## 1
Общество с ограниченной ответственностью "Инженерная геология" (ООО "ИнжГео") | [8 empty] | Общество с ограниченной ответственностью "Инженерная геология" (ООО "ИнжГео")
Юр. адрес: 117279, г. Москва, ул. Миклухо-Маклая, 36 а, этаж 5, пом. XXIII к. 76-84 | [8 empty] | Юр. адрес: 117279, г. Москва, ул. Миклухо-Маклая, 36 а, этаж 5, пом. XXIII к. 76-84
Телефон/факс +7 (495) 132-30-00, Адрес электронной почты inbox@inj-geo.ru | [8 empty] | Телефон/факс +7 (495) 132-30-00, Адрес электронной почты inbox@inj-geo.ru
Испытательная лаборатория ООО «ИнжГео» | [8 empty] | Испытательная лаборатория ООО «ИнжГео»
Адрес места осуществления деятельности лаборатории: г. Москва, просп. Вернадского, д. 51, стр. 1 | [8 empty] | Адрес места осуществления деятельности лаборатории: г. Москва, просп. Вернадского, д. 51, стр. 1
Телефон +7(910)4557682, E-mail: slg85@mail.ru | [8 empty] | Телефон +7(910)4557682, E-mail: slg85@mail.ru
Протокол испытаний № 13-63/34 от 02-12-2022
Наименование и адрес заказчика: ООО Регионстрой
Наименование объекта: Переход трубопровода через р. Енисей
Наименование используемого метода/методики: ГОСТ 12248.4-2020 | [8 empty] | Наименование используемого метода/методики: ГОСТ 12248.3-2020
Условия проведения испытания: температура окружающей среды (18 - 25)0С, влажность воздуха (40 - 75)% | [8 empty] | Условия проведения испытания: температура окружающей среды (18 - 25)0С, влажность воздуха (40 - 75)%
Дата получение объекта подлежащего испытаниям: 05-11-2022
Дата испытания: 25.10.2022-19.11.2034
Испытание грунтов методом трехосного сжатия | [8 empty] | Испытание грунтов методом одноплоскостного среза
Лабораторный номер: |  |  |  | We, д.е. = |  |  |  |  | Лабораторный номер: |  | 1069 |  |  |  | We, д.е. = | 0.55399932
Номер скважины: |  |  |  | ρ, г/см3 = |  |  |  |  | Номер скважины: |  | BH-003 |  |  |  | ρ, г/см3 = | 1.9
Глубина отбора, м: |  |  |  | ρs, г/см3 = |  |  |  |  | Глубина отбора, м: |  | 2.1 |  |  |  | ρs, г/см3 = | 2.72
Наименование грунта: |  |  |  | e, д.е. = |  |  |  |  | Наименование грунта: |  | Суглинок, после оттаивания текучий, тяжелый песчанистый |  |  |  | e, д.е. =
Схема проведения опыта: |  |  |  | IL, д.е. = |  |  |  |  | Схема проведения опыта: |  | КД |  |  |  | IL, д.е. = | 2.864
Результаты испытаний | [8 empty] | Результаты испытаний
[10 empty] | Нормальное напряжение σ, МПа | Касательное напряжение t, МПа | tg ϕ | Угол внутреннего трения ϕ, град. | Удельное сцепление C, МПа
[10 empty] | 0.1 | 0.05540262 | [5 empty] | 1
[10 empty] | 0.15 | 0.04560393
[10 empty] | 0.2 | 0.09580525
Эффективные значения угла внутреннего трения и удельного сцепления ϕ', С'
[10 empty] | ϕ', град. = | 22
[10 empty] | С', МПа = | 0.005
| Исполнитель: |  |  |  | Морозов Д.С. |  |  |  |  | Исполнитель: |  |  |  |  | Морозов Д.С.
| Начальник исп. лаборатории: |  |  |  | Семиколенова Л.Г. |  |  |  |  | Начальник исп. лаборатории: |  |  |  |  | Семиколенова Л.Г.
Лист 1 , всего листов 2 | [8 empty] | Лист 2 , всего листов 2
Частичное воспроизведение протокола испытаний без письменного разрешения ООО «ИнжГео» ЗАПРЕЩАЕТСЯ | [8 empty] | Частичное воспроизведение протокола испытаний без письменного разрешения ООО «ИнжГео» ЗАПРЕЩАЕТСЯ
|  | второй график |  | первый график
|  | dev | eps | sigma |  | dev1 | eps1 | dev2 | eps2 | dev3 | eps3
|  | 0 | 0 |  |  | 0 | 0 | 0 | 0 | 0 | 0
|  | 0.001530024 | 0.03620606 |  |  | 0.001530024 | 0.03620606 | 0.001296581 | 0.03620606 | 0.002591933 | 0.03620606
|  | 0.002947483 | 0.07241211 |  |  | 0.002947483 | 0.07241211 | 0.002532465 | 0.07241211 | 0.005028246 | 0.07241211
|  | 0.004534994 | 0.1086182 |  |  | 0.004534994 | 0.1086182 | 0.003727346 | 0.1086182 | 0.007880414 | 0.1086182
|  | 0.006192332 | 0.1448242 |  |  | 0.006192332 | 0.1448242 | 0.005198217 | 0.1448242 | 0.01054053 | 0.1448242
|  | 0.007598955 | 0.1810303 |  |  | 0.007598955 | 0.1810303 | 0.006214101 | 0.1810303 | 0.01256021 | 0.1810303
|  | 0.009406783 | 0.2172363 |  |  | 0.009406783 | 0.2172363 | 0.007406381 | 0.2172363 | 0.01610902 | 0.2172363
|  | 0.01031514 | 0.2534424 |  |  | 0.01031514 | 0.2534424 | 0.008632974 | 0.2534424 | 0.01876836 | 0.2534424
|  | 0.011749 | 0.2896485 |  |  | 0.011749 | 0.2896485 | 0.01005653 | 0.2896485 | 0.02002971 | 0.2896485
|  | 0.01385555 | 0.3258545 |  |  | 0.01385555 | 0.3258545 | 0.01075951 | 0.3258545 | 0.02357098 | 0.3258545
|  | 0.01467872 | 0.3620606 |  |  | 0.01467872 | 0.3620606 | 0.01218293 | 0.3620606 | 0.02505796 | 0.3620606
|  | 0.01649919 | 0.3982666 |  |  | 0.01649919 | 0.3982666 | 0.01367375 | 0.3982666 | 0.02890058 | 0.3982666
|  | 0.01864009 | 0.4344727 |  |  | 0.01864009 | 0.4344727 | 0.01430377 | 0.4344727 | 0.03267463 | 0.4344727
|  | 0.01893523 | 0.4706787 |  |  | 0.01893523 | 0.4706787 | 0.01635312 | 0.4706787 | 0.0331253 | 0.4706787
|  | 0.02132806 | 0.5068848 |  |  | 0.02132806 | 0.5068848 | 0.01832692 | 0.5068848 | 0.03780405 | 0.5068848
|  | 0.02386801 | 0.5430909 |  |  | 0.02386801 | 0.5430909 | 0.01977913 | 0.5430909 | 0.03996169 | 0.5430909
|  | 0.02477625 | 0.5792969 |  |  | 0.02477625 | 0.5792969 | 0.02105153 | 0.5792969 | 0.0410289 | 0.5792969
|  | 0.02647029 | 0.615503 |  |  | 0.02647029 | 0.615503 | 0.02128271 | 0.615503 | 0.04372979 | 0.615503
|  | 0.02715661 | 0.651709 |  |  | 0.02715661 | 0.651709 | 0.02232611 | 0.651709 | 0.04687405 | 0.651709
|  | 0.02866885 | 0.6879151 |  |  | 0.02866885 | 0.6879151 | 0.02461978 | 0.6879151 | 0.04979388 | 0.6879151
|  | 0.02959948 | 0.7241211 |  |  | 0.02959948 | 0.7241211 | 0.02479701 | 0.7241211 | 0.05443758 | 0.7241211
|  | 0.03162172 | 0.7603272 |  |  | 0.03162172 | 0.7603272 | 0.02688012 | 0.7603272 | 0.05589434 | 0.7603272
|  | 0.03474923 | 0.7965333 |  |  | 0.03474923 | 0.7965333 | 0.02629774 | 0.7965333 | 0.05727004 | 0.7965333
|  | 0.03319771 | 0.8327393 |  |  | 0.03319771 | 0.8327393 | 0.02948152 | 0.8327393 | 0.06042189 | 0.8327393
|  | 0.03636956 | 0.8689454 |  |  | 0.03636956 | 0.8689454 | 0.02914335 | 0.8689454 | 0.0601292 | 0.8689454
|  | 0.03512358 | 0.9051514 |  |  | 0.03512358 | 0.9051514 | 0.02917659 | 0.9051514 | 0.06292134 | 0.9051514
|  | 0.03678272 | 0.9413575 |  |  | 0.03678272 | 0.9413575 | 0.02938733 | 0.9413575 | 0.06493008 | 0.9413575
|  | 0.03685933 | 0.9775635 |  |  | 0.03685933 | 0.9775635 | 0.0314252 | 0.9775635 | 0.06480632 | 0.9775635
|  | 0.03790036 | 1.01377 |  |  | 0.03790036 | 1.01377 | 0.03366341 | 1.01377 | 0.06945892 | 1.01377
|  | 0.04123458 | 1.049976 |  |  | 0.04123458 | 1.049976 | 0.03192484 | 1.049976 | 0.06768221 | 1.049976
|  | 0.04095683 | 1.086182 |  |  | 0.04095683 | 1.086182 | 0.03290758 | 1.086182 | 0.06779297 | 1.086182
|  | 0.04347039 | 1.122388 |  |  | 0.04347039 | 1.122388 | 0.03373366 | 1.122388 | 0.07046507 | 1.122388
|  | 0.04151165 | 1.158594 |  |  | 0.04151165 | 1.158594 | 0.03469362 | 1.158594 | 0.07083775 | 1.158594
|  | 0.04504168 | 1.1948 |  |  | 0.04504168 | 1.1948 | 0.03530404 | 1.1948 | 0.07288179 | 1.1948
|  | 0.04421244 | 1.231006 |  |  | 0.04421244 | 1.231006 | 0.03729049 | 1.231006 | 0.07814258 | 1.231006
|  | 0.04599866 | 1.267212 |  |  | 0.04599866 | 1.267212 | 0.03718988 | 1.267212 | 0.0776265 | 1.267212
|  | 0.04657077 | 1.303418 |  |  | 0.04657077 | 1.303418 | 0.03750458 | 1.303418 | 0.08225972 | 1.303418
|  | 0.04527812 | 1.339624 |  |  | 0.04527812 | 1.339624 | 0.03816108 | 1.339624 | 0.08205695 | 1.339624
|  | 0.04498185 | 1.37583 |  |  | 0.04498185 | 1.37583 | 0.03818316 | 1.37583 | 0.0789963 | 1.37583
|  | 0.04608674 | 1.412036 |  |  | 0.04608674 | 1.412036 | 0.03912312 | 1.412036 | 0.08560091 | 1.412036
|  | 0.0469617 | 1.448242 |  |  | 0.0469617 | 1.448242 | 0.04128786 | 1.448242 | 0.08202819 | 1.448242
|  | 0.04715254 | 1.484448 |  |  | 0.04715254 | 1.484448 | 0.03972534 | 1.484448 | 0.08332989 | 1.484448
|  | 0.04742476 | 1.520654 |  |  | 0.04742476 | 1.520654 | 0.04150053 | 1.520654 | 0.08312573 | 1.520654
|  | 0.05145968 | 1.55686 |  |  | 0.05145968 | 1.55686 | 0.04118399 | 1.55686 | 0.08338679 | 1.55686
|  | 0.04791314 | 1.593067 |  |  | 0.04791314 | 1.593067 | 0.04296407 | 1.593067 | 0.08542006 | 1.593067
|  | 0.05253168 | 1.629273 |  |  | 0.05253168 | 1.629273 | 0.04172708 | 1.629273 | 0.08829533 | 1.629273
|  | 0.04932141 | 1.665479 |  |  | 0.04932141 | 1.665479 | 0.04296 | 1.665479 | 0.08559548 | 1.665479
|  | 0.04980387 | 1.701685 |  |  | 0.04980387 | 1.701685 | 0.04185897 | 1.701685 | 0.08800741 | 1.701685
|  | 0.04954945 | 1.737891 |  |  | 0.04954945 | 1.737891 | 0.04312739 | 1.737891 | 0.08733641 | 1.737891
|  | 0.05000533 | 1.774097 |  |  | 0.05000533 | 1.774097 | 0.04456734 | 1.774097 | 0.092687 | 1.774097
|  | 0.05301899 | 1.810303 |  |  | 0.05301899 | 1.810303 | 0.0447838 | 1.810303 | 0.08919073 | 1.810303
|  | 0.05040604 | 1.846509 |  |  | 0.05040604 | 1.846509 | 0.04306376 | 1.846509 | 0.09298136 | 1.846509
|  | 0.05209415 | 1.882715 |  |  | 0.05209415 | 1.882715 | 0.04403179 | 1.882715 | 0.09049475 | 1.882715
|  | 0.05279873 | 1.918921 |  |  | 0.05279873 | 1.918921 | 0.04433374 | 1.918921 | 0.09270506 | 1.918921
|  | 0.05398446 | 1.955127 |  |  | 0.05398446 | 1.955127 | 0.04455925 | 1.955127 | 0.08929132 | 1.955127
|  | 0.05455835 | 1.991333 |  |  | 0.05455835 | 1.991333 | 0.04492275 | 1.991333 | 0.0917214 | 1.991333
|  | 0.05230983 | 2.027539 |  |  | 0.05230983 | 2.027539 | 0.04502772 | 2.027539 | 0.09273305 | 2.027539
|  | 0.05250685 | 2.063745 |  |  | 0.05250685 | 2.063745 | 0.04549621 | 2.063745 | 0.09344517 | 2.063745
|  | 0.05496047 | 2.099951 |  |  | 0.05496047 | 2.099951 | 0.04378299 | 2.099951 | 0.09224728 | 2.099951
|  | 0.05628871 | 2.136157 |  |  | 0.05628871 | 2.136157 | 0.04477403 | 2.136157 | 0.09342472 | 2.136157
|  | 0.05289091 | 2.172363 |  |  | 0.05289091 | 2.172363 | 0.04463394 | 2.172363 | 0.09384442 | 2.172363
|  | 0.05290842 | 2.208569 |  |  | 0.05290842 | 2.208569 | 0.04410084 | 2.208569 | 0.09834142 | 2.208569
|  | 0.05722903 | 2.244776 |  |  | 0.05722903 | 2.244776 | 0.04544351 | 2.244776 | 0.09278596 | 2.244776
|  | 0.05711485 | 2.280982 |  |  | 0.05711485 | 2.280982 | 0.04560393 | 2.280982 | 0.09310217 | 2.280982
|  | 0.05540262 | 2.317188 |  |  | 0.05540262 | 2.317188 | 0.04432702 | 2.317188 | 0.09580525 | 2.317188
|  | 0.05401538 | 2.353394 |  |  | 0.05401538 | 2.353394 | 0.04761941 | 2.353394 | 0.09288806 | 2.353394
|  | 0.05452792 | 2.3896 |  |  | 0.05452792 | 2.3896 | 0.04728586 | 2.3896 | 0.1008412 | 2.3896
|  | 0.05349712 | 2.425806 |  |  | 0.05349712 | 2.425806 | 0.04437995 | 2.425806 | 0.09303189 | 2.425806
|  | 0.05369343 | 2.462012 |  |  | 0.05369343 | 2.462012 | 0.04711459 | 2.462012 | 0.09954504 | 2.462012
|  | 0.05460882 | 2.498218 |  |  | 0.05460882 | 2.498218 | 0.04668405 | 2.498218 | 0.09511954 | 2.498218
|  | 0.05746686 | 2.534424 |  |  | 0.05746686 | 2.534424 | 0.04647656 | 2.534424 | 0.1013471 | 2.534424
|  | 0.05806631 | 2.57063 |  |  | 0.05806631 | 2.57063 | 0.0446045 | 2.57063 | 0.1016181 | 2.57063
|  | 0.05788427 | 2.606836 |  |  | 0.05788427 | 2.606836 | 0.04467444 | 2.606836 | 0.1008697 | 2.606836
|  | 0.05557337 | 2.643042 |  |  | 0.05557337 | 2.643042 | 0.04464369 | 2.643042 | 0.1020481 | 2.643042
|  | 0.05486318 | 2.679248 |  |  | 0.05486318 | 2.679248 | 0.04447579 | 2.679248 | 0.1016179 | 2.679248
|  | 0.05443556 | 2.715454 |  |  | 0.05443556 | 2.715454 | 0.04683261 | 2.715454 | 0.1024946 | 2.715454
|  | 0.0545231 | 2.75166 |  |  | 0.0545231 | 2.75166 | 0.04488177 | 2.75166 | 0.09644267 | 2.75166
|  | 0.05859828 | 2.787866 |  |  | 0.05859828 | 2.787866 | 0.04472639 | 2.787866 | 0.1010822 | 2.787866
|  | 0.05628509 | 2.824072 |  |  | 0.05628509 | 2.824072 | 0.04391908 | 2.824072 | 0.09926469 | 2.824072
|  | 0.05532283 | 2.860279 |  |  | 0.05532283 | 2.860279 | 0.04420953 | 2.860279 | 0.09715598 | 2.860279
|  | 0.05706026 | 2.896485 |  |  | 0.05706026 | 2.896485 | 0.04542422 | 2.896485 | 0.09702265 | 2.896485
|  | 0.05648134 | 2.932691 |  |  | 0.05648134 | 2.932691 | 0.04460686 | 2.932691 | 0.102008 | 2.932691
|  | 0.0587956 | 2.968897 |  |  | 0.0587956 | 2.968897 | 0.04733676 | 2.968897 | 0.09648023 | 2.968897
|  | 0.05527488 | 3.005103 |  |  | 0.05527488 | 3.005103 | 0.04604958 | 3.005103 | 0.09752181 | 3.005103
|  | 0.05923494 | 3.041309 |  |  | 0.05923494 | 3.041309 | 0.04467138 | 3.041309 | 0.1003187 | 3.041309
|  | 0.0591584 | 3.077515 |  |  | 0.0591584 | 3.077515 | 0.04581024 | 3.077515 | 0.1034309 | 3.077515
|  | 0.05846191 | 3.113721 |  |  | 0.05846191 | 3.113721 | 0.04551483 | 3.113721 | 0.104493 | 3.113721
|  | 0.05579839 | 3.149927 |  |  | 0.05579839 | 3.149927 | 0.04377235 | 3.149927 | 0.1012311 | 3.149927
|  | 0.056266 | 3.186133 |  |  | 0.056266 | 3.186133 | 0.04589207 | 3.186133 | 0.1035795 | 3.186133
|  | 0.05936124 | 3.222339 |  |  | 0.05936124 | 3.222339 | 0.04398119 | 3.222339 | 0.1022985 | 3.222339
|  | 0.05684093 | 3.258545 |  |  | 0.05684093 | 3.258545 | 0.04504887 | 3.258545 | 0.09801142 | 3.258545
|  | 0.05688481 | 3.294751 |  |  | 0.05688481 | 3.294751 | 0.04687934 | 3.294751 | 0.1004757 | 3.294751
|  | 0.05831798 | 3.330957 |  |  | 0.05831798 | 3.330957 | 0.04589091 | 3.330957 | 0.09615906 | 3.330957
|  | 0.05633565 | 3.367163 |  |  | 0.05633565 | 3.367163 | 0.04368948 | 3.367163 | 0.09926966 | 3.367163
|  | 0.05616473 | 3.403369 |  |  | 0.05616473 | 3.403369 | 0.04499838 | 3.403369 | 0.09873107 | 3.403369
|  | 0.05574239 | 3.439575 |  |  | 0.05574239 | 3.439575 | 0.04712534 | 3.439575 | 0.1010687 | 3.439575
|  | 0.05545569 | 3.475782 |  |  | 0.05545569 | 3.475782 | 0.04630174 | 3.475782 | 0.1041567 | 3.475782
|  | 0.0598987 | 3.511988 |  |  | 0.0598987 | 3.511988 | 0.0446967 | 3.511988 | 0.09969871 | 3.511988
|  | 0.05827284 | 3.548194 |  |  | 0.05827284 | 3.548194 | 0.0447234 | 3.548194 | 0.09782868 | 3.548194
|  | 0.05704805 | 3.5844 |  |  | 0.05704805 | 3.5844 | 0.04428026 | 3.5844 | 0.1022493 | 3.5844
|  | 0.05847095 | 3.620606 |  |  | 0.05847095 | 3.620606 | 0.04654433 | 3.620606 | 0.09781349 | 3.620606
|  | 0.05820327 | 3.656812 |  |  | 0.05820327 | 3.656812 | 0.0443408 | 3.656812 | 0.1023943 | 3.656812
|  | 0.05532313 | 3.693018 |  |  | 0.05532313 | 3.693018 | 0.04578539 | 3.693018 | 0.100618 | 3.693018
|  | 0.05772381 | 3.729224 |  |  | 0.05772381 | 3.729224 | 0.04449553 | 3.729224 | 0.103953 | 3.729224
|  | 0.05646237 | 3.76543 |  |  | 0.05646237 | 3.76543 | 0.04480615 | 3.76543 | 0.1028387 | 3.76543
|  | 0.05557472 | 3.801636 |  |  | 0.05557472 | 3.801636 | 0.04495502 | 3.801636 | 0.0987336 | 3.801636
|  | 0.05667887 | 3.837842 |  |  | 0.05667887 | 3.837842 | 0.04549785 | 3.837842 | 0.09944938 | 3.837842
|  | 0.05765743 | 3.874048 |  |  | 0.05765743 | 3.874048 | 0.04368918 | 3.874048 | 0.1009428 | 3.874048
|  | 0.05803572 | 3.910254 |  |  | 0.05803572 | 3.910254 | 0.04390125 | 3.910254 | 0.09893333 | 3.910254
|  | 0.05439225 | 3.94646 |  |  | 0.05439225 | 3.94646 | 0.04359305 | 3.94646 | 0.102313 | 3.94646
|  | 0.05445718 | 3.982666 |  |  | 0.05445718 | 3.982666 | 0.04160804 | 3.982666 | 0.09770293 | 3.982666
|  | 0.05379429 | 4.018872 |  |  | 0.05379429 | 4.018872 | 0.04109765 | 4.018872 | 0.1023405 | 4.018872
|  | 0.05397057 | 4.055078 |  |  | 0.05397057 | 4.055078 | 0.04385833 | 4.055078 | 0.09686894 | 4.055078
|  | 0.05439427 | 4.091284 |  |  | 0.05439427 | 4.091284 | 0.04338021 | 4.091284 | 0.1012541 | 4.091284
|  | 0.05770778 | 4.127491 |  |  | 0.05770778 | 4.127491 | 0.0423762 | 4.127491 | 0.09700745 | 4.127491
|  | 0.05719261 | 4.163697 |  |  | 0.05719261 | 4.163697 | 0.04212189 | 4.163697 | 0.09439827 | 4.163697
|  | 0.05277161 | 4.199903 |  |  | 0.05277161 | 4.199903 | 0.04198623 | 4.199903 | 0.09391987 | 4.199903
|  | 0.053352 | 4.236109 |  |  | 0.053352 | 4.236109 | 0.04220513 | 4.236109 | 0.1001567 | 4.236109
|  | 0.05622054 | 4.272315 |  |  | 0.05622054 | 4.272315 | 0.04077661 | 4.272315 | 0.09344057 | 4.272315
|  | 0.05569887 | 4.308521 |  |  | 0.05569887 | 4.308521 | 0.04093844 | 4.308521 | 0.0990743 | 4.308521
|  | 0.05259263 | 4.344727 |  |  | 0.05259263 | 4.344727 | 0.03873574 | 4.344727 | 0.09979148 | 4.344727
|  | 0.05177462 | 4.380933 |  |  | 0.05177462 | 4.380933 | 0.03876942 | 4.380933 | 0.09295888 | 4.380933
|  | 0.05130689 | 4.417139 |  |  | 0.05130689 | 4.417139 | 0.04005945 | 4.417139 | 0.09914192 | 4.417139
|  | 0.05383359 | 4.453345 |  |  | 0.05383359 | 4.453345 | 0.03963725 | 4.453345 | 0.09617455 | 4.453345
|  | 0.05144935 | 4.489551 |  |  | 0.05144935 | 4.489551 | 0.04086439 | 4.489551 | 0.09514763 | 4.489551
|  | 0.05316332 | 4.525757 |  |  | 0.05316332 | 4.525757 | 0.0393857 | 4.525757 | 0.09379189 | 4.525757
|  | 0.05365384 | 4.561963 |  |  | 0.05365384 | 4.561963 | 0.04106912 | 4.561963 | 0.09710758 | 4.561963
|  | 0.05123187 | 4.598169 |  |  | 0.05123187 | 4.598169 | 0.03750902 | 4.598169 | 0.09591892 | 4.598169
|  | 0.05336111 | 4.634375 |  |  | 0.05336111 | 4.634375 | 0.03842693 | 4.634375 | 0.09840625 | 4.634375
|  | 0.04987257 | 4.670581 |  |  | 0.04987257 | 4.670581 | 0.04019339 | 4.670581 | 0.09228657 | 4.670581
|  | 0.04879371 | 4.706787 |  |  | 0.04879371 | 4.706787 | 0.03824654 | 4.706787 | 0.09474885 | 4.706787
|  | 0.04930663 | 4.742994 |  |  | 0.04930663 | 4.742994 | 0.03800976 | 4.742994 | 0.09072572 | 4.742994
|  | 0.05142224 | 4.7792 |  |  | 0.05142224 | 4.7792 | 0.03809927 | 4.7792 | 0.0931767 | 4.7792
|  | 0.05003547 | 4.815406 |  |  | 0.05003547 | 4.815406 | 0.0377924 | 4.815406 | 0.09073864 | 4.815406
|  | 0.0480026 | 4.851612 |  |  | 0.0480026 | 4.851612 | 0.03874577 | 4.851612 | 0.09263163 | 4.851612
|  | 0.0469906 | 4.887818 |  |  | 0.0469906 | 4.887818 | 0.03798374 | 4.887818 | 0.0927261 | 4.887818
|  | 0.0460791 | 4.924024 |  |  | 0.0460791 | 4.924024 | 0.03979817 | 4.924024 | 0.09252993 | 4.924024
|  | 0.04890988 | 4.96023 |  |  | 0.04890988 | 4.96023 | 0.03925963 | 4.96023 | 0.08931988 | 4.96023
|  | 0.04751763 | 4.996436 |  |  | 0.04751763 | 4.996436 | 0.03845592 | 4.996436 | 0.08979598 | 4.996436
|  | 0.04717918 | 5.032642 |  |  | 0.04717918 | 5.032642 | 0.03912071 | 5.032642 | 0.09102966 | 5.032642
|  | 0.04499706 | 5.068848 |  |  | 0.04499706 | 5.068848 | 0.03637307 | 5.068848 | 0.08687674 | 5.068848
|  | 0.04531933 | 5.105054 |  |  | 0.04531933 | 5.105054 | 0.03912683 | 5.105054 | 0.09222789 | 5.105054
|  | 0.04580719 | 5.14126 |  |  | 0.04580719 | 5.14126 | 0.03717433 | 5.14126 | 0.08661614 | 5.14126
|  | 0.04345987 | 5.177466 |  |  | 0.04345987 | 5.177466 | 0.03589504 | 5.177466 | 0.09244213 | 5.177466
|  | 0.04582518 | 5.213672 |  |  | 0.04582518 | 5.213672 | 0.03769655 | 5.213672 | 0.0856935 | 5.213672
|  | 0.04506064 | 5.249878 |  |  | 0.04506064 | 5.249878 | 0.03838907 | 5.249878 | 0.08650667 | 5.249878
|  | 0.04596 | 5.286084 |  |  | 0.04596 | 5.286084 | 0.03684795 | 5.286084 | 0.09037141 | 5.286084
|  | 0.04445192 | 5.32229 |  |  | 0.04445192 | 5.32229 | 0.03764287 | 5.32229 | 0.08665866 | 5.32229
|  | 0.04555096 | 5.358496 |  |  | 0.04555096 | 5.358496 | 0.03810375 | 5.358496 | 0.08766036 | 5.358496
|  | 0.04352012 | 5.394703 |  |  | 0.04352012 | 5.394703 | 0.03687617 | 5.394703 | 0.08947301 | 5.394703
|  | 0.04664951 | 5.430909 |  |  | 0.04664951 | 5.430909 | 0.03548941 | 5.430909 | 0.08384123 | 5.430909
|  | 0.04338776 | 5.467115 |  |  | 0.04338776 | 5.467115 | 0.03774246 | 5.467115 | 0.08780967 | 5.467115
|  | 0.04411743 | 5.503321 |  |  | 0.04411743 | 5.503321 | 0.03577848 | 5.503321 | 0.08278568 | 5.503321
|  | 0.04649188 | 5.539527 |  |  | 0.04649188 | 5.539527 | 0.03540572 | 5.539527 | 0.08362226 | 5.539527
|  | 0.04628176 | 5.575733 |  |  | 0.04628176 | 5.575733 | 0.03813654 | 5.575733 | 0.0851143 | 5.575733
|  | 0.04360715 | 5.611939 |  |  | 0.04360715 | 5.611939 | 0.03544877 | 5.611939 | 0.0879019 | 5.611939
|  | 0.04384526 | 5.648145 |  |  | 0.04384526 | 5.648145 | 0.0384958 | 5.648145 | 0.08733679 | 5.648145
|  | 0.04579129 | 5.684351 |  |  | 0.04579129 | 5.684351 | 0.03823943 | 5.684351 | 0.08207522 | 5.684351
|  | 0.04392741 | 5.720557 |  |  | 0.04392741 | 5.720557 | 0.03837863 | 5.720557 | 0.08549239 | 5.720557
|  | 0.04557803 | 5.756763 |  |  | 0.04557803 | 5.756763 | 0.03615696 | 5.756763 | 0.08609885 | 5.756763
|  | 0.04603621 | 5.792969 |  |  | 0.04603621 | 5.792969 | 0.03799879 | 5.792969 | 0.08423885 | 5.792969
|  | 0.04672752 | 5.829175 |  |  | 0.04672752 | 5.829175 | 0.03707821 | 5.829175 | 0.07998963 | 5.829175
|  | 0.04422997 | 5.865381 |  |  | 0.04422997 | 5.865381 | 0.03562079 | 5.865381 | 0.07959663 | 5.865381
|  | 0.04458428 | 5.901587 |  |  | 0.04458428 | 5.901587 | 0.03624053 | 5.901587 | 0.08233356 | 5.901587
|  | 0.04681333 | 5.937793 |  |  | 0.04681333 | 5.937793 | 0.03613476 | 5.937793 | 0.07945712 | 5.937793
|  | 0.04673643 | 5.973999 |  |  | 0.04673643 | 5.973999 | 0.0357672 | 5.973999 | 0.0809852 | 5.973999
|  | 0.0459277 | 6.010206 |  |  | 0.0459277 | 6.010206 | 0.03556309 | 6.010206 | 0.07919978 | 6.010206
|  | 0.04640594 | 6.046412 |  |  | 0.04640594 | 6.046412 | 0.03607927 | 6.046412 | 0.07971611 | 6.046412
|  | 0.04586503 | 6.082618 |  |  | 0.04586503 | 6.082618 | 0.03778176 | 6.082618 | 0.07990697 | 6.082618
|  | 0.04442146 | 6.118824 |  |  | 0.04442146 | 6.118824 | 0.03524024 | 6.118824 | 0.07782051 | 6.118824
|  | 0.04373985 | 6.15503 |  |  | 0.04373985 | 6.15503 | 0.03602756 | 6.15503 | 0.07487717 | 6.15503
|  | 0.04515936 | 6.191236 |  |  | 0.04515936 | 6.191236 | 0.03450731 | 6.191236 | 0.07641119 | 6.191236
|  | 0.04467607 | 6.227442 |  |  | 0.04467607 | 6.227442 | 0.03588278 | 6.227442 | 0.07915963 | 6.227442
|  | 0.046216 | 6.263648 |  |  | 0.046216 | 6.263648 | 0.0368442 | 6.263648 | 0.07515474 | 6.263648
|  | 0.0429664 | 6.299854 |  |  | 0.0429664 | 6.299854 | 0.03536148 | 6.299854 | 0.07710457 | 6.299854
|  | 0.0434515 | 6.33606 |  |  | 0.0434515 | 6.33606 | 0.03398642 | 6.33606 | 0.07607608 | 6.33606
|  | 0.04638229 | 6.372266 |  |  | 0.04638229 | 6.372266 | 0.03412229 | 6.372266 | 0.07181681 | 6.372266
|  | 0.04338765 | 6.408472 |  |  | 0.04338765 | 6.408472 | 0.03619506 | 6.408472 | 0.0745847 | 6.408472
|  | 0.04540297 | 6.444678 |  |  | 0.04540297 | 6.444678 | 0.03571566 | 6.444678 | 0.071003 | 6.444678
|  | 0.0434576 | 6.480884 |  |  | 0.0434576 | 6.480884 | 0.03586244 | 6.480884 | 0.07239103 | 6.480884
|  | 0.04406437 | 6.51709 |  |  | 0.04406437 | 6.51709 | 0.03413424 | 6.51709 | 0.06958724 | 6.51709
|  | 0.04524061 | 6.553296 |  |  | 0.04524061 | 6.553296 | 0.03462622 | 6.553296 | 0.06874519 | 6.553296
|  | 0.04167111 | 6.589502 |  |  | 0.04167111 | 6.589502 | 0.03257114 | 6.589502 | 0.06843479 | 6.589502
|  | 0.04230441 | 6.625708 |  |  | 0.04230441 | 6.625708 | 0.03183379 | 6.625708 | 0.07174999 | 6.625708
|  | 0.04401919 | 6.661915 |  |  | 0.04401919 | 6.661915 | 0.03271028 | 6.661915 | 0.06659691 | 6.661915
|  | 0.04021978 | 6.698121 |  |  | 0.04021978 | 6.698121 | 0.03342825 | 6.698121 | 0.07045386 | 6.698121
|  | 0.0412176 | 6.734327 |  |  | 0.0412176 | 6.734327 | 0.03302909 | 6.734327 | 0.06534668 | 6.734327
|  | 0.03937608 | 6.770533 |  |  | 0.03937608 | 6.770533 | 0.03191236 | 6.770533 | 0.06386945 | 6.770533
|  | 0.03898413 | 6.806739 |  |  | 0.03898413 | 6.806739 | 0.02995427 | 6.806739 | 0.06411938 | 6.806739
|  | 0.04170735 | 6.842945 |  |  | 0.04170735 | 6.842945 | 0.03100623 | 6.842945 | 0.06512999 | 6.842945
|  | 0.04064799 | 6.879151 |  |  | 0.04064799 | 6.879151 | 0.02981349 | 6.879151 | 0.06429004 | 6.879151
|  | 0.04055485 | 6.915357 |  |  | 0.04055485 | 6.915357 | 0.0296166 | 6.915357 | 0.06176728 | 6.915357
|  | 0.03727622 | 6.951563 |  |  | 0.03727622 | 6.951563 | 0.02911104 | 6.951563 | 0.06109997 | 6.951563
|  | 0.03969784 | 6.987769 |  |  | 0.03969784 | 6.987769 | 0.02758831 | 6.987769 | 0.05838149 | 6.987769
|  | 0.03702379 | 7.023975 |  |  | 0.03702379 | 7.023975 | 0.02883306 | 7.023975 | 0.05807088 | 7.023975
|  | 0.03816208 | 7.060181 |  |  | 0.03816208 | 7.060181 | 0.02687364 | 7.060181 | 0.05917646 | 7.060181
|  | 0.03851867 | 7.096387 |  |  | 0.03851867 | 7.096387 | 0.02658242 | 7.096387 | 0.05707042 | 7.096387
|  | 0.0380186 | 7.132593 |  |  | 0.0380186 | 7.132593 | 0.02674997 | 7.132593 | 0.05662336 | 7.132593
|  | 0.03646824 | 7.168799 |  |  | 0.03646824 | 7.168799 | 0.02599798 | 7.168799 | 0.05837881 | 7.168799
|  | 0.03645742 | 7.205005 |  |  | 0.03645742 | 7.205005 | 0.02590946 | 7.205005 | 0.05727594 | 7.205005