## 1
Общество с ограниченной ответственностью "Инженерная геология" (ООО "ИнжГео") | [8 empty] | Общество с ограниченной ответственностью "Инженерная геология" (ООО "ИнжГео")
Юр. адрес: 117279, г. Москва, ул. Миклухо-Маклая, 36 а, этаж 5, пом. XXIII к. 76-84 | [8 empty] | Юр. адрес: 117279, г. Москва, ул. Миклухо-Маклая, 36 а, этаж 5, пом. XXIII к. 76-84
Телефон/факс +7 (495) 132-30-00, Адрес электронной почты inbox@inj-geo.ru | [8 empty] | Телефон/факс +7 (495) 132-30-00, Адрес электронной почты inbox@inj-geo.ru
Испытательная лаборатория ООО «ИнжГео» | [8 empty] | Испытательная лаборатория ООО «ИнжГео»
Адрес места осуществления деятельности лаборатории: г. Москва, просп. Вернадского, д. 51, стр. 1 | [8 empty] | Адрес места осуществления деятельности лаборатории: г. Москва, просп. Вернадского, д. 51, стр. 1
Телефон +7(910)4557682, E-mail: slg85@mail.ru | [8 empty] | Телефон +7(910)4557682, E-mail: slg85@mail.ru
Протокол испытаний № 13-63/35 от 03-12-2022
Наименование и адрес заказчика: ООО Регионстрой
Наименование объекта: Переход трубопровода через р. Енисей
Наименование используемого метода/методики: ГОСТ 12248.4-2020 | [8 empty] | Наименование используемого метода/методики: ГОСТ 12248.3-2020
Условия проведения испытания: температура окружающей среды (18 - 25)0С, влажность воздуха (40 - 75)% | [8 empty] | Условия проведения испытания: температура окружающей среды (18 - 25)0С, влажность воздуха (40 - 75)%
Дата получение объекта подлежащего испытаниям: 06-11-2022
Дата испытания: 25.10.2022-19.11.2035
Испытание грунтов методом трехосного сжатия | [8 empty] | Испытание грунтов методом одноплоскостного среза
Лабораторный номер: |  |  |  | We, д.е. = |  |  |  |  | Лабораторный номер: |  | 1070 |  |  |  | We, д.е. = | 0.44425755
Номер скважины: |  |  |  | ρ, г/см3 = |  |  |  |  | Номер скважины: |  | BH-003 |  |  |  | ρ, г/см3 = | 1.9
Глубина отбора, м: |  |  |  | ρs, г/см3 = |  |  |  |  | Глубина отбора, м: |  | 4 |  |  |  | ρs, г/см3 = | 2.7
Наименование грунта: |  |  |  | e, д.е. = |  |  |  |  | Наименование грунта: |  | Суглинок, после оттаивания текучий, легкий пылеватый |  |  |  | e, д.е. =
Схема проведения опыта: |  |  |  | IL, д.е. = |  |  |  |  | Схема проведения опыта: |  | КД |  |  |  | IL, д.е. = | 2.257
Результаты испытаний | [8 empty] | Результаты испытаний
[10 empty] | Нормальное напряжение σ, МПа | Касательное напряжение t, МПа | tg ϕ | Угол внутреннего трения ϕ, град. | Удельное сцепление C, МПа
[10 empty] | 0.1 | 0.03744748 | [5 empty] | 1
[10 empty] | 0.15 | 0.08867122
[10 empty] | 0.2 | 0.07989496
Эффективные значения угла внутреннего трения и удельного сцепления ϕ', С'
[10 empty] | ϕ', град. = | 23
[10 empty] | С', МПа = | 0.005
| Исполнитель: |  |  |  | Морозов Д.С. |  |  |  |  | Исполнитель: |  |  |  |  | Морозов Д.С.
| Начальник исп. лаборатории: |  |  |  | Семиколенова Л.Г. |  |  |  |  | Начальник исп. лаборатории: |  |  |  |  | Семиколенова Л.Г.
Лист 1 , всего листов 2 | [8 empty] | Лист 2 , всего листов 2
Частичное воспроизведение протокола испытаний без письменного разрешения ООО «ИнжГео» ЗАПРЕЩАЕТСЯ | [8 empty] | Частичное воспроизведение протокола испытаний без письменного разрешения ООО «ИнжГео» ЗАПРЕЩАЕТСЯ
|  | второй график |  | первый график
|  | dev | eps | sigma |  | dev1 | eps1 | dev2 | eps2 | dev3 | eps3
|  | 0 | 0 |  |  | 0 | 0 | 0 | 0 | 0 | 0
|  | 0.0009811718 | 0.03620606 |  |  | 0.0009811718 | 0.03620606 | 0.002412898 | 0.03620606 | 0.002139575 | 0.03620606
|  | 0.001960309 | 0.07241211 |  |  | 0.001960309 | 0.07241211 | 0.004785813 | 0.07241211 | 0.004202759 | 0.07241211
|  | 0.003201981 | 0.1086182 |  |  | 0.003201981 | 0.1086182 | 0.007253145 | 0.1086182 | 0.006493595 | 0.1086182
|  | 0.00395683 | 0.1448242 |  |  | 0.00395683 | 0.1448242 | 0.009767202 | 0.1448242 | 0.008756219 | 0.1448242
|  | 0.004885007 | 0.1810303 |  |  | 0.004885007 | 0.1810303 | 0.01221262 | 0.1810303 | 0.01089319 | 0.1810303
|  | 0.005969423 | 0.2172363 |  |  | 0.005969423 | 0.2172363 | 0.0145771 | 0.2172363 | 0.01359527 | 0.2172363
|  | 0.007101747 | 0.2534424 |  |  | 0.007101747 | 0.2534424 | 0.01673686 | 0.2534424 | 0.0155786 | 0.2534424
|  | 0.008413299 | 0.2896485 |  |  | 0.008413299 | 0.2896485 | 0.01903535 | 0.2896485 | 0.01708361 | 0.2896485
|  | 0.009291024 | 0.3258545 |  |  | 0.009291024 | 0.3258545 | 0.02141477 | 0.3258545 | 0.02006283 | 0.3258545
|  | 0.01056647 | 0.3620606 |  |  | 0.01056647 | 0.3620606 | 0.02491176 | 0.3620606 | 0.02227467 | 0.3620606
|  | 0.01167682 | 0.3982666 |  |  | 0.01167682 | 0.3982666 | 0.02724662 | 0.3982666 | 0.02462866 | 0.3982666
|  | 0.01252819 | 0.4344727 |  |  | 0.01252819 | 0.4344727 | 0.02960157 | 0.4344727 | 0.02517403 | 0.4344727
|  | 0.0134243 | 0.4706787 |  |  | 0.0134243 | 0.4706787 | 0.03294719 | 0.4706787 | 0.02920623 | 0.4706787
|  | 0.01400927 | 0.5068848 |  |  | 0.01400927 | 0.5068848 | 0.03527245 | 0.5068848 | 0.03119674 | 0.5068848
|  | 0.01621046 | 0.5430909 |  |  | 0.01621046 | 0.5430909 | 0.03600706 | 0.5430909 | 0.03473789 | 0.5430909
|  | 0.01628188 | 0.5792969 |  |  | 0.01628188 | 0.5792969 | 0.03998149 | 0.5792969 | 0.03687018 | 0.5792969
|  | 0.01769282 | 0.615503 |  |  | 0.01769282 | 0.615503 | 0.04057861 | 0.615503 | 0.03775557 | 0.615503
|  | 0.01920608 | 0.651709 |  |  | 0.01920608 | 0.651709 | 0.04664508 | 0.651709 | 0.04187181 | 0.651709
|  | 0.02040876 | 0.6879151 |  |  | 0.02040876 | 0.6879151 | 0.04579964 | 0.6879151 | 0.04120315 | 0.6879151
|  | 0.02015423 | 0.7241211 |  |  | 0.02015423 | 0.7241211 | 0.04951331 | 0.7241211 | 0.04320334 | 0.7241211
|  | 0.02262426 | 0.7603272 |  |  | 0.02262426 | 0.7603272 | 0.05338713 | 0.7603272 | 0.04585955 | 0.7603272
|  | 0.02252858 | 0.7965333 |  |  | 0.02252858 | 0.7965333 | 0.05136084 | 0.7965333 | 0.04960443 | 0.7965333
|  | 0.02348084 | 0.8327393 |  |  | 0.02348084 | 0.8327393 | 0.05644784 | 0.8327393 | 0.05152636 | 0.8327393
|  | 0.0247778 | 0.8689454 |  |  | 0.0247778 | 0.8689454 | 0.05727962 | 0.8689454 | 0.04956502 | 0.8689454
|  | 0.02488516 | 0.9051514 |  |  | 0.02488516 | 0.9051514 | 0.05630752 | 0.9051514 | 0.05306691 | 0.9051514
|  | 0.02579109 | 0.9413575 |  |  | 0.02579109 | 0.9413575 | 0.06080865 | 0.9413575 | 0.05461866 | 0.9413575
|  | 0.02697105 | 0.9775635 |  |  | 0.02697105 | 0.9775635 | 0.06018179 | 0.9775635 | 0.05717524 | 0.9775635
|  | 0.02597342 | 1.01377 |  |  | 0.02597342 | 1.01377 | 0.06071526 | 1.01377 | 0.05782831 | 1.01377
|  | 0.02597489 | 1.049976 |  |  | 0.02597489 | 1.049976 | 0.06263595 | 1.049976 | 0.05826078 | 1.049976
|  | 0.02877194 | 1.086182 |  |  | 0.02877194 | 1.086182 | 0.066334 | 1.086182 | 0.06026248 | 1.086182
|  | 0.02894351 | 1.122388 |  |  | 0.02894351 | 1.122388 | 0.06878125 | 1.122388 | 0.06237568 | 1.122388
|  | 0.02872082 | 1.158594 |  |  | 0.02872082 | 1.158594 | 0.06800071 | 1.158594 | 0.06004051 | 1.158594
|  | 0.02999455 | 1.1948 |  |  | 0.02999455 | 1.1948 | 0.07198492 | 1.1948 | 0.06410615 | 1.1948
|  | 0.03019296 | 1.231006 |  |  | 0.03019296 | 1.231006 | 0.07078962 | 1.231006 | 0.06572352 | 1.231006
|  | 0.03036913 | 1.267212 |  |  | 0.03036913 | 1.267212 | 0.07191052 | 1.267212 | 0.06365869 | 1.267212
|  | 0.03194428 | 1.303418 |  |  | 0.03194428 | 1.303418 | 0.07144815 | 1.303418 | 0.06391176 | 1.303418
|  | 0.03054191 | 1.339624 |  |  | 0.03054191 | 1.339624 | 0.07684607 | 1.339624 | 0.06775896 | 1.339624
|  | 0.03271428 | 1.37583 |  |  | 0.03271428 | 1.37583 | 0.07387624 | 1.37583 | 0.06597174 | 1.37583
|  | 0.03355162 | 1.412036 |  |  | 0.03355162 | 1.412036 | 0.07270905 | 1.412036 | 0.06879339 | 1.412036
|  | 0.03274833 | 1.448242 |  |  | 0.03274833 | 1.448242 | 0.07723774 | 1.448242 | 0.06882691 | 1.448242
|  | 0.03147854 | 1.484448 |  |  | 0.03147854 | 1.484448 | 0.07453748 | 1.484448 | 0.07018238 | 1.484448
|  | 0.0338995 | 1.520654 |  |  | 0.0338995 | 1.520654 | 0.07649758 | 1.520654 | 0.06916598 | 1.520654
|  | 0.03345435 | 1.55686 |  |  | 0.03345435 | 1.55686 | 0.08059865 | 1.55686 | 0.06892659 | 1.55686
|  | 0.03260063 | 1.593067 |  |  | 0.03260063 | 1.593067 | 0.0817053 | 1.593067 | 0.07054507 | 1.593067
|  | 0.03472919 | 1.629273 |  |  | 0.03472919 | 1.629273 | 0.07896521 | 1.629273 | 0.07333463 | 1.629273
|  | 0.0334122 | 1.665479 |  |  | 0.0334122 | 1.665479 | 0.07861587 | 1.665479 | 0.07320497 | 1.665479
|  | 0.03490905 | 1.701685 |  |  | 0.03490905 | 1.701685 | 0.07922218 | 1.701685 | 0.07114189 | 1.701685
|  | 0.03601376 | 1.737891 |  |  | 0.03601376 | 1.737891 | 0.07909664 | 1.737891 | 0.07272407 | 1.737891
|  | 0.0336566 | 1.774097 |  |  | 0.0336566 | 1.774097 | 0.08566964 | 1.774097 | 0.07388025 | 1.774097
|  | 0.03481879 | 1.810303 |  |  | 0.03481879 | 1.810303 | 0.08030336 | 1.810303 | 0.07743451 | 1.810303
|  | 0.03675283 | 1.846509 |  |  | 0.03675283 | 1.846509 | 0.08093431 | 1.846509 | 0.07588445 | 1.846509
|  | 0.03630653 | 1.882715 |  |  | 0.03630653 | 1.882715 | 0.08432158 | 1.882715 | 0.07400346 | 1.882715
|  | 0.03662409 | 1.918921 |  |  | 0.03662409 | 1.918921 | 0.08281971 | 1.918921 | 0.07850714 | 1.918921
|  | 0.03471922 | 1.955127 |  |  | 0.03471922 | 1.955127 | 0.08450678 | 1.955127 | 0.08101789 | 1.955127
|  | 0.03567874 | 1.991333 |  |  | 0.03567874 | 1.991333 | 0.08819143 | 1.991333 | 0.08111192 | 1.991333
|  | 0.03667335 | 2.027539 |  |  | 0.03667335 | 2.027539 | 0.08539749 | 2.027539 | 0.07550087 | 2.027539
|  | 0.03583536 | 2.063745 |  |  | 0.03583536 | 2.063745 | 0.08700754 | 2.063745 | 0.08149704 | 2.063745
|  | 0.03569453 | 2.099951 |  |  | 0.03569453 | 2.099951 | 0.08723067 | 2.099951 | 0.07982063 | 2.099951
|  | 0.03605755 | 2.136157 |  |  | 0.03605755 | 2.136157 | 0.08802141 | 2.136157 | 0.0795891 | 2.136157
|  | 0.03758884 | 2.172363 |  |  | 0.03758884 | 2.172363 | 0.09125238 | 2.172363 | 0.07779847 | 2.172363
|  | 0.03720805 | 2.208569 |  |  | 0.03720805 | 2.208569 | 0.08754865 | 2.208569 | 0.07789865 | 2.208569
|  | 0.03709269 | 2.244776 |  |  | 0.03709269 | 2.244776 | 0.08976348 | 2.244776 | 0.08283677 | 2.244776
|  | 0.03870585 | 2.280982 |  |  | 0.03870585 | 2.280982 | 0.08675252 | 2.280982 | 0.07989496 | 2.280982
|  | 0.03744748 | 2.317188 |  |  | 0.03744748 | 2.317188 | 0.08867122 | 2.317188 | 0.08250753 | 2.317188
|  | 0.03699509 | 2.353394 |  |  | 0.03699509 | 2.353394 | 0.08558882 | 2.353394 | 0.07862386 | 2.353394
|  | 0.03916192 | 2.3896 |  |  | 0.03916192 | 2.3896 | 0.0886353 | 2.3896 | 0.08182478 | 2.3896
|  | 0.03722618 | 2.425806 |  |  | 0.03722618 | 2.425806 | 0.09203136 | 2.425806 | 0.08233295 | 2.425806
|  | 0.03969202 | 2.462012 |  |  | 0.03969202 | 2.462012 | 0.09091991 | 2.462012 | 0.08065595 | 2.462012
|  | 0.03886676 | 2.498218 |  |  | 0.03886676 | 2.498218 | 0.09011319 | 2.498218 | 0.08342295 | 2.498218
|  | 0.0375344 | 2.534424 |  |  | 0.0375344 | 2.534424 | 0.09142828 | 2.534424 | 0.07994631 | 2.534424
|  | 0.03784616 | 2.57063 |  |  | 0.03784616 | 2.57063 | 0.09207765 | 2.57063 | 0.07951977 | 2.57063
|  | 0.03939696 | 2.606836 |  |  | 0.03939696 | 2.606836 | 0.08807744 | 2.606836 | 0.0767972 | 2.606836
|  | 0.0398204 | 2.643042 |  |  | 0.0398204 | 2.643042 | 0.09193083 | 2.643042 | 0.08270223 | 2.643042
|  | 0.03885625 | 2.679248 |  |  | 0.03885625 | 2.679248 | 0.08880933 | 2.679248 | 0.07961819 | 2.679248
|  | 0.03751705 | 2.715454 |  |  | 0.03751705 | 2.715454 | 0.09500862 | 2.715454 | 0.08248304 | 2.715454
|  | 0.03946578 | 2.75166 |  |  | 0.03946578 | 2.75166 | 0.09355073 | 2.75166 | 0.08191543 | 2.75166
|  | 0.03756209 | 2.787866 |  |  | 0.03756209 | 2.787866 | 0.09392969 | 2.787866 | 0.07919417 | 2.787866
|  | 0.03912229 | 2.824072 |  |  | 0.03912229 | 2.824072 | 0.09412952 | 2.824072 | 0.08252939 | 2.824072
|  | 0.03813679 | 2.860279 |  |  | 0.03813679 | 2.860279 | 0.08987326 | 2.860279 | 0.08209751 | 2.860279
|  | 0.03812834 | 2.896485 |  |  | 0.03812834 | 2.896485 | 0.08934809 | 2.896485 | 0.08167466 | 2.896485
|  | 0.04019135 | 2.932691 |  |  | 0.04019135 | 2.932691 | 0.09367922 | 2.932691 | 0.07697276 | 2.932691
|  | 0.03776302 | 2.968897 |  |  | 0.03776302 | 2.968897 | 0.08874742 | 2.968897 | 0.07864955 | 2.968897
|  | 0.03816333 | 3.005103 |  |  | 0.03816333 | 3.005103 | 0.09203486 | 3.005103 | 0.07909945 | 3.005103
|  | 0.03761851 | 3.041309 |  |  | 0.03761851 | 3.041309 | 0.08952766 | 3.041309 | 0.07478559 | 3.041309
|  | 0.03872524 | 3.077515 |  |  | 0.03872524 | 3.077515 | 0.09610188 | 3.077515 | 0.07556167 | 3.077515
|  | 0.04089937 | 3.113721 |  |  | 0.04089937 | 3.113721 | 0.09612784 | 3.113721 | 0.08116587 | 3.113721
|  | 0.03997195 | 3.149927 |  |  | 0.03997195 | 3.149927 | 0.09282383 | 3.149927 | 0.07765711 | 3.149927
|  | 0.03897188 | 3.186133 |  |  | 0.03897188 | 3.186133 | 0.09408242 | 3.186133 | 0.07626637 | 3.186133
|  | 0.04046909 | 3.222339 |  |  | 0.04046909 | 3.222339 | 0.0958957 | 3.222339 | 0.07975051 | 3.222339
|  | 0.04022157 | 3.258545 |  |  | 0.04022157 | 3.258545 | 0.08886708 | 3.258545 | 0.07632668 | 3.258545
|  | 0.04017231 | 3.294751 |  |  | 0.04017231 | 3.294751 | 0.09572367 | 3.294751 | 0.07876438 | 3.294751
|  | 0.04089717 | 3.330957 |  |  | 0.04089717 | 3.330957 | 0.09292071 | 3.330957 | 0.07469438 | 3.330957
|  | 0.0404652 | 3.367163 |  |  | 0.0404652 | 3.367163 | 0.08930984 | 3.367163 | 0.08089145 | 3.367163
|  | 0.03985327 | 3.403369 |  |  | 0.03985327 | 3.403369 | 0.09490651 | 3.403369 | 0.07558242 | 3.403369
|  | 0.0407218 | 3.439575 |  |  | 0.0407218 | 3.439575 | 0.09508732 | 3.439575 | 0.08073321 | 3.439575
|  | 0.03933476 | 3.475782 |  |  | 0.03933476 | 3.475782 | 0.09130515 | 3.475782 | 0.07745856 | 3.475782
|  | 0.03800971 | 3.511988 |  |  | 0.03800971 | 3.511988 | 0.09373813 | 3.511988 | 0.07493819 | 3.511988
|  | 0.03752819 | 3.548194 |  |  | 0.03752819 | 3.548194 | 0.09427942 | 3.548194 | 0.079361 | 3.548194
|  | 0.03901187 | 3.5844 |  |  | 0.03901187 | 3.5844 | 0.09353254 | 3.5844 | 0.07468794 | 3.5844
|  | 0.03949358 | 3.620606 |  |  | 0.03949358 | 3.620606 | 0.09065333 | 3.620606 | 0.07549784 | 3.620606
|  | 0.03729893 | 3.656812 |  |  | 0.03729893 | 3.656812 | 0.09621975 | 3.656812 | 0.08099222 | 3.656812
|  | 0.03920695 | 3.693018 |  |  | 0.03920695 | 3.693018 | 0.08831522 | 3.693018 | 0.07653577 | 3.693018
|  | 0.0380826 | 3.729224 |  |  | 0.0380826 | 3.729224 | 0.09472858 | 3.729224 | 0.08026268 | 3.729224
|  | 0.0387211 | 3.76543 |  |  | 0.0387211 | 3.76543 | 0.09142772 | 3.76543 | 0.07508745 | 3.76543
|  | 0.03792995 | 3.801636 |  |  | 0.03792995 | 3.801636 | 0.09265863 | 3.801636 | 0.07685681 | 3.801636
|  | 0.03679788 | 3.837842 |  |  | 0.03679788 | 3.837842 | 0.08923116 | 3.837842 | 0.07732021 | 3.837842
|  | 0.03498768 | 3.874048 |  |  | 0.03498768 | 3.874048 | 0.09068798 | 3.874048 | 0.07631358 | 3.874048
|  | 0.0356857 | 3.910254 |  |  | 0.0356857 | 3.910254 | 0.09555493 | 3.910254 | 0.08106088 | 3.910254
|  | 0.03574142 | 3.94646 |  |  | 0.03574142 | 3.94646 | 0.0936489 | 3.94646 | 0.07549009 | 3.94646
|  | 0.03646795 | 3.982666 |  |  | 0.03646795 | 3.982666 | 0.09269448 | 3.982666 | 0.08225979 | 3.982666
|  | 0.03372572 | 4.018872 |  |  | 0.03372572 | 4.018872 | 0.09183566 | 4.018872 | 0.08091308 | 4.018872
|  | 0.03530558 | 4.055078 |  |  | 0.03530558 | 4.055078 | 0.08762218 | 4.055078 | 0.07707888 | 4.055078
|  | 0.03515899 | 4.091284 |  |  | 0.03515899 | 4.091284 | 0.09149549 | 4.091284 | 0.07991089 | 4.091284
|  | 0.03573733 | 4.127491 |  |  | 0.03573733 | 4.127491 | 0.09334863 | 4.127491 | 0.07804274 | 4.127491
|  | 0.03473135 | 4.163697 |  |  | 0.03473135 | 4.163697 | 0.08922268 | 4.163697 | 0.08269258 | 4.163697
|  | 0.03513906 | 4.199903 |  |  | 0.03513906 | 4.199903 | 0.09047969 | 4.199903 | 0.08212493 | 4.199903
|  | 0.03212595 | 4.236109 |  |  | 0.03212595 | 4.236109 | 0.08852182 | 4.236109 | 0.07858491 | 4.236109
|  | 0.03229105 | 4.272315 |  |  | 0.03229105 | 4.272315 | 0.08955178 | 4.272315 | 0.07713697 | 4.272315
|  | 0.03379628 | 4.308521 |  |  | 0.03379628 | 4.308521 | 0.08572498 | 4.308521 | 0.08108625 | 4.308521
|  | 0.03392307 | 4.344727 |  |  | 0.03392307 | 4.344727 | 0.08883129 | 4.344727 | 0.08025677 | 4.344727
|  | 0.03166717 | 4.380933 |  |  | 0.03166717 | 4.380933 | 0.08838935 | 4.380933 | 0.08065527 | 4.380933
|  | 0.03147716 | 4.417139 |  |  | 0.03147716 | 4.417139 | 0.08578811 | 4.417139 | 0.07638588 | 4.417139
|  | 0.03124635 | 4.453345 |  |  | 0.03124635 | 4.453345 | 0.08770073 | 4.453345 | 0.08229937 | 4.453345
|  | 0.03167426 | 4.489551 |  |  | 0.03167426 | 4.489551 | 0.08977075 | 4.489551 | 0.08052836 | 4.489551
|  | 0.03253462 | 4.525757 |  |  | 0.03253462 | 4.525757 | 0.08788228 | 4.525757 | 0.08003725 | 4.525757
|  | 0.0316172 | 4.561963 |  |  | 0.0316172 | 4.561963 | 0.09070165 | 4.561963 | 0.08172752 | 4.561963
|  | 0.03221562 | 4.598169 |  |  | 0.03221562 | 4.598169 | 0.08270742 | 4.598169 | 0.08159193 | 4.598169
|  | 0.03169661 | 4.634375 |  |  | 0.03169661 | 4.634375 | 0.08967345 | 4.634375 | 0.07879345 | 4.634375
|  | 0.03344586 | 4.670581 |  |  | 0.03344586 | 4.670581 | 0.08897297 | 4.670581 | 0.07922142 | 4.670581
|  | 0.03233273 | 4.706787 |  |  | 0.03233273 | 4.706787 | 0.08659464 | 4.706787 | 0.07796103 | 4.706787
|  | 0.03271203 | 4.742994 |  |  | 0.03271203 | 4.742994 | 0.08188341 | 4.742994 | 0.07629032 | 4.742994
|  | 0.03086631 | 4.7792 |  |  | 0.03086631 | 4.7792 | 0.08042488 | 4.7792 | 0.07784158 | 4.7792
|  | 0.03065049 | 4.815406 |  |  | 0.03065049 | 4.815406 | 0.08147784 | 4.815406 | 0.07613055 | 4.815406
|  | 0.03226127 | 4.851612 |  |  | 0.03226127 | 4.851612 | 0.08545333 | 4.851612 | 0.07248542 | 4.851612
|  | 0.03133305 | 4.887818 |  |  | 0.03133305 | 4.887818 | 0.08009923 | 4.887818 | 0.07443335 | 4.887818
|  | 0.0311653 | 4.924024 |  |  | 0.0311653 | 4.924024 | 0.08470056 | 4.924024 | 0.07390554 | 4.924024
|  | 0.03214096 | 4.96023 |  |  | 0.03214096 | 4.96023 | 0.08267063 | 4.96023 | 0.07424493 | 4.96023
|  | 0.03070898 | 4.996436 |  |  | 0.03070898 | 4.996436 | 0.07682918 | 4.996436 | 0.07301823 | 4.996436
|  | 0.03034791 | 5.032642 |  |  | 0.03034791 | 5.032642 | 0.07744622 | 5.032642 | 0.06912957 | 5.032642
|  | 0.03111724 | 5.068848 |  |  | 0.03111724 | 5.068848 | 0.07609407 | 5.068848 | 0.06937728 | 5.068848
|  | 0.0302573 | 5.105054 |  |  | 0.0302573 | 5.105054 | 0.07583623 | 5.105054 | 0.073133 | 5.105054
|  | 0.03030619 | 5.14126 |  |  | 0.03030619 | 5.14126 | 0.07937254 | 5.14126 | 0.06769944 | 5.14126
|  | 0.03227526 | 5.177466 |  |  | 0.03227526 | 5.177466 | 0.07992303 | 5.177466 | 0.07162303 | 5.177466
|  | 0.03105553 | 5.213672 |  |  | 0.03105553 | 5.213672 | 0.07971164 | 5.213672 | 0.07042574 | 5.213672
|  | 0.03055871 | 5.249878 |  |  | 0.03055871 | 5.249878 | 0.07762021 | 5.249878 | 0.0715455 | 5.249878
|  | 0.02966627 | 5.286084 |  |  | 0.02966627 | 5.286084 | 0.07531492 | 5.286084 | 0.0680162 | 5.286084
|  | 0.0297701 | 5.32229 |  |  | 0.0297701 | 5.32229 | 0.07242377 | 5.32229 | 0.07007359 | 5.32229
|  | 0.03023502 | 5.358496 |  |  | 0.03023502 | 5.358496 | 0.07702219 | 5.358496 | 0.06636657 | 5.358496
|  | 0.03014206 | 5.394703 |  |  | 0.03014206 | 5.394703 | 0.07708454 | 5.394703 | 0.06787499 | 5.394703
|  | 0.02939815 | 5.430909 |  |  | 0.02939815 | 5.430909 | 0.07428759 | 5.430909 | 0.0637046 | 5.430909
|  | 0.02909973 | 5.467115 |  |  | 0.02909973 | 5.467115 | 0.06972384 | 5.467115 | 0.06513371 | 5.467115
|  | 0.02851566 | 5.503321 |  |  | 0.02851566 | 5.503321 | 0.07509679 | 5.503321 | 0.06651491 | 5.503321
|  | 0.03011135 | 5.539527 |  |  | 0.03011135 | 5.539527 | 0.06845098 | 5.539527 | 0.06397105 | 5.539527
|  | 0.02919737 | 5.575733 |  |  | 0.02919737 | 5.575733 | 0.06895418 | 5.575733 | 0.06375338 | 5.575733
|  | 0.02824991 | 5.611939 |  |  | 0.02824991 | 5.611939 | 0.06814289 | 5.611939 | 0.06101549 | 5.611939
|  | 0.02917896 | 5.648145 |  |  | 0.02917896 | 5.648145 | 0.07028261 | 5.648145 | 0.06209773 | 5.648145
|  | 0.02901536 | 5.684351 |  |  | 0.02901536 | 5.684351 | 0.06723533 | 5.684351 | 0.06082617 | 5.684351
|  | 0.0275058 | 5.720557 |  |  | 0.0275058 | 5.720557 | 0.06553874 | 5.720557 | 0.0616985 | 5.720557
|  | 0.02844819 | 5.756763 |  |  | 0.02844819 | 5.756763 | 0.0677705 | 5.756763 | 0.06166427 | 5.756763
|  | 0.02709324 | 5.792969 |  |  | 0.02709324 | 5.792969 | 0.06945419 | 5.792969 | 0.05793006 | 5.792969
|  | 0.0288163 | 5.829175 |  |  | 0.0288163 | 5.829175 | 0.06541054 | 5.829175 | 0.06027368 | 5.829175
|  | 0.02673192 | 5.865381 |  |  | 0.02673192 | 5.865381 | 0.06494766 | 5.865381 | 0.0559692 | 5.865381
|  | 0.02809492 | 5.901587 |  |  | 0.02809492 | 5.901587 | 0.06736606 | 5.901587 | 0.05885744 | 5.901587
|  | 0.02636334 | 5.937793 |  |  | 0.02636334 | 5.937793 | 0.06696242 | 5.937793 | 0.05556288 | 5.937793
|  | 0.02663603 | 5.973999 |  |  | 0.02663603 | 5.973999 | 0.06420953 | 5.973999 | 0.0538831 | 5.973999
|  | 0.02718856 | 6.010206 |  |  | 0.02718856 | 6.010206 | 0.06476822 | 6.010206 | 0.05443429 | 6.010206
|  | 0.0265773 | 6.046412 |  |  | 0.0265773 | 6.046412 | 0.06392605 | 6.046412 | 0.0549011 | 6.046412
|  | 0.02573136 | 6.082618 |  |  | 0.02573136 | 6.082618 | 0.0622424 | 6.082618 | 0.05357405 | 6.082618
|  | 0.02674202 | 6.118824 |  |  | 0.02674202 | 6.118824 | 0.06386584 | 6.118824 | 0.05187808 | 6.118824
|  | 0.02589077 | 6.15503 |  |  | 0.02589077 | 6.15503 | 0.06336695 | 6.15503 | 0.05391058 | 6.15503
|  | 0.0255838 | 6.191236 |  |  | 0.0255838 | 6.191236 | 0.06353511 | 6.191236 | 0.05100645 | 6.191236
|  | 0.02488633 | 6.227442 |  |  | 0.02488633 | 6.227442 | 0.05965011 | 6.227442 | 0.05287295 | 6.227442
|  | 0.02534203 | 6.263648 |  |  | 0.02534203 | 6.263648 | 0.05909196 | 6.263648 | 0.04884447 | 6.263648
|  | 0.02564036 | 6.299854 |  |  | 0.02564036 | 6.299854 | 0.06119715 | 6.299854 | 0.0505583 | 6.299854
|  | 0.02508601 | 6.33606 |  |  | 0.02508601 | 6.33606 | 0.0578108 | 6.33606 | 0.04791997 | 6.33606
|  | 0.02594959 | 6.372266 |  |  | 0.02594959 | 6.372266 | 0.05859422 | 6.372266 | 0.04785479 | 6.372266
|  | 0.02510312 | 6.408472 |  |  | 0.02510312 | 6.408472 | 0.05972155 | 6.408472 | 0.04652974 | 6.408472
|  | 0.02543932 | 6.444678 |  |  | 0.02543932 | 6.444678 | 0.05545992 | 6.444678 | 0.04524412 | 6.444678
|  | 0.0249567 | 6.480884 |  |  | 0.0249567 | 6.480884 | 0.05604369 | 6.480884 | 0.04727762 | 6.480884
|  | 0.02346564 | 6.51709 |  |  | 0.02346564 | 6.51709 | 0.05596174 | 6.51709 | 0.04519482 | 6.51709
|  | 0.02300129 | 6.553296 |  |  | 0.02300129 | 6.553296 | 0.05521278 | 6.553296 | 0.0453746 | 6.553296
|  | 0.0244042 | 6.589502 |  |  | 0.0244042 | 6.589502 | 0.05494701 | 6.589502 | 0.04244116 | 6.589502
|  | 0.02422367 | 6.625708 |  |  | 0.02422367 | 6.625708 | 0.05714084 | 6.625708 | 0.04219014 | 6.625708
|  | 0.02354288 | 6.661915 |  |  | 0.02354288 | 6.661915 | 0.0556198 | 6.661915 | 0.04075037 | 6.661915
|  | 0.02361027 | 6.698121 |  |  | 0.02361027 | 6.698121 | 0.05340909 | 6.698121 | 0.04273328 | 6.698121
|  | 0.02218101 | 6.734327 |  |  | 0.02218101 | 6.734327 | 0.05290436 | 6.734327 | 0.03964608 | 6.734327
|  | 0.0223013 | 6.770533 |  |  | 0.0223013 | 6.770533 | 0.05481277 | 6.770533 | 0.03949561 | 6.770533
|  | 0.02141229 | 6.806739 |  |  | 0.02141229 | 6.806739 | 0.05499231 | 6.806739 | 0.03776163 | 6.806739
|  | 0.02169466 | 6.842945 |  |  | 0.02169466 | 6.842945 | 0.05266786 | 6.842945 | 0.03889771 | 6.842945
|  | 0.02236255 | 6.879151 |  |  | 0.02236255 | 6.879151 | 0.05070829 | 6.879151 | 0.03686495 | 6.879151
|  | 0.02102403 | 6.915357 |  |  | 0.02102403 | 6.915357 | 0.05234849 | 6.915357 | 0.0360278 | 6.915357
|  | 0.02145464 | 6.951563 |  |  | 0.02145464 | 6.951563 | 0.05082538 | 6.951563 | 0.03636314 | 6.951563
|  | 0.0208848 | 6.987769 |  |  | 0.0208848 | 6.987769 | 0.05236417 | 6.987769 | 0.03423571 | 6.987769
|  | 0.02137409 | 7.023975 |  |  | 0.02137409 | 7.023975 | 0.05244707 | 7.023975 | 0.03405517 | 7.023975
|  | 0.02128088 | 7.060181 |  |  | 0.02128088 | 7.060181 | 0.05075958 | 7.060181 | 0.03290147 | 7.060181
|  | 0.01990209 | 7.096387 |  |  | 0.01990209 | 7.096387 | 0.05092378 | 7.096387 | 0.03100791 | 7.096387
|  | 0.02027588 | 7.132593 |  |  | 0.02027588 | 7.132593 | 0.04895539 | 7.132593 | 0.02942681 | 7.132593
|  | 0.0192363 | 7.168799 |  |  | 0.0192363 | 7.168799 | 0.04835194 | 7.168799 | 0.03088873 | 7.168799
|  | 0.02059895 | 7.205005 |  |  | 0.02059895 | 7.205005 | 0.04761219 | 7.205005 | 0.02890777 | 7.205005