## 1
Общество с ограниченной ответственностью "Инженерная геология" (ООО "ИнжГео") | [8 empty] | Общество с ограниченной ответственностью "Инженерная геология" (ООО "ИнжГео")
Юр. адрес: 117279, г. Москва, ул. Миклухо-Маклая, 36 а, этаж 5, пом. XXIII к. 76-84 | [8 empty] | Юр. адрес: 117279, г. Москва, ул. Миклухо-Маклая, 36 а, этаж 5, пом. XXIII к. 76-84
Телефон/факс +7 (495) 132-30-00, Адрес электронной почты inbox@inj-geo.ru | [8 empty] | Телефон/факс +7 (495) 132-30-00, Адрес электронной почты inbox@inj-geo.ru
Испытательная лаборатория ООО «ИнжГео» | [8 empty] | Испытательная лаборатория ООО «ИнжГео»
Адрес места осуществления деятельности лаборатории: г. Москва, просп. Вернадского, д. 51, стр. 1 | [8 empty] | Адрес места осуществления деятельности лаборатории: г. Москва, просп. Вернадского, д. 51, стр. 1
Телефон +7(910)4557682, E-mail: slg85@mail.ru | [8 empty] | Телефон +7(910)4557682, E-mail: slg85@mail.ru
Протокол испытаний № 13-63/37 от 05-12-2022
Наименование и адрес заказчика: ООО Регионстрой
Наименование объекта: Переход трубопровода через р. Енисей
Наименование используемого метода/методики: ГОСТ 12248.4-2020 | [8 empty] | Наименование используемого метода/методики: ГОСТ 12248.3-2020
Условия проведения испытания: температура окружающей среды (18 - 25)0С, влажность воздуха (40 - 75)% | [8 empty] | Условия проведения испытания: температура окружающей среды (18 - 25)0С, влажность воздуха (40 - 75)%
Дата получение объекта подлежащего испытаниям: 08-11-2022
Дата испытания: 25.10.2022-19.11.2037
Испытание грунтов методом трехосного сжатия | [8 empty] | Испытание грунтов методом одноплоскостного среза
Лабораторный номер: |  |  |  | We, д.е. = |  |  |  |  | Лабораторный номер: |  | 1072 |  |  |  | We, д.е. = | 0.506050912
Номер скважины: |  |  |  | ρ, г/см3 = |  |  |  |  | Номер скважины: |  | BH-004 |  |  |  | ρ, г/см3 = | 1.9
Глубина отбора, м: |  |  |  | ρs, г/см3 = |  |  |  |  | Глубина отбора, м: |  | 3 |  |  |  | ρs, г/см3 = | 2.72
Наименование грунта: |  |  |  | e, д.е. = |  |  |  |  | Наименование грунта: |  | Суглинок, после оттаивания текучий, легкий пылеватый |  |  |  | e, д.е. = | 1.625935
Схема проведения опыта: |  |  |  | IL, д.е. = |  |  |  |  | Схема проведения опыта: |  | КД |  |  |  | IL, д.е. = | 2.288
Результаты испытаний | [8 empty] | Результаты испытаний
[10 empty] | Нормальное напряжение σ, МПа | Касательное напряжение t, МПа | tg ϕ | Угол внутреннего трения ϕ, град. | Удельное сцепление C, МПа
[10 empty] | 0.1 | 0.05663077 | [5 empty] | 1
[10 empty] | 0.15 | 0.06494615
[10 empty] | 0.2 | 0.1032615
Эффективные значения угла внутреннего трения и удельного сцепления ϕ', С'
[10 empty] | ϕ', град. = | 25
[10 empty] | С', МПа = | 0.005
| Исполнитель: |  |  |  | Морозов Д.С. |  |  |  |  | Исполнитель: |  |  |  |  | Морозов Д.С.
| Начальник исп. лаборатории: |  |  |  | Семиколенова Л.Г. |  |  |  |  | Начальник исп. лаборатории: |  |  |  |  | Семиколенова Л.Г.
Лист 1 , всего листов 2 | [8 empty] | Лист 2 , всего листов 2
Частичное воспроизведение протокола испытаний без письменного разрешения ООО «ИнжГео» ЗАПРЕЩАЕТСЯ | [8 empty] | Частичное воспроизведение протокола испытаний без письменного разрешения ООО «ИнжГео» ЗАПРЕЩАЕТСЯ
|  | второй график |  | первый график
|  | dev | eps | sigma |  | dev1 | eps1 | dev2 | eps2 | dev3 | eps3
|  | 0 | 0 |  |  | 0 | 0 | 0 | 0 | 0 | 0
|  | 0.0003803462 | 0.008040201 |  |  | 0.0003803462 | 0.008040201 | 0.0004356287 | 0.008040201 | 0.0006885489 | 0.008040201
|  | 0.0007605406 | 0.0160804 |  |  | 0.0007605406 | 0.0160804 | 0.0008750863 | 0.0160804 | 0.00138706 | 0.0160804
|  | 0.001148095 | 0.0241206 |  |  | 0.001148095 | 0.0241206 | 0.001305842 | 0.0241206 | 0.002059421 | 0.0241206
|  | 0.001531401 | 0.0321608 |  |  | 0.001531401 | 0.0321608 | 0.001746518 | 0.0321608 | 0.002750875 | 0.0321608
|  | 0.001901162 | 0.04020101 |  |  | 0.001901162 | 0.04020101 | 0.002193155 | 0.04020101 | 0.003467303 | 0.04020101
|  | 0.002263411 | 0.04824121 |  |  | 0.002263411 | 0.04824121 | 0.002595759 | 0.04824121 | 0.00411137 | 0.04824121
|  | 0.002644364 | 0.05628141 |  |  | 0.002644364 | 0.05628141 | 0.003039045 | 0.05628141 | 0.004824685 | 0.05628141
|  | 0.00301181 | 0.06432161 |  |  | 0.00301181 | 0.06432161 | 0.003509395 | 0.06432161 | 0.005525548 | 0.06432161
|  | 0.003423798 | 0.07236181 |  |  | 0.003423798 | 0.07236181 | 0.003893638 | 0.07236181 | 0.006233052 | 0.07236181
|  | 0.003764004 | 0.08040201 |  |  | 0.003764004 | 0.08040201 | 0.004334967 | 0.08040201 | 0.006850899 | 0.08040201
|  | 0.004212604 | 0.08844221 |  |  | 0.004212604 | 0.08844221 | 0.004761763 | 0.08844221 | 0.007563384 | 0.08844221
|  | 0.004591471 | 0.09648241 |  |  | 0.004591471 | 0.09648241 | 0.005272969 | 0.09648241 | 0.008242663 | 0.09648241
|  | 0.004946966 | 0.1045226 |  |  | 0.004946966 | 0.1045226 | 0.005606043 | 0.1045226 | 0.009037473 | 0.1045226
|  | 0.005276511 | 0.1125628 |  |  | 0.005276511 | 0.1125628 | 0.00604276 | 0.1125628 | 0.009660024 | 0.1125628
|  | 0.005679583 | 0.120603 |  |  | 0.005679583 | 0.120603 | 0.006468512 | 0.120603 | 0.01044446 | 0.120603
|  | 0.006053366 | 0.1286432 |  |  | 0.006053366 | 0.1286432 | 0.00691715 | 0.1286432 | 0.01112968 | 0.1286432
|  | 0.006420092 | 0.1366834 |  |  | 0.006420092 | 0.1366834 | 0.007421221 | 0.1366834 | 0.01187821 | 0.1366834
|  | 0.006821646 | 0.1447236 |  |  | 0.006821646 | 0.1447236 | 0.007900056 | 0.1447236 | 0.01234034 | 0.1447236
|  | 0.007269108 | 0.1527638 |  |  | 0.007269108 | 0.1527638 | 0.008267851 | 0.1527638 | 0.01325462 | 0.1527638
|  | 0.007585677 | 0.160804 |  |  | 0.007585677 | 0.160804 | 0.008756955 | 0.160804 | 0.01394808 | 0.160804
|  | 0.007929108 | 0.1688442 |  |  | 0.007929108 | 0.1688442 | 0.009086983 | 0.1688442 | 0.01460481 | 0.1688442
|  | 0.008307519 | 0.1768844 |  |  | 0.008307519 | 0.1768844 | 0.009479493 | 0.1768844 | 0.01523483 | 0.1768844
|  | 0.00869386 | 0.1849246 |  |  | 0.00869386 | 0.1849246 | 0.009971424 | 0.1849246 | 0.01583981 | 0.1849246
|  | 0.009023594 | 0.1929648 |  |  | 0.009023594 | 0.1929648 | 0.01044047 | 0.1929648 | 0.01648201 | 0.1929648
|  | 0.009394835 | 0.201005 |  |  | 0.009394835 | 0.201005 | 0.01094619 | 0.201005 | 0.01715838 | 0.201005
|  | 0.009770628 | 0.2090452 |  |  | 0.009770628 | 0.2090452 | 0.01125394 | 0.2090452 | 0.01788249 | 0.2090452
|  | 0.01028266 | 0.2170854 |  |  | 0.01028266 | 0.2170854 | 0.01178077 | 0.2170854 | 0.01871597 | 0.2170854
|  | 0.01072724 | 0.2251256 |  |  | 0.01072724 | 0.2251256 | 0.01218908 | 0.2251256 | 0.01946145 | 0.2251256
|  | 0.01095522 | 0.2331658 |  |  | 0.01095522 | 0.2331658 | 0.01258528 | 0.2331658 | 0.02013243 | 0.2331658
|  | 0.0112886 | 0.241206 |  |  | 0.0112886 | 0.241206 | 0.01299707 | 0.241206 | 0.02056307 | 0.241206
|  | 0.01184013 | 0.2492462 |  |  | 0.01184013 | 0.2492462 | 0.01357193 | 0.2492462 | 0.0214694 | 0.2492462
|  | 0.012182 | 0.2572864 |  |  | 0.012182 | 0.2572864 | 0.01391088 | 0.2572864 | 0.02202471 | 0.2572864
|  | 0.01261402 | 0.2653266 |  |  | 0.01261402 | 0.2653266 | 0.01426519 | 0.2653266 | 0.02296182 | 0.2653266
|  | 0.01288404 | 0.2733668 |  |  | 0.01288404 | 0.2733668 | 0.01474185 | 0.2733668 | 0.02363647 | 0.2733668
|  | 0.01335328 | 0.281407 |  |  | 0.01335328 | 0.281407 | 0.01515868 | 0.281407 | 0.02442367 | 0.281407
|  | 0.01354768 | 0.2894472 |  |  | 0.01354768 | 0.2894472 | 0.01560275 | 0.2894472 | 0.02505175 | 0.2894472
|  | 0.014143 | 0.2974874 |  |  | 0.014143 | 0.2974874 | 0.01614885 | 0.2974874 | 0.02582954 | 0.2974874
|  | 0.01441711 | 0.3055276 |  |  | 0.01441711 | 0.3055276 | 0.01648445 | 0.3055276 | 0.02618326 | 0.3055276
|  | 0.01491044 | 0.3135678 |  |  | 0.01491044 | 0.3135678 | 0.01697085 | 0.3135678 | 0.0268696 | 0.3135678
|  | 0.01505146 | 0.321608 |  |  | 0.01505146 | 0.321608 | 0.01741645 | 0.321608 | 0.02787679 | 0.321608
|  | 0.0156253 | 0.3296482 |  |  | 0.0156253 | 0.3296482 | 0.017925 | 0.3296482 | 0.02849145 | 0.3296482
|  | 0.01582953 | 0.3376884 |  |  | 0.01582953 | 0.3376884 | 0.01833661 | 0.3376884 | 0.02895973 | 0.3376884
|  | 0.01641362 | 0.3457286 |  |  | 0.01641362 | 0.3457286 | 0.01854868 | 0.3457286 | 0.02986343 | 0.3457286
|  | 0.01665343 | 0.3537688 |  |  | 0.01665343 | 0.3537688 | 0.01919255 | 0.3537688 | 0.03017744 | 0.3537688
|  | 0.01713265 | 0.361809 |  |  | 0.01713265 | 0.361809 | 0.01965028 | 0.361809 | 0.03132403 | 0.361809
|  | 0.01756573 | 0.3698492 |  |  | 0.01756573 | 0.3698492 | 0.01981675 | 0.3698492 | 0.03167643 | 0.3698492
|  | 0.01778176 | 0.3778894 |  |  | 0.01778176 | 0.3778894 | 0.02051545 | 0.3778894 | 0.03238131 | 0.3778894
|  | 0.01810364 | 0.3859296 |  |  | 0.01810364 | 0.3859296 | 0.02108979 | 0.3859296 | 0.03349531 | 0.3859296
|  | 0.01865555 | 0.3939698 |  |  | 0.01865555 | 0.3939698 | 0.02147586 | 0.3939698 | 0.03376263 | 0.3939698
|  | 0.01899469 | 0.4020101 |  |  | 0.01899469 | 0.4020101 | 0.02171851 | 0.4020101 | 0.03442425 | 0.4020101
|  | 0.01927544 | 0.4100503 |  |  | 0.01927544 | 0.4100503 | 0.02210575 | 0.4100503 | 0.03559534 | 0.4100503
|  | 0.01992952 | 0.4180905 |  |  | 0.01992952 | 0.4180905 | 0.02279022 | 0.4180905 | 0.03624625 | 0.4180905
|  | 0.02023189 | 0.4261307 |  |  | 0.02023189 | 0.4261307 | 0.02292098 | 0.4261307 | 0.03655714 | 0.4261307
|  | 0.02039485 | 0.4341709 |  |  | 0.02039485 | 0.4341709 | 0.02346722 | 0.4341709 | 0.03709851 | 0.4341709
|  | 0.02079706 | 0.4422111 |  |  | 0.02079706 | 0.4422111 | 0.02401638 | 0.4422111 | 0.03789883 | 0.4422111
|  | 0.02128373 | 0.4502513 |  |  | 0.02128373 | 0.4502513 | 0.02428175 | 0.4502513 | 0.0389219 | 0.4502513
|  | 0.0215767 | 0.4582915 |  |  | 0.0215767 | 0.4582915 | 0.02497918 | 0.4582915 | 0.03990204 | 0.4582915
|  | 0.02225999 | 0.4663317 |  |  | 0.02225999 | 0.4663317 | 0.02540667 | 0.4663317 | 0.04018155 | 0.4663317
|  | 0.02240804 | 0.4743719 |  |  | 0.02240804 | 0.4743719 | 0.02565437 | 0.4743719 | 0.04074821 | 0.4743719
|  | 0.02316156 | 0.4824121 |  |  | 0.02316156 | 0.4824121 | 0.02630971 | 0.4824121 | 0.04188153 | 0.4824121
|  | 0.02326079 | 0.4904523 |  |  | 0.02326079 | 0.4904523 | 0.02665217 | 0.4904523 | 0.04298523 | 0.4904523
|  | 0.02400919 | 0.4984925 |  |  | 0.02400919 | 0.4984925 | 0.02748002 | 0.4984925 | 0.04314984 | 0.4984925
|  | 0.02424773 | 0.5065327 |  |  | 0.02424773 | 0.5065327 | 0.02767491 | 0.5065327 | 0.04393128 | 0.5065327
|  | 0.02450559 | 0.5145729 |  |  | 0.02450559 | 0.5145729 | 0.02811517 | 0.5145729 | 0.04481861 | 0.5145729
|  | 0.02495148 | 0.5226131 |  |  | 0.02495148 | 0.5226131 | 0.02885932 | 0.5226131 | 0.04573895 | 0.5226131
|  | 0.02533765 | 0.5306533 |  |  | 0.02533765 | 0.5306533 | 0.02944641 | 0.5306533 | 0.04674887 | 0.5306533
|  | 0.0258937 | 0.5386935 |  |  | 0.0258937 | 0.5386935 | 0.02944653 | 0.5386935 | 0.04687531 | 0.5386935
|  | 0.02619639 | 0.5467337 |  |  | 0.02619639 | 0.5467337 | 0.02990121 | 0.5467337 | 0.04800188 | 0.5467337
|  | 0.02653767 | 0.5547739 |  |  | 0.02653767 | 0.5547739 | 0.03045271 | 0.5547739 | 0.04848179 | 0.5547739
|  | 0.02731534 | 0.5628141 |  |  | 0.02731534 | 0.5628141 | 0.03106796 | 0.5628141 | 0.04905044 | 0.5628141
|  | 0.02739249 | 0.5708543 |  |  | 0.02739249 | 0.5708543 | 0.03135781 | 0.5708543 | 0.05029952 | 0.5708543
|  | 0.02793053 | 0.5788945 |  |  | 0.02793053 | 0.5788945 | 0.03221447 | 0.5788945 | 0.0507302 | 0.5788945
|  | 0.02827493 | 0.5869347 |  |  | 0.02827493 | 0.5869347 | 0.03240065 | 0.5869347 | 0.05162943 | 0.5869347
|  | 0.02904721 | 0.5949749 |  |  | 0.02904721 | 0.5949749 | 0.03313411 | 0.5949749 | 0.052771 | 0.5949749
|  | 0.02947733 | 0.6030151 |  |  | 0.02947733 | 0.6030151 | 0.03351104 | 0.6030151 | 0.05325447 | 0.6030151
|  | 0.02985812 | 0.6110553 |  |  | 0.02985812 | 0.6110553 | 0.03381125 | 0.6110553 | 0.05358031 | 0.6110553
|  | 0.02986331 | 0.6190955 |  |  | 0.02986331 | 0.6190955 | 0.03467494 | 0.6190955 | 0.05447517 | 0.6190955
|  | 0.03030772 | 0.6271357 |  |  | 0.03030772 | 0.6271357 | 0.03504037 | 0.6271357 | 0.05551863 | 0.6271357
|  | 0.03057756 | 0.6351759 |  |  | 0.03057756 | 0.6351759 | 0.03527934 | 0.6351759 | 0.05589605 | 0.6351759
|  | 0.03105894 | 0.6432161 |  |  | 0.03105894 | 0.6432161 | 0.03585917 | 0.6432161 | 0.05709413 | 0.6432161
|  | 0.03188301 | 0.6512563 |  |  | 0.03188301 | 0.6512563 | 0.03617337 | 0.6512563 | 0.05732403 | 0.6512563
|  | 0.03200069 | 0.6592965 |  |  | 0.03200069 | 0.6592965 | 0.03650153 | 0.6592965 | 0.05867122 | 0.6592965
|  | 0.03204594 | 0.6673367 |  |  | 0.03204594 | 0.6673367 | 0.03707789 | 0.6673367 | 0.05842724 | 0.6673367
|  | 0.03292954 | 0.6753769 |  |  | 0.03292954 | 0.6753769 | 0.03722429 | 0.6753769 | 0.05917306 | 0.6753769
|  | 0.03289634 | 0.6834171 |  |  | 0.03289634 | 0.6834171 | 0.03769631 | 0.6834171 | 0.05998376 | 0.6834171
|  | 0.03378582 | 0.6914573 |  |  | 0.03378582 | 0.6914573 | 0.03855487 | 0.6914573 | 0.06054391 | 0.6914573
|  | 0.03405195 | 0.6994975 |  |  | 0.03405195 | 0.6994975 | 0.03876491 | 0.6994975 | 0.06148649 | 0.6994975
|  | 0.0345152 | 0.7075377 |  |  | 0.0345152 | 0.7075377 | 0.03907366 | 0.7075377 | 0.06268009 | 0.7075377
|  | 0.03463606 | 0.7155779 |  |  | 0.03463606 | 0.7155779 | 0.03966245 | 0.7155779 | 0.06314341 | 0.7155779
|  | 0.03510503 | 0.7236181 |  |  | 0.03510503 | 0.7236181 | 0.04023969 | 0.7236181 | 0.06332441 | 0.7236181
|  | 0.03521412 | 0.7316583 |  |  | 0.03521412 | 0.7316583 | 0.04045746 | 0.7316583 | 0.06412658 | 0.7316583
|  | 0.0352124 | 0.7396985 |  |  | 0.0352124 | 0.7396985 | 0.0405336 | 0.7396985 | 0.06444665 | 0.7396985
|  | 0.03554167 | 0.7477387 |  |  | 0.03554167 | 0.7477387 | 0.04152942 | 0.7477387 | 0.06584035 | 0.7477387
|  | 0.03588174 | 0.7557789 |  |  | 0.03588174 | 0.7557789 | 0.04143252 | 0.7557789 | 0.06582313 | 0.7557789
|  | 0.03641882 | 0.7638191 |  |  | 0.03641882 | 0.7638191 | 0.04165343 | 0.7638191 | 0.06614731 | 0.7638191
|  | 0.03703625 | 0.7718593 |  |  | 0.03703625 | 0.7718593 | 0.04225938 | 0.7718593 | 0.06718385 | 0.7718593
|  | 0.03718332 | 0.7798995 |  |  | 0.03718332 | 0.7798995 | 0.04210755 | 0.7798995 | 0.06811161 | 0.7798995
|  | 0.037312 | 0.7879397 |  |  | 0.037312 | 0.7879397 | 0.04321472 | 0.7879397 | 0.06824645 | 0.7879397
|  | 0.03756864 | 0.7959799 |  |  | 0.03756864 | 0.7959799 | 0.04274422 | 0.7959799 | 0.06794087 | 0.7959799
|  | 0.03822609 | 0.8040201 |  |  | 0.03822609 | 0.8040201 | 0.04303966 | 0.8040201 | 0.069115 | 0.8040201
|  | 0.03830388 | 0.8120603 |  |  | 0.03830388 | 0.8120603 | 0.04348641 | 0.8120603 | 0.06976745 | 0.8120603
|  | 0.03869357 | 0.8201005 |  |  | 0.03869357 | 0.8201005 | 0.04431789 | 0.8201005 | 0.07064558 | 0.8201005
|  | 0.03869012 | 0.8281407 |  |  | 0.03869012 | 0.8281407 | 0.04435345 | 0.8281407 | 0.07046363 | 0.8281407
|  | 0.03906405 | 0.8361809 |  |  | 0.03906405 | 0.8361809 | 0.04483573 | 0.8361809 | 0.07052735 | 0.8361809
|  | 0.03925085 | 0.8442211 |  |  | 0.03925085 | 0.8442211 | 0.04487493 | 0.8442211 | 0.07117052 | 0.8442211
|  | 0.03917967 | 0.8522613 |  |  | 0.03917967 | 0.8522613 | 0.04500953 | 0.8522613 | 0.07167108 | 0.8522613
|  | 0.03988974 | 0.8603015 |  |  | 0.03988974 | 0.8603015 | 0.04596554 | 0.8603015 | 0.07292391 | 0.8603015
|  | 0.0403453 | 0.8683417 |  |  | 0.0403453 | 0.8683417 | 0.04611816 | 0.8683417 | 0.07266998 | 0.8683417
|  | 0.03994596 | 0.8763819 |  |  | 0.03994596 | 0.8763819 | 0.04629579 | 0.8763819 | 0.07306553 | 0.8763819
|  | 0.04079237 | 0.8844221 |  |  | 0.04079237 | 0.8844221 | 0.04674499 | 0.8844221 | 0.07330386 | 0.8844221
|  | 0.04087562 | 0.8924623 |  |  | 0.04087562 | 0.8924623 | 0.04674678 | 0.8924623 | 0.07494186 | 0.8924623
|  | 0.04122645 | 0.9005025 |  |  | 0.04122645 | 0.9005025 | 0.04736456 | 0.9005025 | 0.07518798 | 0.9005025
|  | 0.0416024 | 0.9085427 |  |  | 0.0416024 | 0.9085427 | 0.04750295 | 0.9085427 | 0.07473789 | 0.9085427
|  | 0.04150587 | 0.9165829 |  |  | 0.04150587 | 0.9165829 | 0.04777173 | 0.9165829 | 0.07627279 | 0.9165829
|  | 0.04184677 | 0.9246231 |  |  | 0.04184677 | 0.9246231 | 0.04758431 | 0.9246231 | 0.07618231 | 0.9246231
|  | 0.04225084 | 0.9326633 |  |  | 0.04225084 | 0.9326633 | 0.04774175 | 0.9326633 | 0.07659667 | 0.9326633
|  | 0.04230083 | 0.9407035 |  |  | 0.04230083 | 0.9407035 | 0.048609 | 0.9407035 | 0.07781786 | 0.9407035
|  | 0.04247072 | 0.9487437 |  |  | 0.04247072 | 0.9487437 | 0.04899454 | 0.9487437 | 0.07765114 | 0.9487437
|  | 0.04311329 | 0.9567839 |  |  | 0.04311329 | 0.9567839 | 0.04915942 | 0.9567839 | 0.07739726 | 0.9567839
|  | 0.0430498 | 0.9648241 |  |  | 0.0430498 | 0.9648241 | 0.04884328 | 0.9648241 | 0.07856049 | 0.9648241
|  | 0.04366505 | 0.9728643 |  |  | 0.04366505 | 0.9728643 | 0.04971449 | 0.9728643 | 0.07839712 | 0.9728643
|  | 0.04328723 | 0.9809045 |  |  | 0.04328723 | 0.9809045 | 0.0495186 | 0.9809045 | 0.07971596 | 0.9809045
|  | 0.04356616 | 0.9889447 |  |  | 0.04356616 | 0.9889447 | 0.04991804 | 0.9889447 | 0.08034065 | 0.9889447
|  | 0.04405987 | 0.9969849 |  |  | 0.04405987 | 0.9969849 | 0.0504386 | 0.9969849 | 0.08065237 | 0.9969849
|  | 0.04425882 | 1.005025 |  |  | 0.04425882 | 1.005025 | 0.05048364 | 1.005025 | 0.08125882 | 1.005025
|  | 0.04429596 | 1.013065 |  |  | 0.04429596 | 1.013065 | 0.05075936 | 1.013065 | 0.0816864 | 1.013065
|  | 0.04470077 | 1.021106 |  |  | 0.04470077 | 1.021106 | 0.05134133 | 1.021106 | 0.08217673 | 1.021106
|  | 0.04456213 | 1.029146 |  |  | 0.04456213 | 1.029146 | 0.05150753 | 1.029146 | 0.08198488 | 1.029146
|  | 0.04484298 | 1.037186 |  |  | 0.04484298 | 1.037186 | 0.05181101 | 1.037186 | 0.08314358 | 1.037186
|  | 0.04506391 | 1.045226 |  |  | 0.04506391 | 1.045226 | 0.05205076 | 1.045226 | 0.08285783 | 1.045226
|  | 0.04563493 | 1.053266 |  |  | 0.04563493 | 1.053266 | 0.05267612 | 1.053266 | 0.08366113 | 1.053266
|  | 0.04579035 | 1.061307 |  |  | 0.04579035 | 1.061307 | 0.05226659 | 1.061307 | 0.08431506 | 1.061307
|  | 0.04610499 | 1.069347 |  |  | 0.04610499 | 1.069347 | 0.05328215 | 1.069347 | 0.08460695 | 1.069347
|  | 0.04615937 | 1.077387 |  |  | 0.04615937 | 1.077387 | 0.05314453 | 1.077387 | 0.08386349 | 1.077387
|  | 0.04703045 | 1.085427 |  |  | 0.04703045 | 1.085427 | 0.05353546 | 1.085427 | 0.0846773 | 1.085427
|  | 0.04663758 | 1.093467 |  |  | 0.04663758 | 1.093467 | 0.0538507 | 1.093467 | 0.08608123 | 1.093467
|  | 0.04687687 | 1.101508 |  |  | 0.04687687 | 1.101508 | 0.0543319 | 1.101508 | 0.08550184 | 1.101508
|  | 0.0469729 | 1.109548 |  |  | 0.0469729 | 1.109548 | 0.05394606 | 1.109548 | 0.0853237 | 1.109548
|  | 0.04795413 | 1.117588 |  |  | 0.04795413 | 1.117588 | 0.05448898 | 1.117588 | 0.08719794 | 1.117588
|  | 0.04751425 | 1.125628 |  |  | 0.04751425 | 1.125628 | 0.05483024 | 1.125628 | 0.08742997 | 1.125628
|  | 0.04819768 | 1.133668 |  |  | 0.04819768 | 1.133668 | 0.05545618 | 1.133668 | 0.08667844 | 1.133668
|  | 0.04768956 | 1.141709 |  |  | 0.04768956 | 1.141709 | 0.05481354 | 1.141709 | 0.08701065 | 1.141709
|  | 0.04883682 | 1.149749 |  |  | 0.04883682 | 1.149749 | 0.05580256 | 1.149749 | 0.08898819 | 1.149749
|  | 0.04854297 | 1.157789 |  |  | 0.04854297 | 1.157789 | 0.0559549 | 1.157789 | 0.08881527 | 1.157789
|  | 0.04910638 | 1.165829 |  |  | 0.04910638 | 1.165829 | 0.05610989 | 1.165829 | 0.08934572 | 1.165829
|  | 0.04855866 | 1.173869 |  |  | 0.04855866 | 1.173869 | 0.05673962 | 1.173869 | 0.08915921 | 1.173869
|  | 0.04918849 | 1.18191 |  |  | 0.04918849 | 1.18191 | 0.05611763 | 1.18191 | 0.09003212 | 1.18191
|  | 0.04910344 | 1.18995 |  |  | 0.04910344 | 1.18995 | 0.05670457 | 1.18995 | 0.09056326 | 1.18995
|  | 0.04953998 | 1.19799 |  |  | 0.04953998 | 1.19799 | 0.05730926 | 1.19799 | 0.09043159 | 1.19799
|  | 0.05006114 | 1.20603 |  |  | 0.05006114 | 1.20603 | 0.05686335 | 1.20603 | 0.09121876 | 1.20603
|  | 0.05024769 | 1.21407 |  |  | 0.05024769 | 1.21407 | 0.05783233 | 1.21407 | 0.09083809 | 1.21407
|  | 0.05056764 | 1.222111 |  |  | 0.05056764 | 1.222111 | 0.05709426 | 1.222111 | 0.09211435 | 1.222111
|  | 0.05087636 | 1.230151 |  |  | 0.05087636 | 1.230151 | 0.05793626 | 1.230151 | 0.09211612 | 1.230151
|  | 0.05026771 | 1.238191 |  |  | 0.05026771 | 1.238191 | 0.0579564 | 1.238191 | 0.09200971 | 1.238191
|  | 0.05097168 | 1.246231 |  |  | 0.05097168 | 1.246231 | 0.05859594 | 1.246231 | 0.09230346 | 1.246231
|  | 0.05148354 | 1.254271 |  |  | 0.05148354 | 1.254271 | 0.05852849 | 1.254271 | 0.09367142 | 1.254271
|  | 0.0516782 | 1.262312 |  |  | 0.0516782 | 1.262312 | 0.05837418 | 1.262312 | 0.09404429 | 1.262312
|  | 0.05098197 | 1.270352 |  |  | 0.05098197 | 1.270352 | 0.05845024 | 1.270352 | 0.09322368 | 1.270352
|  | 0.05186489 | 1.278392 |  |  | 0.05186489 | 1.278392 | 0.05943317 | 1.278392 | 0.09331177 | 1.278392
|  | 0.05224862 | 1.286432 |  |  | 0.05224862 | 1.286432 | 0.05878147 | 1.286432 | 0.09420515 | 1.286432
|  | 0.05188907 | 1.294472 |  |  | 0.05188907 | 1.294472 | 0.05919269 | 1.294472 | 0.09456812 | 1.294472
|  | 0.05235683 | 1.302513 |  |  | 0.05235683 | 1.302513 | 0.06020593 | 1.302513 | 0.09535439 | 1.302513
|  | 0.05179983 | 1.310553 |  |  | 0.05179983 | 1.310553 | 0.06022694 | 1.310553 | 0.09577726 | 1.310553
|  | 0.05214262 | 1.318593 |  |  | 0.05214262 | 1.318593 | 0.06052054 | 1.318593 | 0.09467623 | 1.318593
|  | 0.05279966 | 1.326633 |  |  | 0.05279966 | 1.326633 | 0.06025692 | 1.326633 | 0.09673621 | 1.326633
|  | 0.05277134 | 1.334673 |  |  | 0.05277134 | 1.334673 | 0.06074393 | 1.334673 | 0.09645511 | 1.334673
|  | 0.05241109 | 1.342714 |  |  | 0.05241109 | 1.342714 | 0.06042253 | 1.342714 | 0.0962815 | 1.342714
|  | 0.05337765 | 1.350754 |  |  | 0.05337765 | 1.350754 | 0.06061867 | 1.350754 | 0.09630359 | 1.350754
|  | 0.05328145 | 1.358794 |  |  | 0.05328145 | 1.358794 | 0.06161801 | 1.358794 | 0.0977272 | 1.358794
|  | 0.05390208 | 1.366834 |  |  | 0.05390208 | 1.366834 | 0.06084909 | 1.366834 | 0.09719533 | 1.366834
|  | 0.0540353 | 1.374874 |  |  | 0.0540353 | 1.374874 | 0.0615519 | 1.374874 | 0.09772811 | 1.374874
|  | 0.05388102 | 1.382915 |  |  | 0.05388102 | 1.382915 | 0.06098574 | 1.382915 | 0.09845325 | 1.382915
|  | 0.05390539 | 1.390955 |  |  | 0.05390539 | 1.390955 | 0.06233942 | 1.390955 | 0.09741802 | 1.390955
|  | 0.05432053 | 1.398995 |  |  | 0.05432053 | 1.398995 | 0.06160306 | 1.398995 | 0.09939365 | 1.398995
|  | 0.05457186 | 1.407035 |  |  | 0.05457186 | 1.407035 | 0.06169697 | 1.407035 | 0.09936906 | 1.407035
|  | 0.0540012 | 1.415075 |  |  | 0.0540012 | 1.415075 | 0.06227287 | 1.415075 | 0.0991893 | 1.415075
|  | 0.05473015 | 1.423116 |  |  | 0.05473015 | 1.423116 | 0.06250434 | 1.423116 | 0.09928985 | 1.423116
|  | 0.05437352 | 1.431156 |  |  | 0.05437352 | 1.431156 | 0.06277038 | 1.431156 | 0.1003493 | 1.431156
|  | 0.05431781 | 1.439196 |  |  | 0.05431781 | 1.439196 | 0.06305868 | 1.439196 | 0.0991637 | 1.439196
|  | 0.05428568 | 1.447236 |  |  | 0.05428568 | 1.447236 | 0.06346992 | 1.447236 | 0.09958513 | 1.447236
|  | 0.05457397 | 1.455276 |  |  | 0.05457397 | 1.455276 | 0.06297166 | 1.455276 | 0.09987175 | 1.455276
|  | 0.05473335 | 1.463317 |  |  | 0.05473335 | 1.463317 | 0.06373621 | 1.463317 | 0.09973148 | 1.463317
|  | 0.05544163 | 1.471357 |  |  | 0.05544163 | 1.471357 | 0.06303821 | 1.471357 | 0.1009725 | 1.471357
|  | 0.05533097 | 1.479397 |  |  | 0.05533097 | 1.479397 | 0.06354427 | 1.479397 | 0.1015367 | 1.479397
|  | 0.05595312 | 1.487437 |  |  | 0.05595312 | 1.487437 | 0.06293633 | 1.487437 | 0.1012581 | 1.487437
|  | 0.05526955 | 1.495477 |  |  | 0.05526955 | 1.495477 | 0.06323862 | 1.495477 | 0.1019132 | 1.495477
|  | 0.05560312 | 1.503518 |  |  | 0.05560312 | 1.503518 | 0.06371658 | 1.503518 | 0.1018846 | 1.503518
|  | 0.05549411 | 1.511558 |  |  | 0.05549411 | 1.511558 | 0.06447974 | 1.511558 | 0.1011076 | 1.511558
|  | 0.05602862 | 1.519598 |  |  | 0.05602862 | 1.519598 | 0.06411475 | 1.519598 | 0.1017157 | 1.519598
|  | 0.05566667 | 1.527638 |  |  | 0.05566667 | 1.527638 | 0.06383407 | 1.527638 | 0.1022275 | 1.527638
|  | 0.05644248 | 1.535678 |  |  | 0.05644248 | 1.535678 | 0.06451181 | 1.535678 | 0.103051 | 1.535678
|  | 0.05582583 | 1.543719 |  |  | 0.05582583 | 1.543719 | 0.06437045 | 1.543719 | 0.1014767 | 1.543719
|  | 0.05597336 | 1.551759 |  |  | 0.05597336 | 1.551759 | 0.06391514 | 1.551759 | 0.1016633 | 1.551759
|  | 0.05598263 | 1.559799 |  |  | 0.05598263 | 1.559799 | 0.06426737 | 1.559799 | 0.1016693 | 1.559799
|  | 0.05624744 | 1.567839 |  |  | 0.05624744 | 1.567839 | 0.064513 | 1.567839 | 0.10172 | 1.567839
|  | 0.05670678 | 1.575879 |  |  | 0.05670678 | 1.575879 | 0.06442505 | 1.575879 | 0.1037705 | 1.575879
|  | 0.05666076 | 1.58392 |  |  | 0.05666076 | 1.58392 | 0.0650907 | 1.58392 | 0.1037489 | 1.58392
|  | 0.05663077 | 1.59196 |  |  | 0.05663077 | 1.59196 | 0.06494615 | 1.59196 | 0.1032615 | 1.59196
|  | 0.05667607 | 1.6 |  |  | 0.05667607 | 1.6 | 0.06497862 | 1.6 | 0.1040876 | 1.6