## 1
Общество с ограниченной ответственностью "Инженерная геология" (ООО "ИнжГео") | [8 empty] | Общество с ограниченной ответственностью "Инженерная геология" (ООО "ИнжГео")
Юр. адрес: 117279, г. Москва, ул. Миклухо-Маклая, 36 а, этаж 5, пом. XXIII к. 76-84 | [8 empty] | Юр. адрес: 117279, г. Москва, ул. Миклухо-Маклая, 36 а, этаж 5, пом. XXIII к. 76-84
Телефон/факс +7 (495) 132-30-00, Адрес электронной почты inbox@inj-geo.ru | [8 empty] | Телефон/факс +7 (495) 132-30-00, Адрес электронной почты inbox@inj-geo.ru
Испытательная лаборатория ООО «ИнжГео» | [8 empty] | Испытательная лаборатория ООО «ИнжГео»
Адрес места осуществления деятельности лаборатории: г. Москва, просп. Вернадского, д. 51, стр. 1 | [8 empty] | Адрес места осуществления деятельности лаборатории: г. Москва, просп. Вернадского, д. 51, стр. 1
Телефон +7(910)4557682, E-mail: slg85@mail.ru | [8 empty] | Телефон +7(910)4557682, E-mail: slg85@mail.ru
Протокол испытаний № 13-63/38 от 06-12-2022
Наименование и адрес заказчика: ООО Регионстрой
Наименование объекта: Переход трубопровода через р. Енисей
Наименование используемого метода/методики: ГОСТ 12248.4-2020 | [8 empty] | Наименование используемого метода/методики: ГОСТ 12248.3-2020
Условия проведения испытания: температура окружающей среды (18 - 25)0С, влажность воздуха (40 - 75)% | [8 empty] | Условия проведения испытания: температура окружающей среды (18 - 25)0С, влажность воздуха (40 - 75)%
Дата получение объекта подлежащего испытаниям: 09-11-2022
Дата испытания: 25.10.2022-19.11.2038
Испытание грунтов методом трехосного сжатия | [8 empty] | Испытание грунтов методом одноплоскостного среза
Лабораторный номер: |  |  |  | We, д.е. = |  |  |  |  | Лабораторный номер: |  | 1073 |  |  |  | We, д.е. = | 0.5043344
Номер скважины: |  |  |  | ρ, г/см3 = |  |  |  |  | Номер скважины: |  | BH-004 |  |  |  | ρ, г/см3 = | 1.9
Глубина отбора, м: |  |  |  | ρs, г/см3 = |  |  |  |  | Глубина отбора, м: |  | 4.7 |  |  |  | ρs, г/см3 = | 2.7
Наименование грунта: |  |  |  | e, д.е. = |  |  |  |  | Наименование грунта: |  | Суглинок, после оттаивания текучий, легкий песчанистый |  |  |  | e, д.е. = | 1.491842
Схема проведения опыта: |  |  |  | IL, д.е. = |  |  |  |  | Схема проведения опыта: |  | КД |  |  |  | IL, д.е. = | 2.6
Результаты испытаний | [8 empty] | Результаты испытаний
[10 empty] | Нормальное напряжение σ, МПа | Касательное напряжение t, МПа | tg ϕ | Угол внутреннего трения ϕ, град. | Удельное сцепление C, МПа
[10 empty] | 0.1 | 0.04377326 | [5 empty] | 1
[10 empty] | 0.15 | 0.09815989
[10 empty] | 0.2 | 0.09254652
Эффективные значения угла внутреннего трения и удельного сцепления ϕ', С'
[10 empty] | ϕ', град. = | 26
[10 empty] | С', МПа = | 0.005
| Исполнитель: |  |  |  | Морозов Д.С. |  |  |  |  | Исполнитель: |  |  |  |  | Морозов Д.С.
| Начальник исп. лаборатории: |  |  |  | Семиколенова Л.Г. |  |  |  |  | Начальник исп. лаборатории: |  |  |  |  | Семиколенова Л.Г.
Лист 1 , всего листов 2 | [8 empty] | Лист 2 , всего листов 2
Частичное воспроизведение протокола испытаний без письменного разрешения ООО «ИнжГео» ЗАПРЕЩАЕТСЯ | [8 empty] | Частичное воспроизведение протокола испытаний без письменного разрешения ООО «ИнжГео» ЗАПРЕЩАЕТСЯ
|  | второй график |  | первый график
|  | dev | eps | sigma |  | dev1 | eps1 | dev2 | eps2 | dev3 | eps3
|  | 0 | 0 |  |  | 0 | 0 | 0 | 0 | 0 | 0
|  | 0.0002923204 | 0.008040201 |  |  | 0.0002923204 | 0.008040201 | 0.0006541365 | 0.008040201 | 0.0006195192 | 0.008040201
|  | 0.0005884532 | 0.0160804 |  |  | 0.0005884532 | 0.0160804 | 0.001321425 | 0.0160804 | 0.001243006 | 0.0160804
|  | 0.0008868147 | 0.0241206 |  |  | 0.0008868147 | 0.0241206 | 0.001984506 | 0.0241206 | 0.00186916 | 0.0241206
|  | 0.001178431 | 0.0321608 |  |  | 0.001178431 | 0.0321608 | 0.002617861 | 0.0321608 | 0.002480061 | 0.0321608
|  | 0.00146908 | 0.04020101 |  |  | 0.00146908 | 0.04020101 | 0.003271011 | 0.04020101 | 0.003123016 | 0.04020101
|  | 0.001754274 | 0.04824121 |  |  | 0.001754274 | 0.04824121 | 0.003940997 | 0.04824121 | 0.003717859 | 0.04824121
|  | 0.002037416 | 0.05628141 |  |  | 0.002037416 | 0.05628141 | 0.004582638 | 0.05628141 | 0.004381337 | 0.05628141
|  | 0.002325894 | 0.06432161 |  |  | 0.002325894 | 0.06432161 | 0.005276758 | 0.06432161 | 0.004987402 | 0.06432161
|  | 0.002662556 | 0.07236181 |  |  | 0.002662556 | 0.07236181 | 0.005974232 | 0.07236181 | 0.005571208 | 0.07236181
|  | 0.002935814 | 0.08040201 |  |  | 0.002935814 | 0.08040201 | 0.006573589 | 0.08040201 | 0.006185891 | 0.08040201
|  | 0.003214879 | 0.08844221 |  |  | 0.003214879 | 0.08844221 | 0.007181034 | 0.08844221 | 0.006884276 | 0.08844221
|  | 0.003552538 | 0.09648241 |  |  | 0.003552538 | 0.09648241 | 0.007892252 | 0.09648241 | 0.007423814 | 0.09648241
|  | 0.003831045 | 0.1045226 |  |  | 0.003831045 | 0.1045226 | 0.008496936 | 0.1045226 | 0.008047301 | 0.1045226
|  | 0.004141753 | 0.1125628 |  |  | 0.004141753 | 0.1125628 | 0.009226041 | 0.1125628 | 0.008760938 | 0.1125628
|  | 0.004404601 | 0.120603 |  |  | 0.004404601 | 0.120603 | 0.009960013 | 0.120603 | 0.009359749 | 0.120603
|  | 0.004726394 | 0.1286432 |  |  | 0.004726394 | 0.1286432 | 0.01043462 | 0.1286432 | 0.009922227 | 0.1286432
|  | 0.00498191 | 0.1366834 |  |  | 0.00498191 | 0.1366834 | 0.01118628 | 0.1366834 | 0.01044645 | 0.1366834
|  | 0.00530822 | 0.1447236 |  |  | 0.00530822 | 0.1447236 | 0.01178156 | 0.1447236 | 0.01107545 | 0.1447236
|  | 0.005601449 | 0.1527638 |  |  | 0.005601449 | 0.1527638 | 0.01261976 | 0.1527638 | 0.01171667 | 0.1527638
|  | 0.005843476 | 0.160804 |  |  | 0.005843476 | 0.160804 | 0.01303407 | 0.160804 | 0.01243254 | 0.160804
|  | 0.006178758 | 0.1688442 |  |  | 0.006178758 | 0.1688442 | 0.01375344 | 0.1688442 | 0.01301771 | 0.1688442
|  | 0.006490405 | 0.1768844 |  |  | 0.006490405 | 0.1768844 | 0.01445611 | 0.1768844 | 0.01366625 | 0.1768844
|  | 0.006690994 | 0.1849246 |  |  | 0.006690994 | 0.1849246 | 0.01498313 | 0.1849246 | 0.01438727 | 0.1849246
|  | 0.00700654 | 0.1929648 |  |  | 0.00700654 | 0.1929648 | 0.01577346 | 0.1929648 | 0.01495328 | 0.1929648
|  | 0.007376193 | 0.201005 |  |  | 0.007376193 | 0.201005 | 0.01648165 | 0.201005 | 0.01552673 | 0.201005
|  | 0.007667428 | 0.2090452 |  |  | 0.007667428 | 0.2090452 | 0.01709646 | 0.2090452 | 0.01616876 | 0.2090452
|  | 0.007938575 | 0.2170854 |  |  | 0.007938575 | 0.2170854 | 0.01767056 | 0.2170854 | 0.01675548 | 0.2170854
|  | 0.008132419 | 0.2251256 |  |  | 0.008132419 | 0.2251256 | 0.01829557 | 0.2251256 | 0.01720244 | 0.2251256
|  | 0.00849175 | 0.2331658 |  |  | 0.00849175 | 0.2331658 | 0.01897377 | 0.2331658 | 0.01786896 | 0.2331658
|  | 0.00885583 | 0.241206 |  |  | 0.00885583 | 0.241206 | 0.01973458 | 0.241206 | 0.0186265 | 0.241206
|  | 0.009119206 | 0.2492462 |  |  | 0.009119206 | 0.2492462 | 0.0204984 | 0.2492462 | 0.01904364 | 0.2492462
|  | 0.009394606 | 0.2572864 |  |  | 0.009394606 | 0.2572864 | 0.02092816 | 0.2572864 | 0.01992977 | 0.2572864
|  | 0.009690122 | 0.2653266 |  |  | 0.009690122 | 0.2653266 | 0.02156697 | 0.2653266 | 0.02057303 | 0.2653266
|  | 0.009965815 | 0.2733668 |  |  | 0.009965815 | 0.2733668 | 0.0223815 | 0.2733668 | 0.02095825 | 0.2733668
|  | 0.01024764 | 0.281407 |  |  | 0.01024764 | 0.281407 | 0.0230605 | 0.281407 | 0.0217461 | 0.281407
|  | 0.01065339 | 0.2894472 |  |  | 0.01065339 | 0.2894472 | 0.02388509 | 0.2894472 | 0.02238974 | 0.2894472
|  | 0.01082562 | 0.2974874 |  |  | 0.01082562 | 0.2974874 | 0.024551 | 0.2974874 | 0.02280292 | 0.2974874
|  | 0.01113826 | 0.3055276 |  |  | 0.01113826 | 0.3055276 | 0.02521954 | 0.3055276 | 0.0236289 | 0.3055276
|  | 0.01133988 | 0.3135678 |  |  | 0.01133988 | 0.3135678 | 0.02540874 | 0.3135678 | 0.02419268 | 0.3135678
|  | 0.01175733 | 0.321608 |  |  | 0.01175733 | 0.321608 | 0.02609444 | 0.321608 | 0.02479565 | 0.321608
|  | 0.01208493 | 0.3296482 |  |  | 0.01208493 | 0.3296482 | 0.02679803 | 0.3296482 | 0.02533419 | 0.3296482
|  | 0.01236491 | 0.3376884 |  |  | 0.01236491 | 0.3376884 | 0.02776375 | 0.3376884 | 0.02615001 | 0.3376884
|  | 0.01269462 | 0.3457286 |  |  | 0.01269462 | 0.3457286 | 0.02804021 | 0.3457286 | 0.02657267 | 0.3457286
|  | 0.0128079 | 0.3537688 |  |  | 0.0128079 | 0.3537688 | 0.02892958 | 0.3537688 | 0.02737069 | 0.3537688
|  | 0.01331674 | 0.361809 |  |  | 0.01331674 | 0.361809 | 0.02946278 | 0.361809 | 0.02783372 | 0.361809
|  | 0.01353982 | 0.3698492 |  |  | 0.01353982 | 0.3698492 | 0.03009633 | 0.3698492 | 0.02870323 | 0.3698492
|  | 0.01369633 | 0.3778894 |  |  | 0.01369633 | 0.3778894 | 0.03072587 | 0.3778894 | 0.02891924 | 0.3778894
|  | 0.01397085 | 0.3859296 |  |  | 0.01397085 | 0.3859296 | 0.03176472 | 0.3859296 | 0.02995715 | 0.3859296
|  | 0.01429352 | 0.3939698 |  |  | 0.01429352 | 0.3939698 | 0.03203658 | 0.3939698 | 0.03042328 | 0.3939698
|  | 0.01472317 | 0.4020101 |  |  | 0.01472317 | 0.4020101 | 0.03314769 | 0.4020101 | 0.03090179 | 0.4020101
|  | 0.01483032 | 0.4100503 |  |  | 0.01483032 | 0.4100503 | 0.03386694 | 0.4100503 | 0.03151592 | 0.4100503
|  | 0.0152628 | 0.4180905 |  |  | 0.0152628 | 0.4180905 | 0.03427416 | 0.4180905 | 0.03233029 | 0.4180905
|  | 0.01551394 | 0.4261307 |  |  | 0.01551394 | 0.4261307 | 0.03510346 | 0.4261307 | 0.03309604 | 0.4261307
|  | 0.01601983 | 0.4341709 |  |  | 0.01601983 | 0.4341709 | 0.03573529 | 0.4341709 | 0.03322882 | 0.4341709
|  | 0.01621437 | 0.4422111 |  |  | 0.01621437 | 0.4422111 | 0.03626218 | 0.4422111 | 0.03453045 | 0.4422111
|  | 0.01649761 | 0.4502513 |  |  | 0.01649761 | 0.4502513 | 0.03712094 | 0.4502513 | 0.03497375 | 0.4502513
|  | 0.01695505 | 0.4582915 |  |  | 0.01695505 | 0.4582915 | 0.0377122 | 0.4582915 | 0.03577933 | 0.4582915
|  | 0.01704692 | 0.4663317 |  |  | 0.01704692 | 0.4663317 | 0.03837673 | 0.4663317 | 0.03593249 | 0.4663317
|  | 0.01728738 | 0.4743719 |  |  | 0.01728738 | 0.4743719 | 0.03922357 | 0.4743719 | 0.03654204 | 0.4743719
|  | 0.01785857 | 0.4824121 |  |  | 0.01785857 | 0.4824121 | 0.03974073 | 0.4824121 | 0.03755067 | 0.4824121
|  | 0.01806094 | 0.4904523 |  |  | 0.01806094 | 0.4904523 | 0.04044021 | 0.4904523 | 0.03848664 | 0.4904523
|  | 0.01851215 | 0.4984925 |  |  | 0.01851215 | 0.4984925 | 0.04145508 | 0.4984925 | 0.03911164 | 0.4984925
|  | 0.01883044 | 0.5065327 |  |  | 0.01883044 | 0.5065327 | 0.04203775 | 0.5065327 | 0.03978013 | 0.5065327
|  | 0.01913594 | 0.5145729 |  |  | 0.01913594 | 0.5145729 | 0.04301404 | 0.5145729 | 0.04009153 | 0.5145729
|  | 0.01950905 | 0.5226131 |  |  | 0.01950905 | 0.5226131 | 0.04351394 | 0.5226131 | 0.04073502 | 0.5226131
|  | 0.01950823 | 0.5306533 |  |  | 0.01950823 | 0.5306533 | 0.04455397 | 0.5306533 | 0.04139455 | 0.5306533
|  | 0.01981476 | 0.5386935 |  |  | 0.01981476 | 0.5386935 | 0.04450112 | 0.5386935 | 0.04243412 | 0.5386935
|  | 0.02035645 | 0.5467337 |  |  | 0.02035645 | 0.5467337 | 0.04522472 | 0.5467337 | 0.04268576 | 0.5467337
|  | 0.02065912 | 0.5547739 |  |  | 0.02065912 | 0.5547739 | 0.046281 | 0.5547739 | 0.04405343 | 0.5547739
|  | 0.02097105 | 0.5628141 |  |  | 0.02097105 | 0.5628141 | 0.04740767 | 0.5628141 | 0.04415575 | 0.5628141
|  | 0.02113708 | 0.5708543 |  |  | 0.02113708 | 0.5708543 | 0.04788608 | 0.5708543 | 0.04535022 | 0.5708543
|  | 0.02158267 | 0.5788945 |  |  | 0.02158267 | 0.5788945 | 0.04823841 | 0.5788945 | 0.04537019 | 0.5788945
|  | 0.02207685 | 0.5869347 |  |  | 0.02207685 | 0.5869347 | 0.0494475 | 0.5869347 | 0.04633233 | 0.5869347
|  | 0.0224523 | 0.5949749 |  |  | 0.0224523 | 0.5949749 | 0.05015886 | 0.5949749 | 0.04750214 | 0.5949749
|  | 0.0224576 | 0.6030151 |  |  | 0.0224576 | 0.6030151 | 0.05040585 | 0.6030151 | 0.04785251 | 0.6030151
|  | 0.02293497 | 0.6110553 |  |  | 0.02293497 | 0.6110553 | 0.05087674 | 0.6110553 | 0.04844132 | 0.6110553
|  | 0.02299268 | 0.6190955 |  |  | 0.02299268 | 0.6190955 | 0.05178902 | 0.6190955 | 0.04926377 | 0.6190955
|  | 0.02338432 | 0.6271357 |  |  | 0.02338432 | 0.6271357 | 0.05220133 | 0.6271357 | 0.04984713 | 0.6271357
|  | 0.02382565 | 0.6351759 |  |  | 0.02382565 | 0.6351759 | 0.05376979 | 0.6351759 | 0.05062948 | 0.6351759
|  | 0.02392772 | 0.6432161 |  |  | 0.02392772 | 0.6432161 | 0.05378678 | 0.6432161 | 0.05116972 | 0.6432161
|  | 0.02450022 | 0.6512563 |  |  | 0.02450022 | 0.6512563 | 0.05436602 | 0.6512563 | 0.0520777 | 0.6512563
|  | 0.02451777 | 0.6592965 |  |  | 0.02451777 | 0.6592965 | 0.05529048 | 0.6592965 | 0.05197713 | 0.6592965
|  | 0.02481021 | 0.6673367 |  |  | 0.02481021 | 0.6673367 | 0.05654995 | 0.6673367 | 0.0531945 | 0.6673367
|  | 0.02523311 | 0.6753769 |  |  | 0.02523311 | 0.6753769 | 0.05666938 | 0.6753769 | 0.05382445 | 0.6753769
|  | 0.02570894 | 0.6834171 |  |  | 0.02570894 | 0.6834171 | 0.05738169 | 0.6834171 | 0.05379195 | 0.6834171
|  | 0.02573223 | 0.6914573 |  |  | 0.02573223 | 0.6914573 | 0.05785437 | 0.6914573 | 0.05465528 | 0.6914573
|  | 0.02607761 | 0.6994975 |  |  | 0.02607761 | 0.6994975 | 0.05871844 | 0.6994975 | 0.05542137 | 0.6994975
|  | 0.0265758 | 0.7075377 |  |  | 0.0265758 | 0.7075377 | 0.05915681 | 0.7075377 | 0.05606433 | 0.7075377
|  | 0.02679094 | 0.7155779 |  |  | 0.02679094 | 0.7155779 | 0.06007767 | 0.7155779 | 0.05625272 | 0.7155779
|  | 0.02702693 | 0.7236181 |  |  | 0.02702693 | 0.7236181 | 0.06024422 | 0.7236181 | 0.05696436 | 0.7236181
|  | 0.02725444 | 0.7316583 |  |  | 0.02725444 | 0.7316583 | 0.06127573 | 0.7316583 | 0.05808231 | 0.7316583
|  | 0.02759405 | 0.7396985 |  |  | 0.02759405 | 0.7396985 | 0.06141049 | 0.7396985 | 0.05853167 | 0.7396985
|  | 0.02748334 | 0.7477387 |  |  | 0.02748334 | 0.7477387 | 0.06193491 | 0.7477387 | 0.05818214 | 0.7477387
|  | 0.02807342 | 0.7557789 |  |  | 0.02807342 | 0.7557789 | 0.06273415 | 0.7557789 | 0.05950721 | 0.7557789
|  | 0.02825176 | 0.7638191 |  |  | 0.02825176 | 0.7638191 | 0.06276549 | 0.7638191 | 0.05903312 | 0.7638191
|  | 0.02865024 | 0.7718593 |  |  | 0.02865024 | 0.7718593 | 0.0641706 | 0.7718593 | 0.05979178 | 0.7718593
|  | 0.02886724 | 0.7798995 |  |  | 0.02886724 | 0.7798995 | 0.06360941 | 0.7798995 | 0.06037767 | 0.7798995
|  | 0.02908024 | 0.7879397 |  |  | 0.02908024 | 0.7879397 | 0.06482942 | 0.7879397 | 0.06086576 | 0.7879397
|  | 0.0291059 | 0.7959799 |  |  | 0.0291059 | 0.7959799 | 0.06477333 | 0.7959799 | 0.0613397 | 0.7959799
|  | 0.02898794 | 0.8040201 |  |  | 0.02898794 | 0.8040201 | 0.06615343 | 0.8040201 | 0.06159656 | 0.8040201
|  | 0.02930659 | 0.8120603 |  |  | 0.02930659 | 0.8120603 | 0.06626108 | 0.8120603 | 0.06285835 | 0.8120603
|  | 0.02939795 | 0.8201005 |  |  | 0.02939795 | 0.8201005 | 0.06633652 | 0.8201005 | 0.06217898 | 0.8201005
|  | 0.02981322 | 0.8281407 |  |  | 0.02981322 | 0.8281407 | 0.06642609 | 0.8281407 | 0.06288652 | 0.8281407
|  | 0.02979772 | 0.8361809 |  |  | 0.02979772 | 0.8361809 | 0.06746129 | 0.8361809 | 0.06394697 | 0.8361809
|  | 0.03039988 | 0.8442211 |  |  | 0.03039988 | 0.8442211 | 0.06789208 | 0.8442211 | 0.06345885 | 0.8442211
|  | 0.03062579 | 0.8522613 |  |  | 0.03062579 | 0.8522613 | 0.06895752 | 0.8522613 | 0.06391174 | 0.8522613
|  | 0.03058146 | 0.8603015 |  |  | 0.03058146 | 0.8603015 | 0.0683713 | 0.8603015 | 0.06487672 | 0.8603015
|  | 0.03061686 | 0.8683417 |  |  | 0.03061686 | 0.8683417 | 0.06888575 | 0.8683417 | 0.06592613 | 0.8683417
|  | 0.03101339 | 0.8763819 |  |  | 0.03101339 | 0.8763819 | 0.06939297 | 0.8763819 | 0.06527348 | 0.8763819
|  | 0.03153083 | 0.8844221 |  |  | 0.03153083 | 0.8844221 | 0.07061549 | 0.8844221 | 0.06619358 | 0.8844221
|  | 0.03129289 | 0.8924623 |  |  | 0.03129289 | 0.8924623 | 0.07051912 | 0.8924623 | 0.06691249 | 0.8924623
|  | 0.0313879 | 0.9005025 |  |  | 0.0313879 | 0.9005025 | 0.07174331 | 0.9005025 | 0.06646826 | 0.9005025
|  | 0.03168189 | 0.9085427 |  |  | 0.03168189 | 0.9085427 | 0.07078092 | 0.9085427 | 0.06729946 | 0.9085427
|  | 0.03187703 | 0.9165829 |  |  | 0.03187703 | 0.9165829 | 0.07210168 | 0.9165829 | 0.06742912 | 0.9165829
|  | 0.03216509 | 0.9246231 |  |  | 0.03216509 | 0.9246231 | 0.07261393 | 0.9246231 | 0.06882308 | 0.9246231
|  | 0.03275882 | 0.9326633 |  |  | 0.03275882 | 0.9326633 | 0.07264493 | 0.9326633 | 0.06872407 | 0.9326633
|  | 0.03256615 | 0.9407035 |  |  | 0.03256615 | 0.9407035 | 0.07261085 | 0.9407035 | 0.06864498 | 0.9407035
|  | 0.03286755 | 0.9487437 |  |  | 0.03286755 | 0.9487437 | 0.07325479 | 0.9487437 | 0.07007294 | 0.9487437
|  | 0.03319591 | 0.9567839 |  |  | 0.03319591 | 0.9567839 | 0.07470739 | 0.9567839 | 0.06928921 | 0.9567839
|  | 0.03328903 | 0.9648241 |  |  | 0.03328903 | 0.9648241 | 0.07470157 | 0.9648241 | 0.07046483 | 0.9648241
|  | 0.03366436 | 0.9728643 |  |  | 0.03366436 | 0.9728643 | 0.07495875 | 0.9728643 | 0.07125179 | 0.9728643
|  | 0.03378541 | 0.9809045 |  |  | 0.03378541 | 0.9809045 | 0.07598871 | 0.9809045 | 0.07111716 | 0.9809045
|  | 0.0335565 | 0.9889447 |  |  | 0.0335565 | 0.9889447 | 0.0752492 | 0.9889447 | 0.07086736 | 0.9889447
|  | 0.03430129 | 0.9969849 |  |  | 0.03430129 | 0.9969849 | 0.07553926 | 0.9969849 | 0.07244157 | 0.9969849
|  | 0.03429231 | 1.005025 |  |  | 0.03429231 | 1.005025 | 0.07696055 | 1.005025 | 0.07284862 | 1.005025
|  | 0.03410145 | 1.013065 |  |  | 0.03410145 | 1.013065 | 0.07650977 | 1.013065 | 0.07306479 | 1.013065
|  | 0.03446891 | 1.021106 |  |  | 0.03446891 | 1.021106 | 0.07789977 | 1.021106 | 0.0725389 | 1.021106
|  | 0.03488946 | 1.029146 |  |  | 0.03488946 | 1.029146 | 0.07780195 | 1.029146 | 0.07388905 | 1.029146
|  | 0.03518924 | 1.037186 |  |  | 0.03518924 | 1.037186 | 0.0779784 | 1.037186 | 0.07365945 | 1.037186
|  | 0.03480446 | 1.045226 |  |  | 0.03480446 | 1.045226 | 0.07822092 | 1.045226 | 0.07446046 | 1.045226
|  | 0.03538334 | 1.053266 |  |  | 0.03538334 | 1.053266 | 0.0786968 | 1.053266 | 0.07459194 | 1.053266
|  | 0.03575236 | 1.061307 |  |  | 0.03575236 | 1.061307 | 0.07904368 | 1.061307 | 0.07552854 | 1.061307
|  | 0.03568005 | 1.069347 |  |  | 0.03568005 | 1.069347 | 0.07927558 | 1.069347 | 0.07501351 | 1.069347
|  | 0.03612363 | 1.077387 |  |  | 0.03612363 | 1.077387 | 0.08058001 | 1.077387 | 0.07544164 | 1.077387
|  | 0.03616175 | 1.085427 |  |  | 0.03616175 | 1.085427 | 0.08072799 | 1.085427 | 0.07551002 | 1.085427
|  | 0.03653022 | 1.093467 |  |  | 0.03653022 | 1.093467 | 0.08038396 | 1.093467 | 0.07646038 | 1.093467
|  | 0.03640116 | 1.101508 |  |  | 0.03640116 | 1.101508 | 0.08149777 | 1.101508 | 0.07662968 | 1.101508
|  | 0.0364981 | 1.109548 |  |  | 0.0364981 | 1.109548 | 0.08259117 | 1.109548 | 0.07758231 | 1.109548
|  | 0.0368133 | 1.117588 |  |  | 0.0368133 | 1.117588 | 0.08150705 | 1.117588 | 0.07749789 | 1.117588
|  | 0.03717279 | 1.125628 |  |  | 0.03717279 | 1.125628 | 0.08336685 | 1.125628 | 0.07729737 | 1.125628
|  | 0.03670653 | 1.133668 |  |  | 0.03670653 | 1.133668 | 0.08245424 | 1.133668 | 0.07829513 | 1.133668
|  | 0.03724539 | 1.141709 |  |  | 0.03724539 | 1.141709 | 0.08411392 | 1.141709 | 0.0780134 | 1.141709
|  | 0.03721429 | 1.149749 |  |  | 0.03721429 | 1.149749 | 0.0833762 | 1.149749 | 0.07968313 | 1.149749
|  | 0.03749544 | 1.157789 |  |  | 0.03749544 | 1.157789 | 0.08438524 | 1.157789 | 0.07863872 | 1.157789
|  | 0.03765929 | 1.165829 |  |  | 0.03765929 | 1.165829 | 0.08532906 | 1.165829 | 0.0801624 | 1.165829
|  | 0.03769293 | 1.173869 |  |  | 0.03769293 | 1.173869 | 0.08571404 | 1.173869 | 0.07993957 | 1.173869
|  | 0.03791418 | 1.18191 |  |  | 0.03791418 | 1.18191 | 0.08444113 | 1.18191 | 0.08083461 | 1.18191
|  | 0.03787855 | 1.18995 |  |  | 0.03787855 | 1.18995 | 0.08516393 | 1.18995 | 0.08102861 | 1.18995
|  | 0.0379702 | 1.19799 |  |  | 0.0379702 | 1.19799 | 0.08680668 | 1.19799 | 0.0816155 | 1.19799
|  | 0.0386721 | 1.20603 |  |  | 0.0386721 | 1.20603 | 0.08559807 | 1.20603 | 0.08078448 | 1.20603
|  | 0.03875434 | 1.21407 |  |  | 0.03875434 | 1.21407 | 0.08628953 | 1.21407 | 0.0814122 | 1.21407
|  | 0.03843456 | 1.222111 |  |  | 0.03843456 | 1.222111 | 0.08773754 | 1.222111 | 0.08175173 | 1.222111
|  | 0.03867842 | 1.230151 |  |  | 0.03867842 | 1.230151 | 0.08729421 | 1.230151 | 0.08275536 | 1.230151
|  | 0.03892921 | 1.238191 |  |  | 0.03892921 | 1.238191 | 0.08801665 | 1.238191 | 0.08300814 | 1.238191
|  | 0.03950897 | 1.246231 |  |  | 0.03950897 | 1.246231 | 0.08761992 | 1.246231 | 0.08319046 | 1.246231
|  | 0.03974736 | 1.254271 |  |  | 0.03974736 | 1.254271 | 0.08919384 | 1.254271 | 0.08350152 | 1.254271
|  | 0.03967611 | 1.262312 |  |  | 0.03967611 | 1.262312 | 0.08872379 | 1.262312 | 0.08315654 | 1.262312
|  | 0.03976829 | 1.270352 |  |  | 0.03976829 | 1.270352 | 0.08825291 | 1.270352 | 0.08426378 | 1.270352
|  | 0.03951166 | 1.278392 |  |  | 0.03951166 | 1.278392 | 0.08854086 | 1.278392 | 0.08379769 | 1.278392
|  | 0.03970628 | 1.286432 |  |  | 0.03970628 | 1.286432 | 0.0889143 | 1.286432 | 0.0851231 | 1.286432
|  | 0.03998775 | 1.294472 |  |  | 0.03998775 | 1.294472 | 0.08938311 | 1.294472 | 0.08467035 | 1.294472
|  | 0.04011539 | 1.302513 |  |  | 0.04011539 | 1.302513 | 0.09014685 | 1.302513 | 0.08433629 | 1.302513
|  | 0.04041481 | 1.310553 |  |  | 0.04041481 | 1.310553 | 0.09126278 | 1.310553 | 0.08559119 | 1.310553
|  | 0.04045 | 1.318593 |  |  | 0.04045 | 1.318593 | 0.0900351 | 1.318593 | 0.08554611 | 1.318593
|  | 0.04038914 | 1.326633 |  |  | 0.04038914 | 1.326633 | 0.09121845 | 1.326633 | 0.0860622 | 1.326633
|  | 0.04089613 | 1.334673 |  |  | 0.04089613 | 1.334673 | 0.09215619 | 1.334673 | 0.08634289 | 1.334673
|  | 0.0408962 | 1.342714 |  |  | 0.0408962 | 1.342714 | 0.09103846 | 1.342714 | 0.08578043 | 1.342714
|  | 0.0413285 | 1.350754 |  |  | 0.0413285 | 1.350754 | 0.09294447 | 1.350754 | 0.08590279 | 1.350754
|  | 0.04094977 | 1.358794 |  |  | 0.04094977 | 1.358794 | 0.09175448 | 1.358794 | 0.08749944 | 1.358794
|  | 0.04107379 | 1.366834 |  |  | 0.04107379 | 1.366834 | 0.09239339 | 1.366834 | 0.08802617 | 1.366834
|  | 0.04133653 | 1.374874 |  |  | 0.04133653 | 1.374874 | 0.09195293 | 1.374874 | 0.08763104 | 1.374874
|  | 0.04183463 | 1.382915 |  |  | 0.04183463 | 1.382915 | 0.09386845 | 1.382915 | 0.08749111 | 1.382915
|  | 0.04122539 | 1.390955 |  |  | 0.04122539 | 1.390955 | 0.09370663 | 1.390955 | 0.08811029 | 1.390955
|  | 0.04208355 | 1.398995 |  |  | 0.04208355 | 1.398995 | 0.0943895 | 1.398995 | 0.08767681 | 1.398995
|  | 0.04206462 | 1.407035 |  |  | 0.04206462 | 1.407035 | 0.09314583 | 1.407035 | 0.08933225 | 1.407035
|  | 0.04220226 | 1.415075 |  |  | 0.04220226 | 1.415075 | 0.09488162 | 1.415075 | 0.08899443 | 1.415075
|  | 0.04208543 | 1.423116 |  |  | 0.04208543 | 1.423116 | 0.09404485 | 1.423116 | 0.08903143 | 1.423116
|  | 0.0420285 | 1.431156 |  |  | 0.0420285 | 1.431156 | 0.09406767 | 1.431156 | 0.08943719 | 1.431156
|  | 0.04255184 | 1.439196 |  |  | 0.04255184 | 1.439196 | 0.09441617 | 1.439196 | 0.08986586 | 1.439196
|  | 0.04246477 | 1.447236 |  |  | 0.04246477 | 1.447236 | 0.09525416 | 1.447236 | 0.08905453 | 1.447236
|  | 0.04262931 | 1.455276 |  |  | 0.04262931 | 1.455276 | 0.0958422 | 1.455276 | 0.08946359 | 1.455276
|  | 0.04240026 | 1.463317 |  |  | 0.04240026 | 1.463317 | 0.09596854 | 1.463317 | 0.08982365 | 1.463317
|  | 0.04224422 | 1.471357 |  |  | 0.04224422 | 1.471357 | 0.09491279 | 1.471357 | 0.09065732 | 1.471357
|  | 0.04250786 | 1.479397 |  |  | 0.04250786 | 1.479397 | 0.09578231 | 1.479397 | 0.09029587 | 1.479397
|  | 0.04291115 | 1.487437 |  |  | 0.04291115 | 1.487437 | 0.09515105 | 1.487437 | 0.09092301 | 1.487437
|  | 0.0429056 | 1.495477 |  |  | 0.0429056 | 1.495477 | 0.09685891 | 1.495477 | 0.0915921 | 1.495477
|  | 0.04270808 | 1.503518 |  |  | 0.04270808 | 1.503518 | 0.09650396 | 1.503518 | 0.09169426 | 1.503518
|  | 0.04326508 | 1.511558 |  |  | 0.04326508 | 1.511558 | 0.09594822 | 1.511558 | 0.09170888 | 1.511558
|  | 0.04352788 | 1.519598 |  |  | 0.04352788 | 1.519598 | 0.09691298 | 1.519598 | 0.0917267 | 1.519598
|  | 0.04298051 | 1.527638 |  |  | 0.04298051 | 1.527638 | 0.09684741 | 1.527638 | 0.09212239 | 1.527638
|  | 0.04347186 | 1.535678 |  |  | 0.04347186 | 1.535678 | 0.09711509 | 1.535678 | 0.09134178 | 1.535678
|  | 0.04315542 | 1.543719 |  |  | 0.04315542 | 1.543719 | 0.09663826 | 1.543719 | 0.0921479 | 1.543719
|  | 0.04364296 | 1.551759 |  |  | 0.04364296 | 1.551759 | 0.09712752 | 1.551759 | 0.0924914 | 1.551759
|  | 0.04391164 | 1.559799 |  |  | 0.04391164 | 1.559799 | 0.09707546 | 1.559799 | 0.09285747 | 1.559799
|  | 0.04351181 | 1.567839 |  |  | 0.04351181 | 1.567839 | 0.0983745 | 1.567839 | 0.09205822 | 1.567839
|  | 0.04325631 | 1.575879 |  |  | 0.04325631 | 1.575879 | 0.09860461 | 1.575879 | 0.09175786 | 1.575879
|  | 0.04326367 | 1.58392 |  |  | 0.04326367 | 1.58392 | 0.09777121 | 1.58392 | 0.09304794 | 1.58392
|  | 0.04377326 | 1.59196 |  |  | 0.04377326 | 1.59196 | 0.09815989 | 1.59196 | 0.09254652 | 1.59196
|  | 0.04421099 | 1.6 |  |  | 0.04421099 | 1.6 | 0.09717829 | 1.6 | 0.09308329 | 1.6