## 1
Общество с ограниченной ответственностью "Инженерная геология" (ООО "ИнжГео") | [8 empty] | Общество с ограниченной ответственностью "Инженерная геология" (ООО "ИнжГео")
Юр. адрес: 117279, г. Москва, ул. Миклухо-Маклая, 36 а, этаж 5, пом. XXIII к. 76-84 | [8 empty] | Юр. адрес: 117279, г. Москва, ул. Миклухо-Маклая, 36 а, этаж 5, пом. XXIII к. 76-84
Телефон/факс +7 (495) 132-30-00, Адрес электронной почты inbox@inj-geo.ru | [8 empty] | Телефон/факс +7 (495) 132-30-00, Адрес электронной почты inbox@inj-geo.ru
Испытательная лаборатория ООО «ИнжГео» | [8 empty] | Испытательная лаборатория ООО «ИнжГео»
Адрес места осуществления деятельности лаборатории: г. Москва, просп. Вернадского, д. 51, стр. 1 | [8 empty] | Адрес места осуществления деятельности лаборатории: г. Москва, просп. Вернадского, д. 51, стр. 1
Телефон +7(910)4557682, E-mail: slg85@mail.ru | [8 empty] | Телефон +7(910)4557682, E-mail: slg85@mail.ru
Протокол испытаний № 13-63/39 от 07-12-2022
Наименование и адрес заказчика: ООО Регионстрой
Наименование объекта: Переход трубопровода через р. Енисей
Наименование используемого метода/методики: ГОСТ 12248.4-2020 | [8 empty] | Наименование используемого метода/методики: ГОСТ 12248.3-2020
Условия проведения испытания: температура окружающей среды (18 - 25)0С, влажность воздуха (40 - 75)% | [8 empty] | Условия проведения испытания: температура окружающей среды (18 - 25)0С, влажность воздуха (40 - 75)%
Дата получение объекта подлежащего испытаниям: 10-11-2022
Дата испытания: 25.10.2022-19.11.2039
Испытание грунтов методом трехосного сжатия | [8 empty] | Испытание грунтов методом одноплоскостного среза
Лабораторный номер: |  |  |  | We, д.е. = |  |  |  |  | Лабораторный номер: |  | 1074 |  |  |  | We, д.е. = | 0.568577864
Номер скважины: |  |  |  | ρ, г/см3 = |  |  |  |  | Номер скважины: |  | BH-006 |  |  |  | ρ, г/см3 = | 1.9
Глубина отбора, м: |  |  |  | ρs, г/см3 = |  |  |  |  | Глубина отбора, м: |  | 1.6 |  |  |  | ρs, г/см3 = | 2.73
Наименование грунта: |  |  |  | e, д.е. = |  |  |  |  | Наименование грунта: |  | Суглинок, после оттаивания текучий, тяжелый песчанистый |  |  |  | e, д.е. = | 1.817248
Схема проведения опыта: |  |  |  | IL, д.е. = |  |  |  |  | Схема проведения опыта: |  | КД |  |  |  | IL, д.е. = | 3.153
Результаты испытаний | [8 empty] | Результаты испытаний
[10 empty] | Нормальное напряжение σ, МПа | Касательное напряжение t, МПа | tg ϕ | Угол внутреннего трения ϕ, град. | Удельное сцепление C, МПа
[10 empty] | 0.1 | 0.06595254 | [5 empty] | 1
[10 empty] | 0.15 | 0.06142882
[10 empty] | 0.2 | 0.1169051
Эффективные значения угла внутреннего трения и удельного сцепления ϕ', С'
[10 empty] | ϕ', град. = | 27
[10 empty] | С', МПа = | 0.005
| Исполнитель: |  |  |  | Морозов Д.С. |  |  |  |  | Исполнитель: |  |  |  |  | Морозов Д.С.
| Начальник исп. лаборатории: |  |  |  | Семиколенова Л.Г. |  |  |  |  | Начальник исп. лаборатории: |  |  |  |  | Семиколенова Л.Г.
Лист 1 , всего листов 2 | [8 empty] | Лист 2 , всего листов 2
Частичное воспроизведение протокола испытаний без письменного разрешения ООО «ИнжГео» ЗАПРЕЩАЕТСЯ | [8 empty] | Частичное воспроизведение протокола испытаний без письменного разрешения ООО «ИнжГео» ЗАПРЕЩАЕТСЯ
|  | второй график |  | первый график
|  | dev | eps | sigma |  | dev1 | eps1 | dev2 | eps2 | dev3 | eps3
|  | 0 | 0 |  |  | 0 | 0 | 0 | 0 | 0 | 0
|  | 0.0004391536 | 0.008040201 |  |  | 0.0004391536 | 0.008040201 | 0.0004155753 | 0.008040201 | 0.0007845368 | 0.008040201
|  | 0.0008821955 | 0.0160804 |  |  | 0.0008821955 | 0.0160804 | 0.0008296691 | 0.0160804 | 0.001576436 | 0.0160804
|  | 0.001327933 | 0.0241206 |  |  | 0.001327933 | 0.0241206 | 0.001232404 | 0.0241206 | 0.002334109 | 0.0241206
|  | 0.001764921 | 0.0321608 |  |  | 0.001764921 | 0.0321608 | 0.001651766 | 0.0321608 | 0.003136268 | 0.0321608
|  | 0.002204605 | 0.04020101 |  |  | 0.002204605 | 0.04020101 | 0.002043513 | 0.04020101 | 0.003943047 | 0.04020101
|  | 0.002652684 | 0.04824121 |  |  | 0.002652684 | 0.04824121 | 0.002454685 | 0.04824121 | 0.004720849 | 0.04824121
|  | 0.00310717 | 0.05628141 |  |  | 0.00310717 | 0.05628141 | 0.002905282 | 0.05628141 | 0.005430903 | 0.05628141
|  | 0.003512169 | 0.06432161 |  |  | 0.003512169 | 0.06432161 | 0.003293984 | 0.06432161 | 0.006234941 | 0.06432161
|  | 0.003987377 | 0.07236181 |  |  | 0.003987377 | 0.07236181 | 0.003722029 | 0.07236181 | 0.007080568 | 0.07236181
|  | 0.004414071 | 0.08040201 |  |  | 0.004414071 | 0.08040201 | 0.004124064 | 0.08040201 | 0.007805425 | 0.08040201
|  | 0.004854506 | 0.08844221 |  |  | 0.004854506 | 0.08844221 | 0.004541451 | 0.08844221 | 0.008551506 | 0.08844221
|  | 0.005327637 | 0.09648241 |  |  | 0.005327637 | 0.09648241 | 0.004891097 | 0.09648241 | 0.00936087 | 0.09648241
|  | 0.005737717 | 0.1045226 |  |  | 0.005737717 | 0.1045226 | 0.005308853 | 0.1045226 | 0.01024785 | 0.1045226
|  | 0.006237228 | 0.1125628 |  |  | 0.006237228 | 0.1125628 | 0.005800194 | 0.1125628 | 0.0109868 | 0.1125628
|  | 0.006642977 | 0.120603 |  |  | 0.006642977 | 0.120603 | 0.006118192 | 0.120603 | 0.01167054 | 0.120603
|  | 0.007044839 | 0.1286432 |  |  | 0.007044839 | 0.1286432 | 0.006560312 | 0.1286432 | 0.01260271 | 0.1286432
|  | 0.007525703 | 0.1366834 |  |  | 0.007525703 | 0.1366834 | 0.006976628 | 0.1366834 | 0.01328653 | 0.1366834
|  | 0.007884882 | 0.1447236 |  |  | 0.007884882 | 0.1447236 | 0.007429983 | 0.1447236 | 0.01404413 | 0.1447236
|  | 0.008473204 | 0.1527638 |  |  | 0.008473204 | 0.1527638 | 0.00784667 | 0.1527638 | 0.01478269 | 0.1527638
|  | 0.008814002 | 0.160804 |  |  | 0.008814002 | 0.160804 | 0.008209444 | 0.160804 | 0.01569544 | 0.160804
|  | 0.009277899 | 0.1688442 |  |  | 0.009277899 | 0.1688442 | 0.008573247 | 0.1688442 | 0.01632067 | 0.1688442
|  | 0.00980233 | 0.1768844 |  |  | 0.00980233 | 0.1768844 | 0.009137225 | 0.1768844 | 0.0174011 | 0.1768844
|  | 0.01025297 | 0.1849246 |  |  | 0.01025297 | 0.1849246 | 0.009491974 | 0.1849246 | 0.01789123 | 0.1849246
|  | 0.01069769 | 0.1929648 |  |  | 0.01069769 | 0.1929648 | 0.009864173 | 0.1929648 | 0.01866347 | 0.1929648
|  | 0.01112907 | 0.201005 |  |  | 0.01112907 | 0.201005 | 0.01032765 | 0.201005 | 0.01947832 | 0.201005
|  | 0.01139846 | 0.2090452 |  |  | 0.01139846 | 0.2090452 | 0.01078356 | 0.2090452 | 0.02023709 | 0.2090452
|  | 0.0120361 | 0.2170854 |  |  | 0.0120361 | 0.2170854 | 0.01118942 | 0.2170854 | 0.02120998 | 0.2170854
|  | 0.01244229 | 0.2251256 |  |  | 0.01244229 | 0.2251256 | 0.01159117 | 0.2251256 | 0.0220701 | 0.2251256
|  | 0.01272392 | 0.2331658 |  |  | 0.01272392 | 0.2331658 | 0.01192398 | 0.2331658 | 0.02290602 | 0.2331658
|  | 0.01322233 | 0.241206 |  |  | 0.01322233 | 0.241206 | 0.01226725 | 0.241206 | 0.02362069 | 0.241206
|  | 0.01374115 | 0.2492462 |  |  | 0.01374115 | 0.2492462 | 0.01275781 | 0.2492462 | 0.02410213 | 0.2492462
|  | 0.01427914 | 0.2572864 |  |  | 0.01427914 | 0.2572864 | 0.01327471 | 0.2572864 | 0.02529816 | 0.2572864
|  | 0.01463496 | 0.2653266 |  |  | 0.01463496 | 0.2653266 | 0.0136583 | 0.2653266 | 0.02570104 | 0.2653266
|  | 0.01497479 | 0.2733668 |  |  | 0.01497479 | 0.2733668 | 0.01396725 | 0.2733668 | 0.0265704 | 0.2733668
|  | 0.01545389 | 0.281407 |  |  | 0.01545389 | 0.281407 | 0.01444143 | 0.281407 | 0.027626 | 0.281407
|  | 0.01576499 | 0.2894472 |  |  | 0.01576499 | 0.2894472 | 0.01481552 | 0.2894472 | 0.02801776 | 0.2894472
|  | 0.01646285 | 0.2974874 |  |  | 0.01646285 | 0.2974874 | 0.01515397 | 0.2974874 | 0.02894382 | 0.2974874
|  | 0.01666601 | 0.3055276 |  |  | 0.01666601 | 0.3055276 | 0.01573713 | 0.3055276 | 0.02974692 | 0.3055276
|  | 0.0173872 | 0.3135678 |  |  | 0.0173872 | 0.3135678 | 0.01594743 | 0.3135678 | 0.03076188 | 0.3135678
|  | 0.01766512 | 0.321608 |  |  | 0.01766512 | 0.321608 | 0.01631353 | 0.321608 | 0.03134075 | 0.321608
|  | 0.01819189 | 0.3296482 |  |  | 0.01819189 | 0.3296482 | 0.01694747 | 0.3296482 | 0.03179673 | 0.3296482
|  | 0.01839991 | 0.3376884 |  |  | 0.01839991 | 0.3376884 | 0.01714822 | 0.3376884 | 0.03263476 | 0.3376884
|  | 0.0189634 | 0.3457286 |  |  | 0.0189634 | 0.3457286 | 0.01770516 | 0.3457286 | 0.03358016 | 0.3457286
|  | 0.01954245 | 0.3537688 |  |  | 0.01954245 | 0.3537688 | 0.01826177 | 0.3537688 | 0.03470571 | 0.3537688
|  | 0.01976191 | 0.361809 |  |  | 0.01976191 | 0.361809 | 0.01868052 | 0.361809 | 0.03537464 | 0.361809
|  | 0.02046733 | 0.3698492 |  |  | 0.02046733 | 0.3698492 | 0.01892716 | 0.3698492 | 0.03573923 | 0.3698492
|  | 0.02090396 | 0.3778894 |  |  | 0.02090396 | 0.3778894 | 0.01948368 | 0.3778894 | 0.03663396 | 0.3778894
|  | 0.0210518 | 0.3859296 |  |  | 0.0210518 | 0.3859296 | 0.01960587 | 0.3859296 | 0.03774047 | 0.3859296
|  | 0.02174586 | 0.3939698 |  |  | 0.02174586 | 0.3939698 | 0.02003248 | 0.3939698 | 0.03836939 | 0.3939698
|  | 0.02220087 | 0.4020101 |  |  | 0.02220087 | 0.4020101 | 0.02073366 | 0.4020101 | 0.03897651 | 0.4020101
|  | 0.02243703 | 0.4100503 |  |  | 0.02243703 | 0.4100503 | 0.02091905 | 0.4100503 | 0.03979105 | 0.4100503
|  | 0.02278014 | 0.4180905 |  |  | 0.02278014 | 0.4180905 | 0.02151527 | 0.4180905 | 0.04053003 | 0.4180905
|  | 0.0236208 | 0.4261307 |  |  | 0.0236208 | 0.4261307 | 0.02202902 | 0.4261307 | 0.04195664 | 0.4261307
|  | 0.02409621 | 0.4341709 |  |  | 0.02409621 | 0.4341709 | 0.02220742 | 0.4341709 | 0.04211884 | 0.4341709
|  | 0.02422282 | 0.4422111 |  |  | 0.02422282 | 0.4422111 | 0.02259995 | 0.4422111 | 0.04288898 | 0.4422111
|  | 0.02478468 | 0.4502513 |  |  | 0.02478468 | 0.4502513 | 0.02317953 | 0.4502513 | 0.04360224 | 0.4502513
|  | 0.02543205 | 0.4582915 |  |  | 0.02543205 | 0.4582915 | 0.02353443 | 0.4582915 | 0.04526386 | 0.4582915
|  | 0.02589577 | 0.4663317 |  |  | 0.02589577 | 0.4663317 | 0.02404512 | 0.4663317 | 0.04608013 | 0.4663317
|  | 0.02600989 | 0.4743719 |  |  | 0.02600989 | 0.4743719 | 0.02461229 | 0.4743719 | 0.04668136 | 0.4743719
|  | 0.02660243 | 0.4824121 |  |  | 0.02660243 | 0.4824121 | 0.02498695 | 0.4824121 | 0.04741518 | 0.4824121
|  | 0.02706789 | 0.4904523 |  |  | 0.02706789 | 0.4904523 | 0.02550285 | 0.4904523 | 0.04855373 | 0.4904523
|  | 0.0277701 | 0.4984925 |  |  | 0.0277701 | 0.4984925 | 0.02573889 | 0.4984925 | 0.04912606 | 0.4984925
|  | 0.02839128 | 0.5065327 |  |  | 0.02839128 | 0.5065327 | 0.02605271 | 0.5065327 | 0.05002556 | 0.5065327
|  | 0.02858811 | 0.5145729 |  |  | 0.02858811 | 0.5145729 | 0.02689965 | 0.5145729 | 0.05078099 | 0.5145729
|  | 0.02935609 | 0.5226131 |  |  | 0.02935609 | 0.5226131 | 0.02705464 | 0.5226131 | 0.0520769 | 0.5226131
|  | 0.02950839 | 0.5306533 |  |  | 0.02950839 | 0.5306533 | 0.02770531 | 0.5306533 | 0.05216887 | 0.5306533
|  | 0.03003843 | 0.5386935 |  |  | 0.03003843 | 0.5386935 | 0.02823069 | 0.5386935 | 0.05374715 | 0.5386935
|  | 0.03036761 | 0.5467337 |  |  | 0.03036761 | 0.5467337 | 0.0287125 | 0.5467337 | 0.0541922 | 0.5467337
|  | 0.03097437 | 0.5547739 |  |  | 0.03097437 | 0.5547739 | 0.02884402 | 0.5547739 | 0.05517424 | 0.5547739
|  | 0.03146093 | 0.5628141 |  |  | 0.03146093 | 0.5628141 | 0.02921766 | 0.5628141 | 0.05571049 | 0.5628141
|  | 0.03225111 | 0.5708543 |  |  | 0.03225111 | 0.5708543 | 0.03007185 | 0.5708543 | 0.05639386 | 0.5708543
|  | 0.03240434 | 0.5788945 |  |  | 0.03240434 | 0.5788945 | 0.03041523 | 0.5788945 | 0.05768694 | 0.5788945
|  | 0.0331175 | 0.5869347 |  |  | 0.0331175 | 0.5869347 | 0.03107676 | 0.5869347 | 0.05804105 | 0.5869347
|  | 0.03333917 | 0.5949749 |  |  | 0.03333917 | 0.5949749 | 0.03110549 | 0.5949749 | 0.05920869 | 0.5949749
|  | 0.03396233 | 0.6030151 |  |  | 0.03396233 | 0.6030151 | 0.03181015 | 0.6030151 | 0.05984485 | 0.6030151
|  | 0.03436621 | 0.6110553 |  |  | 0.03436621 | 0.6110553 | 0.03226585 | 0.6110553 | 0.06170448 | 0.6110553
|  | 0.0348978 | 0.6190955 |  |  | 0.0348978 | 0.6190955 | 0.03225355 | 0.6190955 | 0.06227352 | 0.6190955
|  | 0.03538508 | 0.6271357 |  |  | 0.03538508 | 0.6271357 | 0.03317235 | 0.6271357 | 0.06292941 | 0.6271357
|  | 0.03566462 | 0.6351759 |  |  | 0.03566462 | 0.6351759 | 0.03363597 | 0.6351759 | 0.06384089 | 0.6351759
|  | 0.03624046 | 0.6432161 |  |  | 0.03624046 | 0.6432161 | 0.03402878 | 0.6432161 | 0.06448322 | 0.6432161
|  | 0.03645805 | 0.6512563 |  |  | 0.03645805 | 0.6512563 | 0.03396079 | 0.6512563 | 0.06502844 | 0.6512563
|  | 0.03685866 | 0.6592965 |  |  | 0.03685866 | 0.6592965 | 0.03439292 | 0.6592965 | 0.06641663 | 0.6592965
|  | 0.03780691 | 0.6673367 |  |  | 0.03780691 | 0.6673367 | 0.03492597 | 0.6673367 | 0.06706191 | 0.6673367
|  | 0.03814795 | 0.6753769 |  |  | 0.03814795 | 0.6753769 | 0.03538581 | 0.6753769 | 0.06774127 | 0.6753769
|  | 0.03887406 | 0.6834171 |  |  | 0.03887406 | 0.6834171 | 0.03574093 | 0.6834171 | 0.06890675 | 0.6834171
|  | 0.03895355 | 0.6914573 |  |  | 0.03895355 | 0.6914573 | 0.03639423 | 0.6914573 | 0.06971775 | 0.6914573
|  | 0.03922773 | 0.6994975 |  |  | 0.03922773 | 0.6994975 | 0.03638664 | 0.6994975 | 0.0703227 | 0.6994975
|  | 0.04017274 | 0.7075377 |  |  | 0.04017274 | 0.7075377 | 0.03704279 | 0.7075377 | 0.07115229 | 0.7075377
|  | 0.04054648 | 0.7155779 |  |  | 0.04054648 | 0.7155779 | 0.0372073 | 0.7155779 | 0.07184271 | 0.7155779
|  | 0.04082669 | 0.7236181 |  |  | 0.04082669 | 0.7236181 | 0.0378221 | 0.7236181 | 0.07244709 | 0.7236181
|  | 0.04071536 | 0.7316583 |  |  | 0.04071536 | 0.7316583 | 0.03801433 | 0.7316583 | 0.07195254 | 0.7316583
|  | 0.04137691 | 0.7396985 |  |  | 0.04137691 | 0.7396985 | 0.03878168 | 0.7396985 | 0.07265364 | 0.7396985
|  | 0.04169272 | 0.7477387 |  |  | 0.04169272 | 0.7477387 | 0.03869297 | 0.7477387 | 0.07471724 | 0.7477387
|  | 0.04170807 | 0.7557789 |  |  | 0.04170807 | 0.7557789 | 0.03936127 | 0.7557789 | 0.07537879 | 0.7557789
|  | 0.04256227 | 0.7638191 |  |  | 0.04256227 | 0.7638191 | 0.03919183 | 0.7638191 | 0.07600157 | 0.7638191
|  | 0.04290994 | 0.7718593 |  |  | 0.04290994 | 0.7718593 | 0.04028186 | 0.7718593 | 0.07586322 | 0.7718593
|  | 0.04352408 | 0.7798995 |  |  | 0.04352408 | 0.7798995 | 0.04026534 | 0.7798995 | 0.07721041 | 0.7798995
|  | 0.04357122 | 0.7879397 |  |  | 0.04357122 | 0.7879397 | 0.04072037 | 0.7879397 | 0.07724047 | 0.7879397
|  | 0.04377896 | 0.7959799 |  |  | 0.04377896 | 0.7959799 | 0.04069453 | 0.7959799 | 0.07825331 | 0.7959799
|  | 0.04405071 | 0.8040201 |  |  | 0.04405071 | 0.8040201 | 0.04075804 | 0.8040201 | 0.07887251 | 0.8040201
|  | 0.04417359 | 0.8120603 |  |  | 0.04417359 | 0.8120603 | 0.04134644 | 0.8120603 | 0.07830051 | 0.8120603
|  | 0.0449286 | 0.8201005 |  |  | 0.0449286 | 0.8201005 | 0.04150114 | 0.8201005 | 0.07988457 | 0.8201005
|  | 0.04503624 | 0.8281407 |  |  | 0.04503624 | 0.8281407 | 0.04164518 | 0.8281407 | 0.07998925 | 0.8281407
|  | 0.04509528 | 0.8361809 |  |  | 0.04509528 | 0.8361809 | 0.04190505 | 0.8361809 | 0.07992623 | 0.8361809
|  | 0.04553379 | 0.8442211 |  |  | 0.04553379 | 0.8442211 | 0.04272941 | 0.8442211 | 0.08106749 | 0.8442211
|  | 0.04609749 | 0.8522613 |  |  | 0.04609749 | 0.8522613 | 0.04319666 | 0.8522613 | 0.08074168 | 0.8522613
|  | 0.04589168 | 0.8603015 |  |  | 0.04589168 | 0.8603015 | 0.04339432 | 0.8603015 | 0.08205086 | 0.8603015
|  | 0.04681418 | 0.8683417 |  |  | 0.04681418 | 0.8683417 | 0.04311329 | 0.8683417 | 0.08269236 | 0.8683417
|  | 0.04658221 | 0.8763819 |  |  | 0.04658221 | 0.8763819 | 0.04402413 | 0.8763819 | 0.08305985 | 0.8763819
|  | 0.04737505 | 0.8844221 |  |  | 0.04737505 | 0.8844221 | 0.04362499 | 0.8844221 | 0.08301429 | 0.8844221
|  | 0.04697776 | 0.8924623 |  |  | 0.04697776 | 0.8924623 | 0.04460836 | 0.8924623 | 0.08379246 | 0.8924623
|  | 0.04783116 | 0.9005025 |  |  | 0.04783116 | 0.9005025 | 0.04482164 | 0.9005025 | 0.08488534 | 0.9005025
|  | 0.04787877 | 0.9085427 |  |  | 0.04787877 | 0.9085427 | 0.04512717 | 0.9085427 | 0.084485 | 0.9085427
|  | 0.04845883 | 0.9165829 |  |  | 0.04845883 | 0.9165829 | 0.04472084 | 0.9165829 | 0.08495395 | 0.9165829
|  | 0.04892466 | 0.9246231 |  |  | 0.04892466 | 0.9246231 | 0.04570929 | 0.9246231 | 0.08618765 | 0.9246231
|  | 0.04880444 | 0.9326633 |  |  | 0.04880444 | 0.9326633 | 0.04599915 | 0.9326633 | 0.08666506 | 0.9326633
|  | 0.04877166 | 0.9407035 |  |  | 0.04877166 | 0.9407035 | 0.04595811 | 0.9407035 | 0.08731452 | 0.9407035
|  | 0.04924879 | 0.9487437 |  |  | 0.04924879 | 0.9487437 | 0.04643794 | 0.9487437 | 0.08714744 | 0.9487437
|  | 0.0500158 | 0.9567839 |  |  | 0.0500158 | 0.9567839 | 0.04599615 | 0.9567839 | 0.08912402 | 0.9567839
|  | 0.05057181 | 0.9648241 |  |  | 0.05057181 | 0.9648241 | 0.04644995 | 0.9648241 | 0.08861191 | 0.9648241
|  | 0.05056545 | 0.9728643 |  |  | 0.05056545 | 0.9728643 | 0.04730358 | 0.9728643 | 0.0894787 | 0.9728643
|  | 0.05024033 | 0.9809045 |  |  | 0.05024033 | 0.9809045 | 0.04685566 | 0.9809045 | 0.09017669 | 0.9809045
|  | 0.051415 | 0.9889447 |  |  | 0.051415 | 0.9889447 | 0.04742813 | 0.9889447 | 0.08998046 | 0.9889447
|  | 0.05105625 | 0.9969849 |  |  | 0.05105625 | 0.9969849 | 0.04744452 | 0.9969849 | 0.09047322 | 0.9969849
|  | 0.05103412 | 1.005025 |  |  | 0.05103412 | 1.005025 | 0.04777356 | 1.005025 | 0.09070777 | 1.005025
|  | 0.05226586 | 1.013065 |  |  | 0.05226586 | 1.013065 | 0.04831427 | 1.013065 | 0.09160713 | 1.013065
|  | 0.05158491 | 1.021106 |  |  | 0.05158491 | 1.021106 | 0.04824068 | 1.021106 | 0.0924806 | 1.021106
|  | 0.05250463 | 1.029146 |  |  | 0.05250463 | 1.029146 | 0.04924951 | 1.029146 | 0.09210269 | 1.029146
|  | 0.0526244 | 1.037186 |  |  | 0.0526244 | 1.037186 | 0.04947074 | 1.037186 | 0.09251512 | 1.037186
|  | 0.05252932 | 1.045226 |  |  | 0.05252932 | 1.045226 | 0.04934022 | 1.045226 | 0.09300842 | 1.045226
|  | 0.05350833 | 1.053266 |  |  | 0.05350833 | 1.053266 | 0.04951126 | 1.053266 | 0.09412111 | 1.053266
|  | 0.05327962 | 1.061307 |  |  | 0.05327962 | 1.061307 | 0.04980934 | 1.061307 | 0.09421414 | 1.061307
|  | 0.05396813 | 1.069347 |  |  | 0.05396813 | 1.069347 | 0.05003125 | 1.069347 | 0.09503348 | 1.069347
|  | 0.05355773 | 1.077387 |  |  | 0.05355773 | 1.077387 | 0.05076418 | 1.077387 | 0.09580536 | 1.077387
|  | 0.05436504 | 1.085427 |  |  | 0.05436504 | 1.085427 | 0.05045923 | 1.085427 | 0.09691368 | 1.085427
|  | 0.0550123 | 1.093467 |  |  | 0.0550123 | 1.093467 | 0.05039599 | 1.093467 | 0.09706824 | 1.093467
|  | 0.05437944 | 1.101508 |  |  | 0.05437944 | 1.101508 | 0.05123633 | 1.101508 | 0.09772142 | 1.101508
|  | 0.05515081 | 1.109548 |  |  | 0.05515081 | 1.109548 | 0.05100396 | 1.109548 | 0.09764123 | 1.109548
|  | 0.05569282 | 1.117588 |  |  | 0.05569282 | 1.117588 | 0.05192433 | 1.117588 | 0.09822892 | 1.117588
|  | 0.0559577 | 1.125628 |  |  | 0.0559577 | 1.125628 | 0.05134842 | 1.125628 | 0.09901131 | 1.125628
|  | 0.05626529 | 1.133668 |  |  | 0.05626529 | 1.133668 | 0.0524684 | 1.133668 | 0.09852671 | 1.133668
|  | 0.05621243 | 1.141709 |  |  | 0.05621243 | 1.141709 | 0.05177707 | 1.141709 | 0.100147 | 1.141709
|  | 0.05632933 | 1.149749 |  |  | 0.05632933 | 1.149749 | 0.05203549 | 1.149749 | 0.09883897 | 1.149749
|  | 0.05650516 | 1.157789 |  |  | 0.05650516 | 1.157789 | 0.05312475 | 1.157789 | 0.0993668 | 1.157789
|  | 0.05693959 | 1.165829 |  |  | 0.05693959 | 1.165829 | 0.05305524 | 1.165829 | 0.1001636 | 1.165829
|  | 0.05748189 | 1.173869 |  |  | 0.05748189 | 1.173869 | 0.05349133 | 1.173869 | 0.100808 | 1.173869
|  | 0.0567408 | 1.18191 |  |  | 0.0567408 | 1.18191 | 0.05337734 | 1.18191 | 0.1017042 | 1.18191
|  | 0.05726674 | 1.18995 |  |  | 0.05726674 | 1.18995 | 0.05314581 | 1.18995 | 0.1009887 | 1.18995
|  | 0.05748076 | 1.19799 |  |  | 0.05748076 | 1.19799 | 0.05382876 | 1.19799 | 0.1020112 | 1.19799
|  | 0.05842336 | 1.20603 |  |  | 0.05842336 | 1.20603 | 0.05442687 | 1.20603 | 0.1029009 | 1.20603
|  | 0.05827409 | 1.21407 |  |  | 0.05827409 | 1.21407 | 0.05432587 | 1.21407 | 0.1030157 | 1.21407
|  | 0.05855216 | 1.222111 |  |  | 0.05855216 | 1.222111 | 0.05449245 | 1.222111 | 0.1041503 | 1.222111
|  | 0.05919221 | 1.230151 |  |  | 0.05919221 | 1.230151 | 0.05418605 | 1.230151 | 0.103902 | 1.230151
|  | 0.05934371 | 1.238191 |  |  | 0.05934371 | 1.238191 | 0.05463096 | 1.238191 | 0.1051592 | 1.238191
|  | 0.05961636 | 1.246231 |  |  | 0.05961636 | 1.246231 | 0.05565949 | 1.246231 | 0.1049187 | 1.246231
|  | 0.05899003 | 1.254271 |  |  | 0.05899003 | 1.254271 | 0.05528681 | 1.254271 | 0.105911 | 1.254271
|  | 0.059541 | 1.262312 |  |  | 0.059541 | 1.262312 | 0.05550146 | 1.262312 | 0.1065123 | 1.262312
|  | 0.05925428 | 1.270352 |  |  | 0.05925428 | 1.270352 | 0.05524571 | 1.270352 | 0.1058379 | 1.270352
|  | 0.05953765 | 1.278392 |  |  | 0.05953765 | 1.278392 | 0.05623119 | 1.278392 | 0.1063111 | 1.278392
|  | 0.05993935 | 1.286432 |  |  | 0.05993935 | 1.286432 | 0.05660245 | 1.286432 | 0.1071754 | 1.286432
|  | 0.06046057 | 1.294472 |  |  | 0.06046057 | 1.294472 | 0.05662323 | 1.294472 | 0.1078346 | 1.294472
|  | 0.06112068 | 1.302513 |  |  | 0.06112068 | 1.302513 | 0.05693402 | 1.302513 | 0.1065769 | 1.302513
|  | 0.06133062 | 1.310553 |  |  | 0.06133062 | 1.310553 | 0.05677812 | 1.310553 | 0.1086585 | 1.310553
|  | 0.06071951 | 1.318593 |  |  | 0.06071951 | 1.318593 | 0.05644666 | 1.318593 | 0.1074993 | 1.318593
|  | 0.06091499 | 1.326633 |  |  | 0.06091499 | 1.326633 | 0.05679956 | 1.326633 | 0.1079757 | 1.326633
|  | 0.06172208 | 1.334673 |  |  | 0.06172208 | 1.334673 | 0.05715083 | 1.334673 | 0.1080229 | 1.334673
|  | 0.0610876 | 1.342714 |  |  | 0.0610876 | 1.342714 | 0.05764395 | 1.342714 | 0.1102375 | 1.342714
|  | 0.06161366 | 1.350754 |  |  | 0.06161366 | 1.350754 | 0.0573645 | 1.350754 | 0.1097183 | 1.350754
|  | 0.06220695 | 1.358794 |  |  | 0.06220695 | 1.358794 | 0.05833291 | 1.358794 | 0.1091006 | 1.358794
|  | 0.06205944 | 1.366834 |  |  | 0.06205944 | 1.366834 | 0.05835308 | 1.366834 | 0.1111619 | 1.366834
|  | 0.06176344 | 1.374874 |  |  | 0.06176344 | 1.374874 | 0.05752124 | 1.374874 | 0.1100988 | 1.374874
|  | 0.06236236 | 1.382915 |  |  | 0.06236236 | 1.382915 | 0.05871409 | 1.382915 | 0.1116722 | 1.382915
|  | 0.06248376 | 1.390955 |  |  | 0.06248376 | 1.390955 | 0.05822717 | 1.390955 | 0.1119461 | 1.390955
|  | 0.06230609 | 1.398995 |  |  | 0.06230609 | 1.398995 | 0.05849524 | 1.398995 | 0.1107537 | 1.398995
|  | 0.06321422 | 1.407035 |  |  | 0.06321422 | 1.407035 | 0.05882546 | 1.407035 | 0.1114141 | 1.407035
|  | 0.06259933 | 1.415075 |  |  | 0.06259933 | 1.415075 | 0.05893565 | 1.415075 | 0.1122052 | 1.415075
|  | 0.06394189 | 1.423116 |  |  | 0.06394189 | 1.423116 | 0.05905431 | 1.423116 | 0.1133523 | 1.423116
|  | 0.06394001 | 1.431156 |  |  | 0.06394001 | 1.431156 | 0.05876729 | 1.431156 | 0.1125044 | 1.431156
|  | 0.06353908 | 1.439196 |  |  | 0.06353908 | 1.439196 | 0.05970881 | 1.439196 | 0.1128528 | 1.439196
|  | 0.06424917 | 1.447236 |  |  | 0.06424917 | 1.447236 | 0.0597531 | 1.447236 | 0.1140102 | 1.447236
|  | 0.06422257 | 1.455276 |  |  | 0.06422257 | 1.455276 | 0.05910837 | 1.455276 | 0.1125344 | 1.455276
|  | 0.06453791 | 1.463317 |  |  | 0.06453791 | 1.463317 | 0.0594244 | 1.463317 | 0.1125449 | 1.463317
|  | 0.06455481 | 1.471357 |  |  | 0.06455481 | 1.471357 | 0.06013294 | 1.471357 | 0.1141997 | 1.471357
|  | 0.06413614 | 1.479397 |  |  | 0.06413614 | 1.479397 | 0.05965903 | 1.479397 | 0.1144387 | 1.479397
|  | 0.06454392 | 1.487437 |  |  | 0.06454392 | 1.487437 | 0.06009277 | 1.487437 | 0.1136762 | 1.487437
|  | 0.06401168 | 1.495477 |  |  | 0.06401168 | 1.495477 | 0.06024733 | 1.495477 | 0.1143472 | 1.495477
|  | 0.0642764 | 1.503518 |  |  | 0.0642764 | 1.503518 | 0.06075453 | 1.503518 | 0.1156448 | 1.503518
|  | 0.06438868 | 1.511558 |  |  | 0.06438868 | 1.511558 | 0.06026839 | 1.511558 | 0.115939 | 1.511558
|  | 0.06465319 | 1.519598 |  |  | 0.06465319 | 1.519598 | 0.06078777 | 1.519598 | 0.1150859 | 1.519598
|  | 0.06499907 | 1.527638 |  |  | 0.06499907 | 1.527638 | 0.06094714 | 1.527638 | 0.1159538 | 1.527638
|  | 0.06506139 | 1.535678 |  |  | 0.06506139 | 1.535678 | 0.06083573 | 1.535678 | 0.1166205 | 1.535678
|  | 0.06566847 | 1.543719 |  |  | 0.06566847 | 1.543719 | 0.06044007 | 1.543719 | 0.1157762 | 1.543719
|  | 0.06592635 | 1.551759 |  |  | 0.06592635 | 1.551759 | 0.0603866 | 1.551759 | 0.1162323 | 1.551759
|  | 0.0656761 | 1.559799 |  |  | 0.0656761 | 1.559799 | 0.06090887 | 1.559799 | 0.1162757 | 1.559799
|  | 0.065598 | 1.567839 |  |  | 0.065598 | 1.567839 | 0.06115971 | 1.567839 | 0.1164628 | 1.567839
|  | 0.06522624 | 1.575879 |  |  | 0.06522624 | 1.575879 | 0.06066664 | 1.575879 | 0.1153498 | 1.575879
|  | 0.06552032 | 1.58392 |  |  | 0.06552032 | 1.58392 | 0.06189647 | 1.58392 | 0.1163489 | 1.58392
|  | 0.06595254 | 1.59196 |  |  | 0.06595254 | 1.59196 | 0.06142882 | 1.59196 | 0.1169051 | 1.59196
|  | 0.06593276 | 1.6 |  |  | 0.06593276 | 1.6 | 0.06124453 | 1.6 | 0.1159231 | 1.6