## 1
Общество с ограниченной ответственностью "Инженерная геология" (ООО "ИнжГео") | [8 empty] | Общество с ограниченной ответственностью "Инженерная геология" (ООО "ИнжГео")
Юр. адрес: 117279, г. Москва, ул. Миклухо-Маклая, 36 а, этаж 5, пом. XXIII к. 76-84 | [8 empty] | Юр. адрес: 117279, г. Москва, ул. Миклухо-Маклая, 36 а, этаж 5, пом. XXIII к. 76-84
Телефон/факс +7 (495) 132-30-00, Адрес электронной почты inbox@inj-geo.ru | [8 empty] | Телефон/факс +7 (495) 132-30-00, Адрес электронной почты inbox@inj-geo.ru
Испытательная лаборатория ООО «ИнжГео» | [8 empty] | Испытательная лаборатория ООО «ИнжГео»
Адрес места осуществления деятельности лаборатории: г. Москва, просп. Вернадского, д. 51, стр. 1 | [8 empty] | Адрес места осуществления деятельности лаборатории: г. Москва, просп. Вернадского, д. 51, стр. 1
Телефон +7(910)4557682, E-mail: slg85@mail.ru | [8 empty] | Телефон +7(910)4557682, E-mail: slg85@mail.ru
Протокол испытаний № 13-63/40 от 08-12-2022
Наименование и адрес заказчика: ООО Регионстрой
Наименование объекта: Переход трубопровода через р. Енисей
Наименование используемого метода/методики: ГОСТ 12248.4-2020 | [8 empty] | Наименование используемого метода/методики: ГОСТ 12248.3-2020
Условия проведения испытания: температура окружающей среды (18 - 25)0С, влажность воздуха (40 - 75)% | [8 empty] | Условия проведения испытания: температура окружающей среды (18 - 25)0С, влажность воздуха (40 - 75)%
Дата получение объекта подлежащего испытаниям: 11-11-2022
Дата испытания: 25.10.2022-19.11.2040
Испытание грунтов методом трехосного сжатия | [8 empty] | Испытание грунтов методом одноплоскостного среза
Лабораторный номер: |  |  |  | We, д.е. = |  |  |  |  | Лабораторный номер: |  | 1075 |  |  |  | We, д.е. = | 0.538958387
Номер скважины: |  |  |  | ρ, г/см3 = |  |  |  |  | Номер скважины: |  | BH-007 |  |  |  | ρ, г/см3 = | 1.9
Глубина отбора, м: |  |  |  | ρs, г/см3 = |  |  |  |  | Глубина отбора, м: |  | 1 |  |  |  | ρs, г/см3 = | 2.72
Наименование грунта: |  |  |  | e, д.е. = |  |  |  |  | Наименование грунта: |  | Суглинок, после оттаивания текучий, легкий песчанистый |  |  |  | e, д.е. = | 1.772163
Схема проведения опыта: |  |  |  | IL, д.е. = |  |  |  |  | Схема проведения опыта: |  | КД |  |  |  | IL, д.е. = | 2.651
Результаты испытаний | [8 empty] | Результаты испытаний
[10 empty] | Нормальное напряжение σ, МПа | Касательное напряжение t, МПа | tg ϕ | Угол внутреннего трения ϕ, град. | Удельное сцепление C, МПа
[10 empty] | 0.1 | 0.06817094 | [5 empty] | 1
[10 empty] | 0.15 | 0.06475641
[10 empty] | 0.2 | 0.1213419
Эффективные значения угла внутреннего трения и удельного сцепления ϕ', С'
[10 empty] | ϕ', град. = | 28
[10 empty] | С', МПа = | 0.005
| Исполнитель: |  |  |  | Морозов Д.С. |  |  |  |  | Исполнитель: |  |  |  |  | Морозов Д.С.
| Начальник исп. лаборатории: |  |  |  | Семиколенова Л.Г. |  |  |  |  | Начальник исп. лаборатории: |  |  |  |  | Семиколенова Л.Г.
Лист 1 , всего листов 2 | [8 empty] | Лист 2 , всего листов 2
Частичное воспроизведение протокола испытаний без письменного разрешения ООО «ИнжГео» ЗАПРЕЩАЕТСЯ | [8 empty] | Частичное воспроизведение протокола испытаний без письменного разрешения ООО «ИнжГео» ЗАПРЕЩАЕТСЯ
|  | второй график |  | первый график
|  | dev | eps | sigma |  | dev1 | eps1 | dev2 | eps2 | dev3 | eps3
|  | 0 | 0 |  |  | 0 | 0 | 0 | 0 | 0 | 0
|  | 0.0004544275 | 0.008040201 |  |  | 0.0004544275 | 0.008040201 | 0.0004352237 | 0.008040201 | 0.0008151246 | 0.008040201
|  | 0.0009104992 | 0.0160804 |  |  | 0.0009104992 | 0.0160804 | 0.0008727034 | 0.0160804 | 0.001633013 | 0.0160804
|  | 0.001381505 | 0.0241206 |  |  | 0.001381505 | 0.0241206 | 0.001301767 | 0.0241206 | 0.002431716 | 0.0241206
|  | 0.001810037 | 0.0321608 |  |  | 0.001810037 | 0.0321608 | 0.00173968 | 0.0321608 | 0.003256271 | 0.0321608
|  | 0.002262775 | 0.04020101 |  |  | 0.002262775 | 0.04020101 | 0.002171997 | 0.04020101 | 0.004064242 | 0.04020101
|  | 0.002751775 | 0.04824121 |  |  | 0.002751775 | 0.04824121 | 0.002623837 | 0.04824121 | 0.004873188 | 0.04824121
|  | 0.003205609 | 0.05628141 |  |  | 0.003205609 | 0.05628141 | 0.003007694 | 0.05628141 | 0.005720667 | 0.05628141
|  | 0.00363542 | 0.06432161 |  |  | 0.00363542 | 0.06432161 | 0.003464436 | 0.06432161 | 0.00650799 | 0.06432161
|  | 0.004074228 | 0.07236181 |  |  | 0.004074228 | 0.07236181 | 0.003867036 | 0.07236181 | 0.007263689 | 0.07236181
|  | 0.004604561 | 0.08040201 |  |  | 0.004604561 | 0.08040201 | 0.004347465 | 0.08040201 | 0.008112225 | 0.08040201
|  | 0.005068534 | 0.08844221 |  |  | 0.005068534 | 0.08844221 | 0.004750238 | 0.08844221 | 0.008863535 | 0.08844221
|  | 0.0055178 | 0.09648241 |  |  | 0.0055178 | 0.09648241 | 0.00515865 | 0.09648241 | 0.009761985 | 0.09648241
|  | 0.005931307 | 0.1045226 |  |  | 0.005931307 | 0.1045226 | 0.005691747 | 0.1045226 | 0.01050679 | 0.1045226
|  | 0.006391397 | 0.1125628 |  |  | 0.006391397 | 0.1125628 | 0.006078555 | 0.1125628 | 0.0113446 | 0.1125628
|  | 0.006886289 | 0.120603 |  |  | 0.006886289 | 0.120603 | 0.006561544 | 0.120603 | 0.01214151 | 0.120603
|  | 0.007339529 | 0.1286432 |  |  | 0.007339529 | 0.1286432 | 0.006940673 | 0.1286432 | 0.01299257 | 0.1286432
|  | 0.007721386 | 0.1366834 |  |  | 0.007721386 | 0.1366834 | 0.007370777 | 0.1366834 | 0.01371616 | 0.1366834
|  | 0.008235597 | 0.1447236 |  |  | 0.008235597 | 0.1447236 | 0.007745785 | 0.1447236 | 0.01470882 | 0.1447236
|  | 0.008680981 | 0.1527638 |  |  | 0.008680981 | 0.1527638 | 0.008279142 | 0.1527638 | 0.01556923 | 0.1527638
|  | 0.009173498 | 0.160804 |  |  | 0.009173498 | 0.160804 | 0.008589942 | 0.160804 | 0.01621144 | 0.160804
|  | 0.009589973 | 0.1688442 |  |  | 0.009589973 | 0.1688442 | 0.009115099 | 0.1688442 | 0.01694861 | 0.1688442
|  | 0.01004865 | 0.1768844 |  |  | 0.01004865 | 0.1768844 | 0.009588284 | 0.1768844 | 0.01794884 | 0.1768844
|  | 0.01055478 | 0.1849246 |  |  | 0.01055478 | 0.1849246 | 0.009970232 | 0.1849246 | 0.01862446 | 0.1849246
|  | 0.01091064 | 0.1929648 |  |  | 0.01091064 | 0.1929648 | 0.01032875 | 0.1929648 | 0.01947129 | 0.1929648
|  | 0.01140179 | 0.201005 |  |  | 0.01140179 | 0.201005 | 0.0109153 | 0.201005 | 0.02049599 | 0.201005
|  | 0.01179374 | 0.2090452 |  |  | 0.01179374 | 0.2090452 | 0.0112346 | 0.2090452 | 0.0210791 | 0.2090452
|  | 0.01234476 | 0.2170854 |  |  | 0.01234476 | 0.2170854 | 0.01165733 | 0.2170854 | 0.02204129 | 0.2170854
|  | 0.01286592 | 0.2251256 |  |  | 0.01286592 | 0.2251256 | 0.01223242 | 0.2251256 | 0.02269374 | 0.2251256
|  | 0.01335455 | 0.2331658 |  |  | 0.01335455 | 0.2331658 | 0.01255355 | 0.2331658 | 0.02334628 | 0.2331658
|  | 0.01378902 | 0.241206 |  |  | 0.01378902 | 0.241206 | 0.01295129 | 0.241206 | 0.02461714 | 0.241206
|  | 0.0140292 | 0.2492462 |  |  | 0.0140292 | 0.2492462 | 0.01335476 | 0.2492462 | 0.02525122 | 0.2492462
|  | 0.01449199 | 0.2572864 |  |  | 0.01449199 | 0.2572864 | 0.01381749 | 0.2572864 | 0.02581344 | 0.2572864
|  | 0.01493281 | 0.2653266 |  |  | 0.01493281 | 0.2653266 | 0.0144311 | 0.2653266 | 0.02674888 | 0.2653266
|  | 0.01549401 | 0.2733668 |  |  | 0.01549401 | 0.2733668 | 0.01483891 | 0.2733668 | 0.02765896 | 0.2733668
|  | 0.01587619 | 0.281407 |  |  | 0.01587619 | 0.281407 | 0.01507947 | 0.281407 | 0.028205 | 0.281407
|  | 0.01634295 | 0.2894472 |  |  | 0.01634295 | 0.2894472 | 0.01567899 | 0.2894472 | 0.02952593 | 0.2894472
|  | 0.01697604 | 0.2974874 |  |  | 0.01697604 | 0.2974874 | 0.01594757 | 0.2974874 | 0.03004832 | 0.2974874
|  | 0.01734808 | 0.3055276 |  |  | 0.01734808 | 0.3055276 | 0.01649399 | 0.3055276 | 0.03119097 | 0.3055276
|  | 0.0177672 | 0.3135678 |  |  | 0.0177672 | 0.3135678 | 0.0168519 | 0.3135678 | 0.03159329 | 0.3135678
|  | 0.01809489 | 0.321608 |  |  | 0.01809489 | 0.321608 | 0.01729268 | 0.321608 | 0.03246191 | 0.321608
|  | 0.0188993 | 0.3296482 |  |  | 0.0188993 | 0.3296482 | 0.01793311 | 0.3296482 | 0.03310014 | 0.3296482
|  | 0.0193545 | 0.3376884 |  |  | 0.0193545 | 0.3376884 | 0.01839783 | 0.3376884 | 0.03437522 | 0.3376884
|  | 0.0195502 | 0.3457286 |  |  | 0.0195502 | 0.3457286 | 0.01849449 | 0.3457286 | 0.03502938 | 0.3457286
|  | 0.02002897 | 0.3537688 |  |  | 0.02002897 | 0.3537688 | 0.01925865 | 0.3537688 | 0.03577964 | 0.3537688
|  | 0.02049651 | 0.361809 |  |  | 0.02049651 | 0.361809 | 0.01959873 | 0.361809 | 0.03661476 | 0.361809
|  | 0.02080492 | 0.3698492 |  |  | 0.02080492 | 0.3698492 | 0.01993448 | 0.3698492 | 0.03760791 | 0.3698492
|  | 0.0216629 | 0.3778894 |  |  | 0.0216629 | 0.3778894 | 0.02040658 | 0.3778894 | 0.03848661 | 0.3778894
|  | 0.02177964 | 0.3859296 |  |  | 0.02177964 | 0.3859296 | 0.02064501 | 0.3859296 | 0.03921573 | 0.3859296
|  | 0.02223114 | 0.3939698 |  |  | 0.02223114 | 0.3939698 | 0.02104961 | 0.3939698 | 0.03966227 | 0.3939698
|  | 0.02275809 | 0.4020101 |  |  | 0.02275809 | 0.4020101 | 0.02169628 | 0.4020101 | 0.04078906 | 0.4020101
|  | 0.02315679 | 0.4100503 |  |  | 0.02315679 | 0.4100503 | 0.02216067 | 0.4100503 | 0.04163294 | 0.4100503
|  | 0.02397649 | 0.4180905 |  |  | 0.02397649 | 0.4180905 | 0.0224934 | 0.4180905 | 0.04255041 | 0.4180905
|  | 0.02408816 | 0.4261307 |  |  | 0.02408816 | 0.4261307 | 0.02280567 | 0.4261307 | 0.04327723 | 0.4261307
|  | 0.02468927 | 0.4341709 |  |  | 0.02468927 | 0.4341709 | 0.02341509 | 0.4341709 | 0.04382729 | 0.4341709
|  | 0.02530962 | 0.4422111 |  |  | 0.02530962 | 0.4422111 | 0.02415199 | 0.4422111 | 0.04467363 | 0.4422111
|  | 0.02560551 | 0.4502513 |  |  | 0.02560551 | 0.4502513 | 0.02432299 | 0.4502513 | 0.04557234 | 0.4502513
|  | 0.02610699 | 0.4582915 |  |  | 0.02610699 | 0.4582915 | 0.02506772 | 0.4582915 | 0.04676288 | 0.4582915
|  | 0.02660158 | 0.4663317 |  |  | 0.02660158 | 0.4663317 | 0.02523372 | 0.4663317 | 0.04703206 | 0.4663317
|  | 0.02694448 | 0.4743719 |  |  | 0.02694448 | 0.4743719 | 0.02597132 | 0.4743719 | 0.04795539 | 0.4743719
|  | 0.02736181 | 0.4824121 |  |  | 0.02736181 | 0.4824121 | 0.02631949 | 0.4824121 | 0.04905726 | 0.4824121
|  | 0.02825971 | 0.4904523 |  |  | 0.02825971 | 0.4904523 | 0.02657698 | 0.4904523 | 0.04997577 | 0.4904523
|  | 0.02882159 | 0.4984925 |  |  | 0.02882159 | 0.4984925 | 0.02704884 | 0.4984925 | 0.05121986 | 0.4984925
|  | 0.02938996 | 0.5065327 |  |  | 0.02938996 | 0.5065327 | 0.02741693 | 0.5065327 | 0.05143663 | 0.5065327
|  | 0.02992612 | 0.5145729 |  |  | 0.02992612 | 0.5145729 | 0.02790352 | 0.5145729 | 0.05299312 | 0.5145729
|  | 0.03013253 | 0.5226131 |  |  | 0.03013253 | 0.5226131 | 0.02839421 | 0.5226131 | 0.05351145 | 0.5226131
|  | 0.03049175 | 0.5306533 |  |  | 0.03049175 | 0.5306533 | 0.02911295 | 0.5306533 | 0.05423606 | 0.5306533
|  | 0.03130112 | 0.5386935 |  |  | 0.03130112 | 0.5386935 | 0.02933979 | 0.5386935 | 0.0558535 | 0.5386935
|  | 0.03145237 | 0.5467337 |  |  | 0.03145237 | 0.5467337 | 0.03013857 | 0.5467337 | 0.05584327 | 0.5467337
|  | 0.03233135 | 0.5547739 |  |  | 0.03233135 | 0.5547739 | 0.03083107 | 0.5547739 | 0.05711369 | 0.5547739
|  | 0.03252569 | 0.5628141 |  |  | 0.03252569 | 0.5628141 | 0.03076936 | 0.5628141 | 0.05842935 | 0.5628141
|  | 0.03304083 | 0.5708543 |  |  | 0.03304083 | 0.5708543 | 0.03144258 | 0.5708543 | 0.05901807 | 0.5708543
|  | 0.03346065 | 0.5788945 |  |  | 0.03346065 | 0.5788945 | 0.03197969 | 0.5788945 | 0.0596726 | 0.5788945
|  | 0.03439879 | 0.5869347 |  |  | 0.03439879 | 0.5869347 | 0.03236439 | 0.5869347 | 0.06021952 | 0.5869347
|  | 0.03440167 | 0.5949749 |  |  | 0.03440167 | 0.5949749 | 0.03285959 | 0.5949749 | 0.06150512 | 0.5949749
|  | 0.03494656 | 0.6030151 |  |  | 0.03494656 | 0.6030151 | 0.03347322 | 0.6030151 | 0.06261647 | 0.6030151
|  | 0.03570387 | 0.6110553 |  |  | 0.03570387 | 0.6110553 | 0.03382416 | 0.6110553 | 0.06293013 | 0.6110553
|  | 0.03578993 | 0.6190955 |  |  | 0.03578993 | 0.6190955 | 0.03452561 | 0.6190955 | 0.06400696 | 0.6190955
|  | 0.03638865 | 0.6271357 |  |  | 0.03638865 | 0.6271357 | 0.03499363 | 0.6271357 | 0.06469235 | 0.6271357
|  | 0.03722017 | 0.6351759 |  |  | 0.03722017 | 0.6351759 | 0.03544746 | 0.6351759 | 0.0662176 | 0.6351759
|  | 0.03746321 | 0.6432161 |  |  | 0.03746321 | 0.6432161 | 0.03591492 | 0.6432161 | 0.06733152 | 0.6432161
|  | 0.03821662 | 0.6512563 |  |  | 0.03821662 | 0.6512563 | 0.03604964 | 0.6512563 | 0.06813929 | 0.6512563
|  | 0.03828702 | 0.6592965 |  |  | 0.03828702 | 0.6592965 | 0.03620846 | 0.6592965 | 0.06819064 | 0.6592965
|  | 0.0387398 | 0.6673367 |  |  | 0.0387398 | 0.6673367 | 0.03722852 | 0.6673367 | 0.06948922 | 0.6673367
|  | 0.03914351 | 0.6753769 |  |  | 0.03914351 | 0.6753769 | 0.03738873 | 0.6753769 | 0.07071891 | 0.6753769
|  | 0.03956407 | 0.6834171 |  |  | 0.03956407 | 0.6834171 | 0.03812362 | 0.6834171 | 0.07052904 | 0.6834171
|  | 0.04026783 | 0.6914573 |  |  | 0.04026783 | 0.6914573 | 0.03827004 | 0.6914573 | 0.07105151 | 0.6914573
|  | 0.04106026 | 0.6994975 |  |  | 0.04106026 | 0.6994975 | 0.03857817 | 0.6994975 | 0.07228132 | 0.6994975
|  | 0.04124421 | 0.7075377 |  |  | 0.04124421 | 0.7075377 | 0.03872109 | 0.7075377 | 0.07309833 | 0.7075377
|  | 0.04125774 | 0.7155779 |  |  | 0.04125774 | 0.7155779 | 0.03930573 | 0.7155779 | 0.07397742 | 0.7155779
|  | 0.04222933 | 0.7236181 |  |  | 0.04222933 | 0.7236181 | 0.04010219 | 0.7236181 | 0.07487532 | 0.7236181
|  | 0.04232645 | 0.7316583 |  |  | 0.04232645 | 0.7316583 | 0.04040368 | 0.7316583 | 0.07588275 | 0.7316583
|  | 0.04267029 | 0.7396985 |  |  | 0.04267029 | 0.7396985 | 0.04082966 | 0.7396985 | 0.07634755 | 0.7396985
|  | 0.04293972 | 0.7477387 |  |  | 0.04293972 | 0.7477387 | 0.04115799 | 0.7477387 | 0.07669242 | 0.7477387
|  | 0.04317628 | 0.7557789 |  |  | 0.04317628 | 0.7557789 | 0.04111295 | 0.7557789 | 0.07723979 | 0.7557789
|  | 0.04412564 | 0.7638191 |  |  | 0.04412564 | 0.7638191 | 0.04203228 | 0.7638191 | 0.07831543 | 0.7638191
|  | 0.04466315 | 0.7718593 |  |  | 0.04466315 | 0.7718593 | 0.04213171 | 0.7718593 | 0.07853752 | 0.7718593
|  | 0.04446604 | 0.7798995 |  |  | 0.04446604 | 0.7798995 | 0.04237022 | 0.7798995 | 0.07931476 | 0.7798995
|  | 0.04486596 | 0.7879397 |  |  | 0.04486596 | 0.7879397 | 0.04304577 | 0.7879397 | 0.08025993 | 0.7879397
|  | 0.04517454 | 0.7959799 |  |  | 0.04517454 | 0.7959799 | 0.0427441 | 0.7959799 | 0.07995773 | 0.7959799
|  | 0.04519041 | 0.8040201 |  |  | 0.04519041 | 0.8040201 | 0.04343806 | 0.8040201 | 0.08072954 | 0.8040201
|  | 0.04554005 | 0.8120603 |  |  | 0.04554005 | 0.8120603 | 0.04366032 | 0.8120603 | 0.08101065 | 0.8120603
|  | 0.0461347 | 0.8201005 |  |  | 0.0461347 | 0.8201005 | 0.04417964 | 0.8201005 | 0.08276001 | 0.8201005
|  | 0.04656505 | 0.8281407 |  |  | 0.04656505 | 0.8281407 | 0.04436094 | 0.8281407 | 0.08222135 | 0.8281407
|  | 0.04669647 | 0.8361809 |  |  | 0.04669647 | 0.8361809 | 0.0441973 | 0.8361809 | 0.08347674 | 0.8361809
|  | 0.0472352 | 0.8442211 |  |  | 0.0472352 | 0.8442211 | 0.04519194 | 0.8442211 | 0.08358159 | 0.8442211
|  | 0.04788548 | 0.8522613 |  |  | 0.04788548 | 0.8522613 | 0.04541483 | 0.8522613 | 0.08393279 | 0.8522613
|  | 0.04797543 | 0.8603015 |  |  | 0.04797543 | 0.8603015 | 0.0454998 | 0.8603015 | 0.08494366 | 0.8603015
|  | 0.04845619 | 0.8683417 |  |  | 0.04845619 | 0.8683417 | 0.04549444 | 0.8683417 | 0.08594203 | 0.8683417
|  | 0.04855095 | 0.8763819 |  |  | 0.04855095 | 0.8763819 | 0.04566379 | 0.8763819 | 0.08589325 | 0.8763819
|  | 0.04908552 | 0.8844221 |  |  | 0.04908552 | 0.8844221 | 0.04595112 | 0.8844221 | 0.08745724 | 0.8844221
|  | 0.04914147 | 0.8924623 |  |  | 0.04914147 | 0.8924623 | 0.04688039 | 0.8924623 | 0.08756611 | 0.8924623
|  | 0.04906993 | 0.9005025 |  |  | 0.04906993 | 0.9005025 | 0.04652775 | 0.9005025 | 0.08817718 | 0.9005025
|  | 0.04985666 | 0.9085427 |  |  | 0.04985666 | 0.9085427 | 0.04745379 | 0.9085427 | 0.08842494 | 0.9085427
|  | 0.0499689 | 0.9165829 |  |  | 0.0499689 | 0.9165829 | 0.04730946 | 0.9165829 | 0.08879171 | 0.9165829
|  | 0.04993698 | 0.9246231 |  |  | 0.04993698 | 0.9246231 | 0.04761718 | 0.9246231 | 0.09031755 | 0.9246231
|  | 0.05008195 | 0.9326633 |  |  | 0.05008195 | 0.9326633 | 0.04839005 | 0.9326633 | 0.08937814 | 0.9326633
|  | 0.05125151 | 0.9407035 |  |  | 0.05125151 | 0.9407035 | 0.04851048 | 0.9407035 | 0.08972282 | 0.9407035
|  | 0.05156033 | 0.9487437 |  |  | 0.05156033 | 0.9487437 | 0.04839449 | 0.9487437 | 0.09101959 | 0.9487437
|  | 0.05162094 | 0.9567839 |  |  | 0.05162094 | 0.9567839 | 0.04863444 | 0.9567839 | 0.09170023 | 0.9567839
|  | 0.05187423 | 0.9648241 |  |  | 0.05187423 | 0.9648241 | 0.04898582 | 0.9648241 | 0.09152338 | 0.9648241
|  | 0.05191743 | 0.9728643 |  |  | 0.05191743 | 0.9728643 | 0.04908948 | 0.9728643 | 0.09313411 | 0.9728643
|  | 0.05232297 | 0.9809045 |  |  | 0.05232297 | 0.9809045 | 0.04936398 | 0.9809045 | 0.09359908 | 0.9809045
|  | 0.05234925 | 0.9889447 |  |  | 0.05234925 | 0.9889447 | 0.05011737 | 0.9889447 | 0.0938547 | 0.9889447
|  | 0.05267828 | 0.9969849 |  |  | 0.05267828 | 0.9969849 | 0.05005986 | 0.9969849 | 0.09369951 | 0.9969849
|  | 0.05284656 | 1.005025 |  |  | 0.05284656 | 1.005025 | 0.05025018 | 1.005025 | 0.09447256 | 1.005025
|  | 0.05351529 | 1.013065 |  |  | 0.05351529 | 1.013065 | 0.05133321 | 1.013065 | 0.09521722 | 1.013065
|  | 0.0541059 | 1.021106 |  |  | 0.0541059 | 1.021106 | 0.05121179 | 1.021106 | 0.09521439 | 1.021106
|  | 0.0538486 | 1.029146 |  |  | 0.0538486 | 1.029146 | 0.05108462 | 1.029146 | 0.09633985 | 1.029146
|  | 0.05439993 | 1.037186 |  |  | 0.05439993 | 1.037186 | 0.05155114 | 1.037186 | 0.09702362 | 1.037186
|  | 0.05517663 | 1.045226 |  |  | 0.05517663 | 1.045226 | 0.05224154 | 1.045226 | 0.09645068 | 1.045226
|  | 0.05543458 | 1.053266 |  |  | 0.05543458 | 1.053266 | 0.05257967 | 1.053266 | 0.09707682 | 1.053266
|  | 0.05560213 | 1.061307 |  |  | 0.05560213 | 1.061307 | 0.05233432 | 1.061307 | 0.09815362 | 1.061307
|  | 0.05574455 | 1.069347 |  |  | 0.05574455 | 1.069347 | 0.05284166 | 1.069347 | 0.09955939 | 1.069347
|  | 0.05602888 | 1.077387 |  |  | 0.05602888 | 1.077387 | 0.05274543 | 1.077387 | 0.09968971 | 1.077387
|  | 0.05624415 | 1.085427 |  |  | 0.05624415 | 1.085427 | 0.05278773 | 1.085427 | 0.09927409 | 1.085427
|  | 0.05579195 | 1.093467 |  |  | 0.05579195 | 1.093467 | 0.05377368 | 1.093467 | 0.1007522 | 1.093467
|  | 0.05641808 | 1.101508 |  |  | 0.05641808 | 1.101508 | 0.05353306 | 1.101508 | 0.1001198 | 1.101508
|  | 0.05669863 | 1.109548 |  |  | 0.05669863 | 1.109548 | 0.05456134 | 1.109548 | 0.1019445 | 1.109548
|  | 0.05718311 | 1.117588 |  |  | 0.05718311 | 1.117588 | 0.05462846 | 1.117588 | 0.1008987 | 1.117588
|  | 0.05798349 | 1.125628 |  |  | 0.05798349 | 1.125628 | 0.05453367 | 1.125628 | 0.1028712 | 1.125628
|  | 0.05771358 | 1.133668 |  |  | 0.05771358 | 1.133668 | 0.05443919 | 1.133668 | 0.1023687 | 1.133668
|  | 0.05787717 | 1.141709 |  |  | 0.05787717 | 1.141709 | 0.05463138 | 1.141709 | 0.1028027 | 1.141709
|  | 0.05772336 | 1.149749 |  |  | 0.05772336 | 1.149749 | 0.05562295 | 1.149749 | 0.1026212 | 1.149749
|  | 0.05845841 | 1.157789 |  |  | 0.05845841 | 1.157789 | 0.05546371 | 1.157789 | 0.1039498 | 1.157789
|  | 0.058291 | 1.165829 |  |  | 0.058291 | 1.165829 | 0.05534902 | 1.165829 | 0.1042996 | 1.165829
|  | 0.05874294 | 1.173869 |  |  | 0.05874294 | 1.173869 | 0.05551488 | 1.173869 | 0.1053688 | 1.173869
|  | 0.05979852 | 1.18191 |  |  | 0.05979852 | 1.18191 | 0.05603809 | 1.18191 | 0.1060175 | 1.18191
|  | 0.05913945 | 1.18995 |  |  | 0.05913945 | 1.18995 | 0.05695705 | 1.18995 | 0.1057108 | 1.18995
|  | 0.05921111 | 1.19799 |  |  | 0.05921111 | 1.19799 | 0.05690353 | 1.19799 | 0.1058828 | 1.19799
|  | 0.05941092 | 1.20603 |  |  | 0.05941092 | 1.20603 | 0.05742645 | 1.20603 | 0.106155 | 1.20603
|  | 0.06059551 | 1.21407 |  |  | 0.06059551 | 1.21407 | 0.05725726 | 1.21407 | 0.1061751 | 1.21407
|  | 0.06096296 | 1.222111 |  |  | 0.06096296 | 1.222111 | 0.0576051 | 1.222111 | 0.1079524 | 1.222111
|  | 0.06061878 | 1.230151 |  |  | 0.06061878 | 1.230151 | 0.05743839 | 1.230151 | 0.1088392 | 1.230151
|  | 0.06104737 | 1.238191 |  |  | 0.06104737 | 1.238191 | 0.05781024 | 1.238191 | 0.1081633 | 1.238191
|  | 0.06117518 | 1.246231 |  |  | 0.06117518 | 1.246231 | 0.05847124 | 1.246231 | 0.1097932 | 1.246231
|  | 0.06152056 | 1.254271 |  |  | 0.06152056 | 1.254271 | 0.05804845 | 1.254271 | 0.1089144 | 1.254271
|  | 0.06179635 | 1.262312 |  |  | 0.06179635 | 1.262312 | 0.05824461 | 1.262312 | 0.1098857 | 1.262312
|  | 0.0623233 | 1.270352 |  |  | 0.0623233 | 1.270352 | 0.05897846 | 1.270352 | 0.1107132 | 1.270352
|  | 0.06232217 | 1.278392 |  |  | 0.06232217 | 1.278392 | 0.05852271 | 1.278392 | 0.1100808 | 1.278392
|  | 0.06169394 | 1.286432 |  |  | 0.06169394 | 1.286432 | 0.05861566 | 1.286432 | 0.1118193 | 1.286432
|  | 0.06293165 | 1.294472 |  |  | 0.06293165 | 1.294472 | 0.05928688 | 1.294472 | 0.1101253 | 1.294472
|  | 0.06286932 | 1.302513 |  |  | 0.06286932 | 1.302513 | 0.05985137 | 1.302513 | 0.1124632 | 1.302513
|  | 0.06316079 | 1.310553 |  |  | 0.06316079 | 1.310553 | 0.05958488 | 1.310553 | 0.1122336 | 1.310553
|  | 0.06310903 | 1.318593 |  |  | 0.06310903 | 1.318593 | 0.06043966 | 1.318593 | 0.1133991 | 1.318593
|  | 0.0634515 | 1.326633 |  |  | 0.0634515 | 1.326633 | 0.06037561 | 1.326633 | 0.1138205 | 1.326633
|  | 0.06366479 | 1.334673 |  |  | 0.06366479 | 1.334673 | 0.06005964 | 1.334673 | 0.1131515 | 1.334673
|  | 0.0643211 | 1.342714 |  |  | 0.0643211 | 1.342714 | 0.06058494 | 1.342714 | 0.114546 | 1.342714
|  | 0.06367333 | 1.350754 |  |  | 0.06367333 | 1.350754 | 0.06030802 | 1.350754 | 0.1142919 | 1.350754
|  | 0.06381861 | 1.358794 |  |  | 0.06381861 | 1.358794 | 0.06051856 | 1.358794 | 0.1139486 | 1.358794
|  | 0.0642176 | 1.366834 |  |  | 0.0642176 | 1.366834 | 0.06072628 | 1.366834 | 0.1154151 | 1.366834
|  | 0.06434382 | 1.374874 |  |  | 0.06434382 | 1.374874 | 0.06086376 | 1.374874 | 0.1138297 | 1.374874
|  | 0.06443413 | 1.382915 |  |  | 0.06443413 | 1.382915 | 0.0618455 | 1.382915 | 0.1152084 | 1.382915
|  | 0.06443637 | 1.390955 |  |  | 0.06443637 | 1.390955 | 0.06126433 | 1.390955 | 0.1152253 | 1.390955
|  | 0.06535093 | 1.398995 |  |  | 0.06535093 | 1.398995 | 0.06218262 | 1.398995 | 0.114876 | 1.398995
|  | 0.06502114 | 1.407035 |  |  | 0.06502114 | 1.407035 | 0.06174581 | 1.407035 | 0.115863 | 1.407035
|  | 0.06542374 | 1.415075 |  |  | 0.06542374 | 1.415075 | 0.06243234 | 1.415075 | 0.1153005 | 1.415075
|  | 0.06560789 | 1.423116 |  |  | 0.06560789 | 1.423116 | 0.06270755 | 1.423116 | 0.1173861 | 1.423116
|  | 0.0651385 | 1.431156 |  |  | 0.0651385 | 1.431156 | 0.06238738 | 1.431156 | 0.1179314 | 1.431156
|  | 0.06621608 | 1.439196 |  |  | 0.06621608 | 1.439196 | 0.06253054 | 1.439196 | 0.1178389 | 1.439196
|  | 0.06603418 | 1.447236 |  |  | 0.06603418 | 1.447236 | 0.0622378 | 1.447236 | 0.1179731 | 1.447236
|  | 0.0665415 | 1.455276 |  |  | 0.0665415 | 1.455276 | 0.06315833 | 1.455276 | 0.1175234 | 1.455276
|  | 0.06654303 | 1.463317 |  |  | 0.06654303 | 1.463317 | 0.06346187 | 1.463317 | 0.1169342 | 1.463317
|  | 0.06683911 | 1.471357 |  |  | 0.06683911 | 1.471357 | 0.06365534 | 1.471357 | 0.1188649 | 1.471357
|  | 0.06615367 | 1.479397 |  |  | 0.06615367 | 1.479397 | 0.06374431 | 1.479397 | 0.1183199 | 1.479397
|  | 0.06614136 | 1.487437 |  |  | 0.06614136 | 1.487437 | 0.06296787 | 1.487437 | 0.1183229 | 1.487437
|  | 0.06677959 | 1.495477 |  |  | 0.06677959 | 1.495477 | 0.06326336 | 1.495477 | 0.1192817 | 1.495477
|  | 0.06635808 | 1.503518 |  |  | 0.06635808 | 1.503518 | 0.06336507 | 1.503518 | 0.1189969 | 1.503518
|  | 0.06738624 | 1.511558 |  |  | 0.06738624 | 1.511558 | 0.06389632 | 1.511558 | 0.1191929 | 1.511558
|  | 0.06681444 | 1.519598 |  |  | 0.06681444 | 1.519598 | 0.06327636 | 1.519598 | 0.1206976 | 1.519598
|  | 0.06748157 | 1.527638 |  |  | 0.06748157 | 1.527638 | 0.06449801 | 1.527638 | 0.118725 | 1.527638
|  | 0.06772178 | 1.535678 |  |  | 0.06772178 | 1.535678 | 0.06464999 | 1.535678 | 0.1204104 | 1.535678
|  | 0.06731004 | 1.543719 |  |  | 0.06731004 | 1.543719 | 0.06454164 | 1.543719 | 0.1211558 | 1.543719
|  | 0.06696023 | 1.551759 |  |  | 0.06696023 | 1.551759 | 0.0644994 | 1.551759 | 0.1215465 | 1.551759
|  | 0.06720784 | 1.559799 |  |  | 0.06720784 | 1.559799 | 0.06407962 | 1.559799 | 0.1212673 | 1.559799
|  | 0.06720077 | 1.567839 |  |  | 0.06720077 | 1.567839 | 0.06448562 | 1.567839 | 0.1209794 | 1.567839
|  | 0.06740662 | 1.575879 |  |  | 0.06740662 | 1.575879 | 0.06493366 | 1.575879 | 0.1216377 | 1.575879
|  | 0.06810504 | 1.58392 |  |  | 0.06810504 | 1.58392 | 0.06424159 | 1.58392 | 0.1214425 | 1.58392
|  | 0.06817094 | 1.59196 |  |  | 0.06817094 | 1.59196 | 0.06475641 | 1.59196 | 0.1213419 | 1.59196
|  | 0.06750287 | 1.6 |  |  | 0.06750287 | 1.6 | 0.06443263 | 1.6 | 0.1202741 | 1.6