## 1
Общество с ограниченной ответственностью "Инженерная геология" (ООО "ИнжГео") | [10 empty] | Общество с ограниченной ответственностью "Инженерная геология" (ООО "ИнжГео")
Юр. адрес: 117279, г. Москва, ул. Миклухо-Маклая, 36 а, этаж 5, пом. XXIII к. 76-84 | [10 empty] | Юр. адрес: 117279, г. Москва, ул. Миклухо-Маклая, 36 а, этаж 5, пом. XXIII к. 76-84 | [9 empty] | нагр |  |  | X0 | Y0 | R |  | нагр |  |  |  | X0 | Y0 | R | нагр |  |  |  | X0 | Y0 | R |  | нагр |  |  |  | X0 | Y0 | R
Телефон/факс +7 (495) 132-30-00, Адрес электронной почты inbox@inj-geo.ru | [10 empty] | Телефон/факс +7 (495) 132-30-00, Адрес электронной почты inbox@inj-geo.ru | [13 empty] | 0 | [7 empty] | 0 | [6 empty] | 0 | [7 empty] | 0
[21 empty] | девиатор | [6 empty] | девиатор | [6 empty] | девиатор | [7 empty] | девиатор
Испытательная лаборатория ООО «ИнжГео» | [10 empty] | Испытательная лаборатория ООО «ИнжГео» | [9 empty] | x0 | Угол | X | Y |  |  |  | x0 |  | Угол | X | Y |  |  | x0 |  | Угол | X | Y |  |  |  | x0 |  | Угол | X | Y
Адрес места осуществления деятельности лаборатории: г. Москва, просп. Вернадского, д. 51, стр. 1 | [10 empty] | Адрес места осуществления деятельности лаборатории: г. Москва, просп. Вернадского, д. 51, стр. 1 | [10 empty] | 0 | [7 empty] | 0 | [6 empty] | 0 | [7 empty] | 0
Телефон +7(910)4557682, E-mail: slg85@mail.ru | [10 empty] | Телефон +7(910)4557682, E-mail: slg85@mail.ru | [10 empty] | 5 | [7 empty] | 5 | [6 empty] | 5 | [7 empty] | 5
[22 empty] | 10 | [7 empty] | 10 | [6 empty] | 10 | [7 empty] | 10
Протокол испытаний № 13-63/22 от 20-11-2022 | [21 empty] | 15 | [7 empty] | 15 | [6 empty] | 15 | [7 empty] | 15
Наименование и адрес заказчика: Переход трубопровода через р. Енисей | [21 empty] | 20 | [7 empty] | 20 | [6 empty] | 20 | [7 empty] | 20
Наименование объекта: ООО Регионстрой | [21 empty] | 25 | [7 empty] | 25 | [6 empty] | 25 | [7 empty] | 25
Наименование используемого метода/методики: ГОСТ 12248.4-2020 | [21 empty] | 30 | [7 empty] | 30 | [6 empty] | 30 | [7 empty] | 30
Условия проведения испытания: температура окружающей среды (18 - 25)0С, влажность воздуха (40 - 75)% | [21 empty] | 35 | [7 empty] | 35 | [6 empty] | 35 | [7 empty] | 35
Дата получение объекта подлежащего испытаниям: 24.10.2022 | [21 empty] | 40 | [7 empty] | 40 | [6 empty] | 40 | [7 empty] | 40
Дата испытания: 25.10.2022-19.11.2022 | [21 empty] | 45 | [7 empty] | 45 | [6 empty] | 45 | [7 empty] | 45
Испытание грунтов методом трехосного сжатия | [10 empty] | Испытание грунтов методом трехосного сжатия | [10 empty] | 50 | [7 empty] | 50 | [6 empty] | 50 | [7 empty] | 50
Лабораторный номер: |  | 1057 | [5 empty] | We, % = | 0.406669122 |  | Лабораторный номер: | [6 empty] | We, % = |  |  |  | 55 | [7 empty] | 55 | [6 empty] | 55 | [7 empty] | 55
Номер скважины: |  | BH-001 | [5 empty] | ρ, г/см3 = | 1.75 |  | Номер скважины: | [6 empty] | ρ, г/см3 = |  |  |  | 60 | [7 empty] | 60 | [6 empty] | 60 | [7 empty] | 60
Глубина отбора, м: |  | 1.7 | [5 empty] | ρs, г/см3 = | 2.7 |  | Глубина отбора, м: | [6 empty] | ρs, г/см3 = |  |  |  | 65 | [7 empty] | 65 | [6 empty] | 65 | [7 empty] | 65
Наименование грунта: |  | Суглинок, после оттаивания текучий, легкий песчанистый | [5 empty] | e, д.е. = | 1.17029 |  | Наименование грунта: | [6 empty] | e, д.е. = |  |  |  | 70 | [7 empty] | 70 | [6 empty] | 70 | [7 empty] | 70
Схема проведения опыта: |  | КД | [5 empty] | IL, д.е. = | 1.082 |  | Схема проведения опыта: | [6 empty] | IL, д.е. = |  |  |  | 75 | [7 empty] | 75 | [6 empty] | 75 | [7 empty] | 75
Результаты испытаний | [10 empty] | Результаты испытаний | [10 empty] | 80 | [7 empty] | 80 | [6 empty] | 80 | [7 empty] | 80
[22 empty] | 85 | [7 empty] | 85 | [6 empty] | 85 | [7 empty] | 85
[22 empty] | 90 | [7 empty] | 90 | [6 empty] | 90 | [7 empty] | 90
[22 empty] | 95 | [7 empty] | 95 | [6 empty] | 95 | [7 empty] | 95
[22 empty] | 100 | [7 empty] | 100 | [6 empty] | 100 | [7 empty] | 100
[22 empty] | 105 | [7 empty] | 105 | [6 empty] | 105 | [7 empty] | 105
[22 empty] | 110 | [7 empty] | 110 | [6 empty] | 110 | [7 empty] | 110
[22 empty] | 115 | [7 empty] | 115 | [6 empty] | 115 | [7 empty] | 115
[22 empty] | 120 | [7 empty] | 120 | [6 empty] | 120 | [7 empty] | 120
[22 empty] | 125 | [7 empty] | 125 | [6 empty] | 125 | [7 empty] | 125
[22 empty] | 130 | [7 empty] | 130 | [6 empty] | 130 | [7 empty] | 130
[22 empty] | 135 | [7 empty] | 135 | [6 empty] | 135 | [7 empty] | 135
[22 empty] | 140 | [7 empty] | 140 | [6 empty] | 140 | [7 empty] | 140
[22 empty] | 145 | [7 empty] | 145 | [6 empty] | 145 | [7 empty] | 145
[22 empty] | 150 | [7 empty] | 150 | [6 empty] | 150 | [7 empty] | 150
[22 empty] | 155 | [7 empty] | 155 | [6 empty] | 155 | [7 empty] | 155
[22 empty] | 160 | [7 empty] | 160 | [6 empty] | 160 | [7 empty] | 160
[22 empty] | 165 | [7 empty] | 165 | [6 empty] | 165 | [7 empty] | 165
[22 empty] | 170 | [7 empty] | 170 | [6 empty] | 170 | [7 empty] | 170
[22 empty] | 175 | [7 empty] | 175 | [6 empty] | 175 | [7 empty] | 175
[22 empty] | 180 | [7 empty] | 180 | [6 empty] | 180 | [7 empty] | 180
[13 empty] | Давление в камере, Мпа σ3 | Вертикальная нагрузка, Мпа σ1 | Поровое давление, Мпа u
[13 empty] | 0.05 | 0.08493633 | [5 empty] | 1 | [6 empty] | σ3,кПа | σ1,кПа | u, кПа |  |  |  | 4
[13 empty] | 0.15 | 0.2220252 | [27 empty] | δ3, Мпа | δ1-δ3, МПа | δ1, МПа | δ1, КПа
[13 empty] | 0.25 | 0.3591141 | [21 empty] | С, МПа:
φ, град:
E, Мпа
[27 empty] | x | 0
[27 empty] | y |  |  |  | С, кПа | φ,°
Эффективные значения угла внутреннего трения и удельного сцепления ϕ', С'
[13 empty] | ϕ', град. = | 9
[13 empty] | С', МПа = | 0.007
|  | K0, д.е. | 0.8435655 | Эффективное напряжение, Мпа: |  |  |  |  | 0.04217828
|  | Модуль деформации E0, МПа: |  | Точки нахождения модуля Е0, Мпа (полное напряжение): |  |  |  |  | 0.04217828 | 0.06748524
|  | Модуль деформации E50, МПа: |  | qmax Давление при разрушении образца, Мпа (девиатор): |  |  |  |  | 0.1012279
|  | Коэф. Поперечной деформации, ϑ: |  | 0,5 qmax, Мпа (девиатор): |  |  |  |  | 0.05061393
| Начальник исп. лаборатории: | [6 empty] | Семиколенова Л.Г. |  |  |  |  | Начальник исп. лаборатории: |  |  |  |  | Семиколенова Л.Г.
Лист 1 , всего листов 2 | [11 empty] | Лист 2 , всего листов 2
Частичное воспроизведение протокола испытаний без письменного разрешения ООО «ИнжГео» ЗАПРЕЩАЕТСЯ | [11 empty] | Частичное воспроизведение протокола испытаний без письменного разрешения ООО «ИнжГео» ЗАПРЕЩАЕТСЯ
E0 |  |  | E50 |  | Деформация |  |  |  | Первая прочность |  |  | Вторая прочность |  |  | Третья прочность |  |  |  | К Пуассона
devE0 | epsE0 |  | dev50 | epsE50 | dev | eps | ev |  | dev1 | eps1 | ev1 | dev1 | eps1 | ev2 | dev1 | eps1 | ev3 | Глины
0.02530697 | 0.001687118 |  | 0.05061393 | 0.005061355 | 0 | 0 | 0 |  | 0 | 0 | 0 | 0.0180063 | 0.0003774877 | 0 | 0.02727852 | 0.000349722 | 0 | < 0 | 0,20-0,30
[5 empty] | 0.0134665 | 0.0008163043 | 0 |  | 0.007860674 | 0.000524041 | 0 | 0.0360126 | 0.001132463 | 0 | 0.05455704 | 0.001049166 | 0 | 0-0,25 | 0,30-0,38
Секущая модуля Е0 |  |  | Линия Q max |  | 0.02530697 | 0.001687118 | 0 |  | 0.01746816 | 0.001746803 | 0 | 0.03762547 | 0.001593122 | 0 | 0.05702804 | 0.001592285 | 0 | 0,25< | 0,38-0,45
| 0 |  |  | 0 | 0.03350364 | 0.002448913 | -0.003078458 |  | 0.01821068 | 0.002398945 | -0.001719466 | 0.03892559 | 0.002389683 | -0.003161211 | 0.06004078 | 0.002388428 | -0.0008231647 | Суглинки | 0,35-0,37
[5 empty] | 0.03937641 | 0.003265217 | -0.003103108 |  | 0.0197628 | 0.003198593 | -0.001708632 | 0.04217707 | 0.003186244 | -0.003167211 | 0.06431236 | 0.00318457 | -0.0008170684 | Пески и супеси | 0,30-0,35
[5 empty] | 0.04595084 | 0.004081521 | -0.003060278 |  | 0.01967961 | 0.003998241 | -0.001721013 | 0.04380326 | 0.003982806 | -0.003129315 | 0.06758923 | 0.003980713 | -0.0008267895
|  |  | Линия 0,5 Q max |  | 0.05061393 | 0.005061355 | -0.00309941 |  | 0.02141263 | 0.004797889 | -0.001720325 | 0.04516211 | 0.004779367 | -0.003185844 | 0.07069238 | 0.004776855 | -0.0008280252
|  |  |  | 0 | 0.05228919 | 0.00571413 | -0.00338123 |  | 0.02216206 | 0.005597538 | -0.001687301 | 0.04727567 | 0.005575928 | -0.003228196 | 0.07424613 | 0.005572998 | -0.001240549
[5 empty] | 0.05572276 | 0.006530434 | -0.00334076 |  | 0.02246751 | 0.006397186 | -0.001673799 | 0.05092109 | 0.006372489 | -0.003257629 | 0.07484666 | 0.00636914 | -0.001258371
[5 empty] | 0.05799182 | 0.007346739 | -0.003384265 |  | 0.02294554 | 0.007196834 | -0.00169996 | 0.05189793 | 0.00716905 | -0.003204262 | 0.07619835 | 0.007165283 | -0.001248525
[5 empty] | 0.05929845 | 0.008163043 | -0.003385951 |  | 0.02435338 | 0.007996482 | -0.001682744 | 0.05194816 | 0.007965611 | -0.003261186 | 0.07669676 | 0.007961425 | -0.001254632
[5 empty] | 0.06290494 | 0.008979347 | -0.003443085 |  | 0.0247361 | 0.008796131 | -0.001642995 | 0.05615219 | 0.008762172 | -0.003257517 | 0.08131259 | 0.008757568 | -0.001723588
Коэфф. Точки |  |  |  |  | 0.06388832 | 0.009795651 | -0.003449632 |  | 0.02547784 | 0.009595779 | -0.001634193 | 0.05512783 | 0.009558733 | -0.003296955 | 0.08119877 | 0.00955371 | -0.001697792
[5 empty] | 0.06631144 | 0.01061196 | -0.003470652 |  | 0.02600165 | 0.01039543 | -0.001626044 | 0.05931077 | 0.01035529 | -0.003300241 | 0.0841032 | 0.01034985 | -0.001712996
[5 empty] | 0.06836058 | 0.01142826 | -0.003436883 |  | 0.02609554 | 0.01119508 | -0.00163892 | 0.05864205 | 0.01115186 | -0.003304185 | 0.0838852 | 0.011146 | -0.001694033
[5 empty] | 0.06904336 | 0.01224456 | -0.003500783 |  | 0.02626793 | 0.01199472 | -0.001541056 | 0.05760524 | 0.01194842 | -0.003324915 | 0.08616884 | 0.01194214 | -0.002174979
[5 empty] | 0.07198461 | 0.01306087 | -0.003532987 |  | 0.02657806 | 0.01279437 | -0.00155644 | 0.05826568 | 0.01274498 | -0.003287411 | 0.08677371 | 0.01273828 | -0.002167429
[5 empty] | 0.07260917 | 0.01387717 | -0.003489231 |  | 0.02640176 | 0.01359402 | -0.001549137 | 0.05862928 | 0.01354154 | -0.003332217 | 0.08794793 | 0.01353442 | -0.002139171
[5 empty] | 0.07404827 | 0.01469348 | -0.003490631 |  | 0.02781984 | 0.01439367 | -0.001559237 | 0.06157555 | 0.0143381 | -0.003302015 | 0.08570912 | 0.01433057 | -0.00217541
[5 empty] | 0.07615175 | 0.01550978 | -0.003517782 |  | 0.02660503 | 0.01519332 | -0.001480443 | 0.06376562 | 0.01513466 | -0.003304086 | 0.08348644 | 0.01512671 | -0.002536254
[5 empty] | 0.07564977 | 0.01632609 | -0.003544322 |  | 0.02712048 | 0.01599296 | -0.001467234 | 0.06129501 | 0.01593122 | -0.00334746 | 0.08814378 | 0.01592285 | -0.00253854
[5 empty] | 0.07767996 | 0.01714239 | -0.003545384 |  | 0.02800802 | 0.01679261 | -0.001473839 | 0.06322513 | 0.01672778 | -0.003315097 | 0.08800325 | 0.01671899 | -0.00253143
[5 empty] | 0.07832103 | 0.01795869 | -0.003542907 |  | 0.02809648 | 0.01759226 | -0.00145652 | 0.06134404 | 0.01752434 | -0.00330442 | 0.08583037 | 0.01751514 | -0.00278912
[5 empty] | 0.07997911 | 0.018775 | -0.003591812 |  | 0.02850908 | 0.01839191 | -0.001376094 | 0.06325971 | 0.01832091 | -0.003357606 | 0.08894977 | 0.01831128 | -0.002819942
[5 empty] | 0.08052254 | 0.0195913 | -0.003569009 |  | 0.02828831 | 0.01919156 | -0.001383954 | 0.06384736 | 0.01911747 | -0.003368305 | 0.0914583 | 0.01910742 | -0.002792482
[5 empty] | 0.08215796 | 0.02040761 | -0.003598582 |  | 0.02813223 | 0.01999121 | -0.00138685 | 0.06595561 | 0.01991403 | -0.003348578 | 0.08833702 | 0.01990356 | -0.002823305
[5 empty] | 0.08232268 | 0.02122391 | -0.003528392 |  | 0.02884715 | 0.02079085 | -0.001385057 | 0.06432711 | 0.02071059 | -0.003314474 | 0.09117988 | 0.02069971 | -0.002784917
[5 empty] | 0.08287262 | 0.02204022 | -0.003608633 |  | 0.02888947 | 0.0215905 | -0.001284499 | 0.06309664 | 0.02150715 | -0.003322416 | 0.09092592 | 0.02149585 | -0.002891891
[5 empty] | 0.08395861 | 0.02285652 | -0.003598978 |  | 0.02845587 | 0.02239015 | -0.001304065 | 0.06334787 | 0.02230371 | -0.003362889 | 0.0934099 | 0.02229199 | -0.002919948
[5 empty] | 0.0855306 | 0.02367282 | -0.003610421 |  | 0.02984088 | 0.0231898 | -0.001285147 | 0.06319006 | 0.02310027 | -0.003314054 | 0.09143051 | 0.02308813 | -0.002901726
[5 empty] | 0.0851051 | 0.02448913 | -0.003568942 |  | 0.03007262 | 0.02398945 | -0.001285017 | 0.06561083 | 0.02389683 | -0.003354527 | 0.09440397 | 0.02388428 | -0.002867595
[5 empty] | 0.08458895 | 0.02530543 | -0.003572279 |  | 0.02936407 | 0.0247891 | -0.001221555 | 0.06438777 | 0.02469339 | -0.003290617 | 0.09034447 | 0.02468042 | -0.002837243
[5 empty] | 0.08637411 | 0.02612174 | -0.003575143 |  | 0.02893653 | 0.02558874 | -0.001212515 | 0.06674011 | 0.02548996 | -0.003305178 | 0.09193471 | 0.02547656 | -0.002843829
[5 empty] | 0.08751705 | 0.02693804 | -0.003584449 |  | 0.03052561 | 0.02638839 | -0.001231328 | 0.06453166 | 0.02628652 | -0.003278372 | 0.09748093 | 0.0262727 | -0.00285557
[5 empty] | 0.08626479 | 0.02775435 | -0.003606642 |  | 0.02930038 | 0.02718804 | -0.001211049 | 0.06754947 | 0.02708308 | -0.003319409 | 0.09165693 | 0.02706885 | -0.002870461
[5 empty] | 0.08852524 | 0.02857065 | -0.003533989 |  | 0.02953539 | 0.02798769 | -0.001142575 | 0.06770883 | 0.02787964 | -0.003224595 | 0.09806645 | 0.02786499 | -0.002795306
[5 empty] | 0.08922784 | 0.02938695 | -0.00352654 |  | 0.03080581 | 0.02878734 | -0.001157092 | 0.06896906 | 0.0286762 | -0.003180902 | 0.09611601 | 0.02866113 | -0.002792798
[5 empty] | 0.08874735 | 0.03020326 | -0.003525475 |  | 0.03020916 | 0.02958699 | -0.001148451 | 0.06512407 | 0.02947276 | -0.003182829 | 0.09425437 | 0.02945727 | -0.002773294
[5 empty] | 0.08787187 | 0.03101956 | -0.003511995 |  | 0.03028532 | 0.03038663 | -0.001076206 | 0.06606876 | 0.03026932 | -0.00308463 | 0.09733935 | 0.03025342 | -0.002789455
[5 empty] | 0.08891714 | 0.03183587 | -0.003452938 |  | 0.03089278 | 0.03118628 | -0.001083586 | 0.06570441 | 0.03106588 | -0.003075143 | 0.1002503 | 0.03104956 | -0.002691375
[5 empty] | 0.08994606 | 0.03265217 | -0.003438424 |  | 0.03101319 | 0.03198593 | -0.001084454 | 0.06740281 | 0.03186244 | -0.003073307 | 0.09745341 | 0.0318457 | -0.00267645
[5 empty] | 0.08985665 | 0.03346848 | -0.003448791 |  | 0.03137467 | 0.03278558 | -0.001076966 | 0.0669843 | 0.03265901 | -0.003038417 | 0.09693857 | 0.03264184 | -0.002674317
[5 empty] | 0.09082143 | 0.03428478 | -0.003477128 |  | 0.03074153 | 0.03358523 | -0.001084128 | 0.07013816 | 0.03345557 | -0.003085854 | 0.09697074 | 0.03343799 | -0.002672185
[5 empty] | 0.09176865 | 0.03510108 | -0.003301212 |  | 0.03151343 | 0.03438487 | -0.001025957 | 0.06780993 | 0.03425213 | -0.002859805 | 0.09964871 | 0.03423413 | -0.002489789
[5 empty] | 0.09285882 | 0.03591739 | -0.003279701 |  | 0.03203996 | 0.03518452 | -0.001013728 | 0.06912274 | 0.03504869 | -0.002870382 | 0.1017988 | 0.03503027 | -0.002498054
[5 empty] | 0.09313838 | 0.03673369 | -0.00330386 |  | 0.03128851 | 0.03598417 | -0.001013626 | 0.07014778 | 0.03584525 | -0.002830647 | 0.1034888 | 0.03582641 | -0.002492544
[5 empty] | 0.093881 | 0.03755 | -0.003322393 |  | 0.03203139 | 0.03678382 | -0.001024734 | 0.06930741 | 0.03664181 | -0.002590283 | 0.1042603 | 0.03662256 | -0.00249054
[5 empty] | 0.09406262 | 0.0383663 | -0.003092062 |  | 0.03249436 | 0.03758347 | -0.0009535092 | 0.06850378 | 0.03743837 | -0.00260152 | 0.1006322 | 0.0374187 | -0.002305931
[5 empty] | 0.09356958 | 0.03918261 | -0.003116975 |  | 0.03273345 | 0.03838312 | -0.000951701 | 0.07023774 | 0.03823493 | -0.002598646 | 0.09835579 | 0.03821484 | -0.002296927
[5 empty] | 0.09300841 | 0.03999891 | -0.00313784 |  | 0.03265683 | 0.03918276 | -0.0009440874 | 0.06836843 | 0.03903149 | -0.002617722 | 0.1037039 | 0.03901098 | -0.00232971
[5 empty] | 0.09497158 | 0.04081521 | -0.003094864 |  | 0.03317079 | 0.03998241 | -0.0008872619 | 0.07066483 | 0.03982806 | -0.002629744 | 0.1034482 | 0.03980713 | -0.00232948
[5 empty] | 0.09414317 | 0.04163152 | -0.002847511 |  | 0.03217841 | 0.04078206 | -0.0008784484 | 0.06935322 | 0.04062462 | -0.002307883 | 0.1037805 | 0.04060327 | -0.002096408
[5 empty] | 0.09527521 | 0.04244782 | -0.002854411 |  | 0.03339007 | 0.04158171 | -0.0008844416 | 0.0709822 | 0.04142118 | -0.002321398 | 0.1006394 | 0.04139941 | -0.002064761
[5 empty] | 0.09601709 | 0.04326413 | -0.002846361 |  | 0.03213091 | 0.04238136 | -0.0008803873 | 0.07201323 | 0.04221774 | -0.002344701 | 0.1036343 | 0.04219555 | -0.002090787
[5 empty] | 0.09528991 | 0.04408043 | -0.002881725 |  | 0.0329239 | 0.04318101 | -0.0008799467 | 0.0709469 | 0.0430143 | -0.002030038 | 0.1061988 | 0.0429917 | -0.002071007
[5 empty] | 0.09740988 | 0.04489674 | -0.002579992 |  | 0.03341622 | 0.04398065 | -0.0008028119 | 0.07247469 | 0.04381086 | -0.002003232 | 0.1075869 | 0.04378784 | -0.001824397
[5 empty] | 0.09765817 | 0.04571304 | -0.002583889 |  | 0.03329841 | 0.0447803 | -0.0008002324 | 0.07218977 | 0.04460742 | -0.002028426 | 0.1034664 | 0.04458398 | -0.001825128
[5 empty] | 0.09549358 | 0.04652934 | -0.002583889 |  | 0.03384369 | 0.04557995 | -0.0008001518 | 0.06955918 | 0.04540398 | -0.002018147 | 0.1067476 | 0.04538012 | -0.001837016
[5 empty] | 0.09696921 | 0.04734565 | -0.002585707 |  | 0.03334305 | 0.0463796 | -0.0008047466 | 0.07049726 | 0.04620054 | -0.002024597 | 0.1031624 | 0.04617627 | -0.00181891
[5 empty] | 0.09643132 | 0.04816195 | -0.002306139 |  | 0.03378205 | 0.04717925 | -0.0007301862 | 0.07048046 | 0.04699711 | -0.001689284 | 0.1023686 | 0.04697241 | -0.001543451
[5 empty] | 0.09866187 | 0.04897826 | -0.002276635 |  | 0.03369107 | 0.04797889 | -0.0007280863 | 0.07039149 | 0.04779367 | -0.001662483 | 0.1051567 | 0.04776855 | -0.001540965
[5 empty] | 0.09685614 | 0.04979456 | -0.002290358 |  | 0.0342832 | 0.04877854 | -0.0007191798 | 0.07337069 | 0.04859023 | -0.001677726 | 0.108863 | 0.04856469 | -0.001541276
[5 empty] | 0.09804941 | 0.05061087 | -0.001960266 |  | 0.03312789 | 0.04957819 | -0.0007264208 | 0.06977533 | 0.04938679 | -0.001324092 | 0.1100656 | 0.04936084 | -0.001563341
[5 empty] | 0.09962951 | 0.05142717 | -0.001938242 |  | 0.03341067 | 0.05037784 | -0.0006351493 | 0.07340916 | 0.05018335 | -0.001302398 | 0.1065459 | 0.05015698 | -0.001252023
[5 empty] | 0.09755588 | 0.05224347 | -0.00193376 |  | 0.03379946 | 0.05117749 | -0.0006363529 | 0.0732091 | 0.05097991 | -0.001320411 | 0.1087572 | 0.05095312 | -0.001256815
[5 empty] | 0.1000772 | 0.05305978 | -0.001949156 |  | 0.03455535 | 0.05197714 | -0.0006386966 | 0.07061049 | 0.05177647 | -0.001319622 | 0.1083133 | 0.05174926 | -0.001270561
[5 empty] | 0.0980308 | 0.05387608 | -0.001592872 |  | 0.03422211 | 0.05277678 | -0.000637113 | 0.0715496 | 0.05257303 | -0.001303713 | 0.109178 | 0.05254541 | -0.0009491487
[5 empty] | 0.1004529 | 0.05469239 | -0.001603038 |  | 0.0346514 | 0.05357643 | -0.0005367161 | 0.0695574 | 0.05336959 | -0.0009474714 | 0.1101728 | 0.05334155 | -0.0009577443
[5 empty] | 0.09975242 | 0.05550869 | -0.001593508 |  | 0.03445296 | 0.05437608 | -0.0005337355 | 0.07214779 | 0.05416616 | -0.0009364663 | 0.1099014 | 0.05413769 | -0.0009590814
[5 empty] | 0.09893884 | 0.056325 | -0.001575717 |  | 0.03525496 | 0.05517573 | -0.0005276679 | 0.07094104 | 0.05496272 | -0.0009341148 | 0.1115851 | 0.05493383 | -0.0009624242
[5 empty] | 0.09936194 | 0.0571413 | -0.001575241 |  | 0.0343047 | 0.05597538 | -0.0005341613 | 0.07021572 | 0.05575928 | -0.0009351494 | 0.1063403 | 0.05572998 | -0.0009502948
[5 empty] | 0.09993079 | 0.0579576 | -0.001203994 |  | 0.03449052 | 0.05677503 | -0.0004186863 | 0.0717916 | 0.05655584 | -0.0005537319 | 0.1069909 | 0.05652612 | -0.0006430903
[5 empty] | 0.10113 | 0.05877391 | -0.001208717 |  | 0.03446925 | 0.05757467 | -0.0004170117 | 0.07047703 | 0.0573524 | -0.0005597082 | 0.1111054 | 0.05732226 | -0.0006346404
[5 empty] | 0.09945372 | 0.05959021 | -0.001200846 |  | 0.03460455 | 0.05837432 | -0.0004215749 | 0.07179719 | 0.05814896 | -0.0005614955 | 0.1053789 | 0.0581184 | -0.0006451388
[5 empty] | 0.1017869 | 0.06040652 | -0.001216103 |  | 0.03464249 | 0.05917397 | -0.000422161 | 0.07064759 | 0.05894552 | -0.0005547373 | 0.1112235 | 0.05891455 | -0.0006421941
[5 empty] | 0.1009265 | 0.06122282 | -0.000820823 |  | 0.03486257 | 0.05997362 | -0.0002908751 | 0.0732434 | 0.05974208 | -0.00017315 | 0.1081187 | 0.05971069 | -0.0003193946
[5 empty] | 0.1016392 | 0.06203913 | -0.0008289581 |  | 0.0341626 | 0.06077327 | -0.0002899447 | 0.07314702 | 0.06053864 | -0.0001740399 | 0.1111714 | 0.06050683 | -0.0003213189
[5 empty] | 0.1014822 | 0.06285543 | -0.0008149887 |  | 0.03556144 | 0.06157292 | -0.0002881129 | 0.0720252 | 0.06133521 | -0.0001749996 | 0.1097931 | 0.06130297 | -0.0003225376
[5 empty] | 0.100339 | 0.06367173 | -0.0008228773 |  | 0.03422423 | 0.06237256 | -0.0002909042 | 0.07102586 | 0.06213177 | -0.0001733594 | 0.1068541 | 0.06209912 | -0.0003221527
[5 empty] | 0.1006858 | 0.06448804 | -0.0004292517 |  | 0.03440109 | 0.06317221 | -0.0001472094 | 0.07285837 | 0.06292833 | 0.0002120032 | 0.1091141 | 0.06289526 | -1.138582e-06
[5 empty] | 0.1017081 | 0.06530434 | -0.0004247332 |  | 0.03405553 | 0.06397186 | -0.0001460797 | 0.07072439 | 0.06372489 | 0.000211685 | 0.1125257 | 0.0636914 | -1.136754e-06
[5 empty] | 0.1004967 | 0.06612065 | -0.0004252021 |  | 0.03451195 | 0.06477151 | -0.0001463144 | 0.07150678 | 0.06452145 | 0.0002138488 | 0.1123414 | 0.06448755 | -1.139153e-06
[5 empty] | 0.1021247 | 0.06693695 | -0.0004293369 |  | 0.03470902 | 0.06557116 | -0.0001462117 | 0.07387313 | 0.06531801 | 0.0006285094 | 0.1120038 | 0.06528369 | -1.133556e-06
[5 empty] | 0.1023351 | 0.06775326 | -2.959209e-05 |  | 0.03493633 | 0.0663708 | 1.579246e-05 | 0.07010277 | 0.06611457 | 0.0006264858 | 0.109718 | 0.06607983 | 0.0003125087
[5 empty] | 0.1012279 | 0.06856956 | -2.960703e-05 |  | 0.03531822 | 0.06717045 | 1.573905e-05 | 0.07237676 | 0.06691113 | 0.0006285726 | 0.1099366 | 0.06687597 | 0.0003172579
[5 empty] | 0.1015571 | 0.06938586 | -2.990572e-05 |  | 0.03437967 | 0.0679701 | 1.577361e-05 | 0.07372874 | 0.06770769 | 0.0006301536 | 0.1070947 | 0.06767212 | 0.0003143643
[5 empty] | 0.1021994 | 0.07020217 | -3.000429e-05 |  | 0.03502452 | 0.06876975 | 1.584116e-05 | 0.07112477 | 0.06850426 | 0.0006299638 | 0.105932 | 0.06846826 | 0.0003173837
[5 empty] | 0.1004444 | 0.07101847 | 0.0003727884 |  | 0.0343654 | 0.0695694 | 0.0002463283 | 0.07238866 | 0.06930082 | 0.001093413 | 0.1114724 | 0.0692644 | 0.0006282588
[5 empty] | 0.1002645 | 0.07183478 | 0.0003753578 |  | 0.03513667 | 0.07036905 | 0.0002447587 | 0.07226941 | 0.07009738 | 0.001093631 | 0.1074937 | 0.07006054 | 0.0006384533
[5 empty] | 0.1006556 | 0.07265108 | 0.0003736449 |  | 0.0341549 | 0.07116869 | 0.0002439494 | 0.06973019 | 0.07089394 | 0.001100851 | 0.1100018 | 0.07085669 | 0.0006394031
[5 empty] | 0.1023345 | 0.07346739 | 0.0003748365 |  | 0.03429789 | 0.07196834 | 0.0005796593 | 0.06893236 | 0.0716905 | 0.001102383 | 0.1108509 | 0.07165283 | 0.000628892
[5 empty] | 0.1006993 | 0.07428369 | 0.0007970373 |  | 0.03433495 | 0.07276799 | 0.0005770159 | 0.0716851 | 0.07248706 | 0.001595539 | 0.1106162 | 0.07244897 | 0.0009656292
[5 empty] | 0.1010973 | 0.07509999 | 0.0007971172 |  | 0.03452914 | 0.07356764 | 0.0005768435 | 0.07016615 | 0.07328362 | 0.001587377 | 0.1057139 | 0.07324511 | 0.00095799
[5 empty] | 0.1012635 | 0.0759163 | 0.0007971172 |  | 0.03416861 | 0.07436729 | 0.000579372 | 0.07243788 | 0.07408018 | 0.001608982 | 0.1087987 | 0.07404126 | 0.0009724947
[5 empty] | 0.1000947 | 0.0767326 | 0.0008013546 |  | 0.03434684 | 0.07516694 | 0.0005695453 | 0.06852763 | 0.07487674 | 0.00159906 | 0.1088293 | 0.0748374 | 0.0009699806
[5 empty] | 0.1002563 | 0.07754891 | 0.001252203 |  | 0.03525786 | 0.07596658 | 0.001001883 | 0.06997161 | 0.07567331 | 0.002146104 | 0.1048776 | 0.07563354 | 0.001337668
[5 empty] | 0.09994272 | 0.07836521 | 0.001263828 |  | 0.03382955 | 0.07676623 | 0.001012408 | 0.06949398 | 0.07646987 | 0.002169593 | 0.1068291 | 0.07642968 | 0.001326513
[5 empty] | 0.1003573 | 0.07918152 | 0.001264965 |  | 0.03381171 | 0.07756588 | 0.001007196 | 0.07147701 | 0.07726643 | 0.002152353 | 0.1078422 | 0.07722583 | 0.001332223
[5 empty] | 0.1014567 | 0.07999782 | 0.001254477 |  | 0.03530328 | 0.07836553 | 0.00100499 | 0.06831099 | 0.07806299 | 0.002164637 | 0.1109588 | 0.07802197 | 0.001340058
[5 empty] | 0.1003345 | 0.08081412 | 0.001783468 |  | 0.03477195 | 0.07916518 | 0.001535416 | 0.07055007 | 0.07885955 | 0.002742137 | 0.1044474 | 0.07881811 | 0.001716688
[5 empty] | 0.09969707 | 0.08163043 | 0.001780803 |  | 0.03390955 | 0.07996482 | 0.001533279 | 0.06819785 | 0.07965611 | 0.002737719 | 0.1103388 | 0.07961425 | 0.001721873
[5 empty] | 0.1005313 | 0.08244673 | 0.001782224 |  | 0.03425145 | 0.08076447 | 0.001528545 | 0.06839176 | 0.08045267 | 0.002787973 | 0.1107529 | 0.0804104 | 0.001720836
[5 empty] | 0.1019635 | 0.08326304 | 0.001787376 |  | 0.03395853 | 0.08156412 | 0.001537248 | 0.069067 | 0.08124923 | 0.002763122 | 0.1077682 | 0.08120654 | 0.0017217
[5 empty] | 0.09970356 | 0.08407934 | 0.002351095 |  | 0.03419409 | 0.08236377 | 0.002146333 | 0.07000416 | 0.08204579 | 0.003417729 | 0.1087788 | 0.08200268 | 0.002201106
[5 empty] | 0.1008018 | 0.08489565 | 0.002337698 |  | 0.03478875 | 0.08316342 | 0.00212637 | 0.06857876 | 0.08284236 | 0.003446136 | 0.1092124 | 0.08279882 | 0.00217233
[5 empty] | 0.100854 | 0.08571195 | 0.002365197 |  | 0.03474171 | 0.08396307 | 0.002158139 | 0.06748517 | 0.08363892 | 0.003450928 | 0.1056466 | 0.08359497 | 0.002184102
[5 empty] | 0.09973257 | 0.08652825 | 0.002367548 |  | 0.03465927 | 0.08476271 | 0.002141396 | 0.06829544 | 0.08443548 | 0.003399932 | 0.1077467 | 0.08439111 | 0.002172984
[5 empty] | 0.1013227 | 0.08734456 | 0.003018089 |  | 0.03399643 | 0.08556236 | 0.002836136 | 0.06710013 | 0.08523204 | 0.004139466 | 0.104247 | 0.08518725 | 0.002719945
[5 empty] | 0.1011252 | 0.08816086 | 0.003014792 |  | 0.03371035 | 0.08636201 | 0.002888472 | 0.06850489 | 0.0860286 | 0.004115026 | 0.1037731 | 0.08598339 | 0.002706199
[5 empty] | 0.1000125 | 0.08897717 | 0.002993812 |  | 0.03385041 | 0.08716166 | 0.002842428 | 0.06945445 | 0.08682516 | 0.004127039 | 0.1078149 | 0.08677954 | 0.002703774
[5 empty] | 0.1018365 | 0.08979347 | 0.00302648 |  | 0.03429009 | 0.08796131 | 0.002887328 | 0.06568351 | 0.08762172 | 0.004125797 | 0.105802 | 0.08757568 | 0.002669006
[5 empty] | 0.1011049 | 0.09060978 | 0.003700713 |  | 0.03291424 | 0.08876096 | 0.003631198 | 0.06851561 | 0.08841828 | 0.004972905 | 0.1084795 | 0.08837182 | 0.003292174
[5 empty] | 0.100101 | 0.09142608 | 0.003721221 |  | 0.03318489 | 0.0895606 | 0.003666018 | 0.06817614 | 0.08921484 | 0.004887717 | 0.1039387 | 0.08916796 | 0.00326983
[5 empty] | 0.09922403 | 0.09224238 | 0.003736881 |  | 0.0336377 | 0.09036025 | 0.003645859 | 0.0679312 | 0.09001141 | 0.004919231 | 0.1042994 | 0.08996411 | 0.003262929
[5 empty] | 0.09961272 | 0.09305869 | 0.00373278 |  | 0.03353064 | 0.0911599 | 0.003630098 | 0.06615266 | 0.09080797 | 0.004881315 | 0.102421 | 0.09076025 | 0.003998893
[5 empty] | 0.1012226 | 0.09387499 | 0.004526548 |  | 0.03351484 | 0.09195955 | 0.00459498 | 0.06664177 | 0.09160453 | 0.005746504 | 0.1073151 | 0.09155639 | 0.003947752
[5 empty] | 0.09903142 | 0.0946913 | 0.00459536 |  | 0.03330742 | 0.0927592 | 0.004576279 | 0.0676385 | 0.09240109 | 0.005773053 | 0.1028087 | 0.09235253 | 0.003977881
[5 empty] | 0.09966907 | 0.0955076 | 0.004537029 |  | 0.03306697 | 0.09355884 | 0.004523825 | 0.06688796 | 0.09319765 | 0.005790366 | 0.1068764 | 0.09314868 | 0.003992946
[5 empty] | 0.0992526 | 0.09632391 | 0.005545944 |  | 0.03290994 | 0.09435849 | 0.004568981 | 0.06460986 | 0.09399421 | 0.005781132 | 0.1067245 | 0.09394482 | 0.003951716
[5 empty] | 0.1010211 | 0.09714021 | 0.005473419 |  | 0.03320938 | 0.09515814 | 0.005588293 | 0.06724112 | 0.09479077 | 0.006696988 | 0.1037759 | 0.09474096 | 0.004789138
[5 empty] | 0.1001602 | 0.09795651 | 0.005474518 |  | 0.03350847 | 0.09595779 | 0.005601049 | 0.06574539 | 0.09558733 | 0.006636118 | 0.1069802 | 0.0955371 | 0.004705667
[5 empty] | 0.09888684 | 0.09877282 | 0.00552012 |  | 0.03320327 | 0.09675744 | 0.005527286 | 0.06518761 | 0.09638389 | 0.006652172 | 0.1036074 | 0.09633325 | 0.004734597
[5 empty] | 0.0994981 | 0.09958912 | 0.005492649 |  | 0.03248586 | 0.09755709 | 0.005570545 | 0.06801085 | 0.09718046 | 0.006721068 | 0.1035561 | 0.09712939 | 0.004761156
[5 empty] | 0.1008715 | 0.1004054 | 0.006539861 |  | 0.03210919 | 0.09835673 | 0.006621126 | 0.0653607 | 0.09797702 | 0.007935291 | 0.1041737 | 0.09792553 | 0.005622098
[5 empty] | 0.0983054 | 0.1012217 | 0.00653593 |  | 0.03291413 | 0.09915638 | 0.006648262 | 0.06554941 | 0.09877358 | 0.00796162 | 0.1045425 | 0.09872167 | 0.005665471
[5 empty] | 0.1004632 | 0.102038 | 0.006590969 |  | 0.03200718 | 0.09995603 | 0.006642967 | 0.06610865 | 0.09957014 | 0.007937685 | 0.1050154 | 0.09951782 | 0.005624915
[5 empty] | 0.09771518 | 0.1028543 | 0.006497926 |  | 0.03224705 | 0.1007557 | 0.006565531 | 0.06435603 | 0.1003667 | 0.008053371 | 0.1052756 | 0.100314 | 0.00564463
[5 empty] | 0.1001727 | 0.1036706 | 0.008429495 |  | 0.03265209 | 0.1015553 | 0.008604582 | 0.06576345 | 0.1011633 | 0.009650198 | 0.1007841 | 0.1011101 | 0.006690822
[5 empty] | 0.09750517 | 0.1044869 | 0.008361339 |  | 0.03167823 | 0.102355 | 0.008557711 | 0.06574541 | 0.1019598 | 0.009783419 | 0.1034367 | 0.1019062 | 0.006712762
[5 empty] | 0.09948703 | 0.1053033 | 0.008481664 |  | 0.03174367 | 0.1031546 | 0.008584982 | 0.06758804 | 0.1027564 | 0.00968326 | 0.0996235 | 0.1027024 | 0.006690157
[5 empty] | 0.09871697 | 0.1061196 | 0.008465677 |  | 0.03123951 | 0.1039543 | 0.008544929 | 0.06538992 | 0.1035529 | 0.009747439 | 0.1036006 | 0.1034985 | 0.006688828
[5 empty] | 0.09808639 | 0.1069359 | 0.01132894 |  | 0.03213257 | 0.1047539 | 0.01147974 | 0.06801242 | 0.1043495 | 0.01171309 | 0.09784999 | 0.1042947 | 0.009162564
[5 empty] | 0.09713902 | 0.1077522 | 0.0113804 |  | 0.0313706 | 0.1055536 | 0.01157722 | 0.06674589 | 0.1051461 | 0.01181865 | 0.1024858 | 0.1050908 | 0.009281618
[5 empty] | 0.09724533 | 0.1085685 | 0.01144902 |  | 0.03108272 | 0.1063532 | 0.01141782 | 0.06653878 | 0.1059426 | 0.01181162 | 0.1008913 | 0.105887 | 0.009265929
[5 empty] | 0.09512924 | 0.1093848 | 0.01149362 |  | 0.03226986 | 0.1071529 | 0.01149695 | 0.06477684 | 0.1067392 | 0.01181983 | 0.1008202 | 0.1066831 | 0.009218861
[5 empty] | 0.09689678 | 0.1102011 | 0.01484958 |  | 0.03090001 | 0.1079525 | 0.0147247 | 0.06409513 | 0.1075358 | 0.01391249 | 0.09731636 | 0.1074792 | 0.01343762
[5 empty] | 0.0947608 | 0.1110174 | 0.01491643 |  | 0.03122536 | 0.1087522 | 0.01458832 | 0.06656567 | 0.1083323 | 0.01391525 | 0.09800114 | 0.1082754 | 0.01354937
[5 empty] | 0.09490134 | 0.1118337 | 0.01491048 |  | 0.03071692 | 0.1095518 | 0.01469097 | 0.06776102 | 0.1091289 | 0.01375519 | 0.09879126 | 0.1090715 | 0.0134807
[5 empty] | 0.0933597 | 0.11265 | 0.01775479 |  | 0.0307239 | 0.1103515 | 0.01463378 | 0.06718505 | 0.1099254 | 0.01388214 | 0.09517137 | 0.1098677 | 0.01764142
[5 empty] | 0.09516461 | 0.1134663 | 0.01799465 |  | 0.0306546 | 0.1111511 | 0.01719999 | 0.06425567 | 0.110722 | 0.01588545 | 0.09967208 | 0.1106638 | 0.01763085
[5 empty] | 0.09475374 | 0.1142826 | 0.01775479 |  | 0.03022745 | 0.1119508 | 0.01735591 | 0.06725946 | 0.1115186 | 0.01587287 | 0.09391331 | 0.11146 | 0.01756569
[5 empty] | 0.09291176 | 0.1150989 | 0.01795885 |  | 0.03014697 | 0.1127504 | 0.01738536 | 0.06430612 | 0.1123151 | 0.0156589 | 0.09814813 | 0.1122561 | 0.01754103
[5 empty] | 0.09299724 | 0.1159152 | 0.01780491 |  | 0.03080819 | 0.1135501 | 0.01743907 | 0.06566551 | 0.1131117 | 0.01720227 | 0.09693973 | 0.1130522 | 0.01765198
[5 empty] | 0.09359672 | 0.1167315 | 0.01976469 |  | 0.0310579 | 0.1143497 | 0.01881646 | 0.06721596 | 0.1139082 | 0.01740686 | 0.09401312 | 0.1138484 | 0.01993457
[5 empty] | 0.09341958 | 0.1175478 | 0.01993106 |  | 0.03091051 | 0.1151493 | 0.01855834 | 0.06710288 | 0.1147048 | 0.01734964 | 0.09480898 | 0.1146445 | 0.01982293
[5 empty] | 0.09108916 | 0.1183641 | 0.01982807 |  | 0.03102885 | 0.115949 | 0.01879962 | 0.06746096 | 0.1155014 | 0.01726989 | 0.09849544 | 0.1154407 | 0.01984884
[5 empty] | 0.09277397 | 0.1191804 | 0.01991324 |  | 0.03076923 | 0.1167486 | 0.01942115 | 0.06693198 | 0.1162979 | 0.01725082 | 0.09751406 | 0.1162368 | 0.02092855
[5 empty] | 0.09125189 | 0.1199967 | 0.02046121 |  | 0.03078312 | 0.1175483 | 0.01959873 | 0.064353 | 0.1170945 | 0.01857698 | 0.09653521 | 0.117033 | 0.02102447
[5 empty] | 0.09187403 | 0.120813 | 0.02069373 |  | 0.0300187 | 0.1183479 | 0.01952653 | 0.06515283 | 0.117891 | 0.01854567 | 0.09542087 | 0.1178291 | 0.02097859
[5 empty] | 0.09058607 | 0.1216293 | 0.02075546 |  | 0.0300494 | 0.1191476 | 0.01966703 | 0.06345106 | 0.1186876 | 0.01847016 | 0.09675906 | 0.1186252 | 0.02099736
[5 empty] | 0.09019528 | 0.1224456 | 0.0214021 |  | 0.02970368 | 0.1199472 | 0.01962995 | 0.06387782 | 0.1194842 | 0.01851805 | 0.09461453 | 0.1194214 | 0.02067625
[5 empty] | 0.0894606 | 0.1232619 | 0.02123196 |  | 0.02981499 | 0.1207469 | 0.02017799 | 0.06563496 | 0.1202807 | 0.01933861 | 0.09702375 | 0.1202175 | 0.02184378
[5 empty] | 0.09067948 | 0.1240783 | 0.02135319 |  | 0.02979038 | 0.1215465 | 0.020403 | 0.06624759 | 0.1210773 | 0.0191831 | 0.09560835 | 0.1210137 | 0.02159864
[5 empty] | 0.09092759 | 0.1248946 | 0.02134255 |  | 0.02998187 | 0.1223462 | 0.02010299 | 0.06427637 | 0.1218739 | 0.01901223 | 0.09474724 | 0.1218098 | 0.02149451
[5 empty] | 0.09093745 | 0.1257109 | 0.02118729 |  | 0.02919116 | 0.1231458 | 0.02044962 | 0.06299111 | 0.1226704 | 0.02006001 | 0.09151423 | 0.1226059 | 0.02152922
[5 empty] | 0.08965477 | 0.1265272 | 0.02208138 |  | 0.02991012 | 0.1239455 | 0.02094718 | 0.06643011 | 0.123467 | 0.0197687 | 0.09564796 | 0.1234021 | 0.02233485
[5 empty] | 0.08833803 | 0.1273435 | 0.02193899 |  | 0.02977526 | 0.1247451 | 0.02105833 | 0.06466607 | 0.1242635 | 0.02005801 | 0.09420976 | 0.1241982 | 0.02245617
[5 empty] | 0.09015649 | 0.1281598 | 0.02185574 |  | 0.02961716 | 0.1255448 | 0.02094928 | 0.06476786 | 0.1250601 | 0.02008594 | 0.09036945 | 0.1249944 | 0.02247638
[5 empty] | 0.08996129 | 0.1289761 | 0.0217024 |  | 0.02973044 | 0.1263444 | 0.02109189 | 0.06364335 | 0.1258567 | 0.02013782 | 0.09526012 | 0.1257905 | 0.02266509
[5 empty] | 0.09010866 | 0.1297924 | 0.02247425 |  | 0.02943046 | 0.1271441 | 0.02168185 | 0.06412521 | 0.1266532 | 0.02068212 | 0.09592541 | 0.1265867 | 0.0230701
[5 empty] | 0.08735307 | 0.1306087 | 0.02240903 |  | 0.02945738 | 0.1279437 | 0.02172509 | 0.06468926 | 0.1274498 | 0.02085577 | 0.09580317 | 0.1273828 | 0.023084
[5 empty] | 0.0873897 | 0.131425 | 0.02226959 |  | 0.02955636 | 0.1287434 | 0.021764 | 0.06449973 | 0.1282463 | 0.02049194 | 0.09016058 | 0.1281789 | 0.02331565
[5 empty] | 0.08925262 | 0.1322413 | 0.02248999 |  | 0.02942569 | 0.129543 | 0.02162997 | 0.06546375 | 0.1290429 | 0.02077308 | 0.09285779 | 0.1289751 | 0.02299829
[5 empty] | 0.08729813 | 0.1330576 | 0.02319184 |  | 0.02885182 | 0.1303427 | 0.02229065 | 0.06293475 | 0.1298395 | 0.02124816 | 0.09041412 | 0.1297712 | 0.02398474
[5 empty] | 0.08740457 | 0.1338739 | 0.02295474 |  | 0.02986445 | 0.1311423 | 0.02209748 | 0.0632079 | 0.130636 | 0.02118837 | 0.09157252 | 0.1305674 | 0.02363735
[5 empty] | 0.08796646 | 0.1346902 | 0.0229018 |  | 0.02883332 | 0.131942 | 0.0220242 | 0.06437581 | 0.1314326 | 0.02119264 | 0.0954724 | 0.1313635 | 0.02382056
[5 empty] | 0.08795883 | 0.1355065 | 0.02297546 |  | 0.02891235 | 0.1327416 | 0.02288467 | 0.06402218 | 0.1322291 | 0.02150863 | 0.08968431 | 0.1321597 | 0.02371587
[5 empty] | 0.08770777 | 0.1363228 | 0.0236577 |  | 0.02973548 | 0.1335413 | 0.02253232 | 0.0621282 | 0.1330257 | 0.02183294 | 0.08937871 | 0.1329558 | 0.02420989
[5 empty] | 0.08582078 | 0.1371391 | 0.02335933 |  | 0.02942834 | 0.1343409 | 0.02274146 | 0.06270957 | 0.1338223 | 0.02217807 | 0.09461756 | 0.1337519 | 0.02427565
[5 empty] | 0.08657076 | 0.1379554 | 0.02369294 |  | 0.02823019 | 0.1351406 | 0.02286649 | 0.06288204 | 0.1346188 | 0.02194066 | 0.08853785 | 0.1345481 | 0.02418067
[5 empty] | 0.08568704 | 0.1387717 | 0.02367884 |  | 0.02869984 | 0.1359402 | 0.02285285 | 0.06332858 | 0.1354154 | 0.02218027 | 0.09377927 | 0.1353442 | 0.02435114
[5 empty] | 0.08636293 | 0.139588 | 0.02413641 |  | 0.02843643 | 0.1367399 | 0.02342583 | 0.06272768 | 0.136212 | 0.02243442 | 0.09034159 | 0.1361404 | 0.02495992
[5 empty] | 0.08684713 | 0.1404043 | 0.023706 |  | 0.02883652 | 0.1375395 | 0.02334927 | 0.06485025 | 0.1370085 | 0.02262619 | 0.0945946 | 0.1369365 | 0.02478602
[5 empty] | 0.08624421 | 0.1412206 | 0.02372274 |  | 0.02814232 | 0.1383391 | 0.02320078 | 0.06124304 | 0.1378051 | 0.02236899 | 0.08945851 | 0.1377327 | 0.02495992
[5 empty] | 0.08531362 | 0.1420369 | 0.02395708 |  | 0.02924505 | 0.1391388 | 0.02297574 | 0.06197596 | 0.1386016 | 0.02330312 | 0.093784 | 0.1385288 | 0.02479347
[5 empty] | 0.08611267 | 0.1428533 | 0.02428845 |  | 0.02912818 | 0.1399384 | 0.02345943 | 0.06085627 | 0.1393982 | 0.02293386 | 0.09094465 | 0.1393249 | 0.02527121
[5 empty] | 0.08608389 | 0.1436696 | 0.02445837 |  | 0.02802977 | 0.1407381 | 0.02381592 | 0.06315452 | 0.1401948 | 0.02310695 | 0.09080544 | 0.1401211 | 0.02519794
[5 empty] | 0.08581666 | 0.1444859 | 0.02440254 |  | 0.02885937 | 0.1415377 | 0.02369551 | 0.06273044 | 0.1409913 | 0.02310003 | 0.08954463 | 0.1409172 | 0.02524847
[5 empty] | 0.08536293 | 0.1453022 | 0.02437341 |  | 0.02907675 | 0.1423374 | 0.02361761 | 0.06219822 | 0.1417879 | 0.02292924 | 0.088561 | 0.1417134 | 0.02550616
[5 empty] | 0.08495215 | 0.1461185 | 0.02438284 |  | 0.02862795 | 0.143137 | 0.02373539 | 0.06039258 | 0.1425844 | 0.0235174 | 0.09064905 | 0.1425095 | 0.02547718
[5 empty] | 0.08373451 | 0.1469348 | 0.02466797 |  | 0.02891083 | 0.1439367 | 0.0239318 | 0.06307631 | 0.143381 | 0.02368918 | 0.08905997 | 0.1433057 | 0.02546437
[5 empty] | 0.08408182 | 0.1477511 | 0.02456719 |  | 0.02851254 | 0.1447363 | 0.02377611 | 0.06114044 | 0.1441776 | 0.0234421 | 0.09030297 | 0.1441018 | 0.02570515
[5 empty] | 0.08558348 | 0.1485674 | 0.02444429 |  | 0.02787311 | 0.145536 | 0.02373539 | 0.05967005 | 0.1449741 | 0.02369624 | 0.09032334 | 0.1448979 | 0.02609352
[5 empty] | 0.08398989 | 0.1493837 | 0.02493965 |  | 0.02765113 | 0.1463356 | 0.02424008 | 0.0621081 | 0.1457707 | 0.02392312 | 0.08901989 | 0.1456941 | 0.02577496
[5 empty] | 0.08403242 | 0.1502 | 0.02491234 |  | 0.0286294 | 0.1471353 | 0.0242934 | 0.06181637 | 0.1465672 | 0.02377248 | 0.09344006 | 0.1464902 | 0.02595108
[5 empty] | 0.08291939 | 0.1510163 | 0.02481799 |  | 0.02884119 | 0.1479349 | 0.02400015 | 0.06162805 | 0.1473638 | 0.02401159 | 0.08833307 | 0.1472864 | 0.0258941
[5 empty] | 0.08464674 | 0.1518326 | 0.02460944 |  | 0.02823267 | 0.1487346 | 0.0242619 | 0.05878162 | 0.1481604 | 0.02392312 | 0.08915318 | 0.1480825 | 0.02593295
[5 empty] | 0.08475224 | 0.1526489 | 0.02518134 |  | 0.02865132 | 0.1495342 | 0.02469227 | 0.05960199 | 0.1489569 | 0.02427233 | 0.09303928 | 0.1488787 | 0.02636357
[5 empty] | 0.08385694 | 0.1534652 | 0.02509127 |  | 0.02821889 | 0.1503339 | 0.02434259 | 0.06043962 | 0.1497535 | 0.02442486 | 0.09015935 | 0.1496748 | 0.02604496
[5 empty] | 0.08429912 | 0.1542815 | 0.02488361 |  | 0.02755397 | 0.1511335 | 0.02465803 | 0.06074776 | 0.1505501 | 0.02404474 | 0.09214838 | 0.1504709 | 0.02611547
[5 empty] | 0.08411832 | 0.1550978 | 0.02494116 |  | 0.02864236 | 0.1519332 | 0.02450887 | 0.06096893 | 0.1513466 | 0.02428686 | 0.09036677 | 0.1512671 | 0.02628034
[5 empty] | 0.08304071 | 0.1559141 | 0.02532993 |  | 0.02826281 | 0.1527328 | 0.0246733 | 0.05868944 | 0.1521432 | 0.02458826 | 0.0891003 | 0.1520632 | 0.02609386
[5 empty] | 0.08242096 | 0.1567304 | 0.02516393 |  | 0.02873707 | 0.1535325 | 0.02448139 | 0.06024948 | 0.1529397 | 0.02440261 | 0.09004872 | 0.1528594 | 0.02601506
[5 empty] | 0.08210785 | 0.1575467 | 0.0253752 |  | 0.02835381 | 0.1543321 | 0.02458719 | 0.05780222 | 0.1537363 | 0.0244417 | 0.08699034 | 0.1536555 | 0.02607284
[5 empty] | 0.08372593 | 0.158363 | 0.0253249 |  | 0.02864445 | 0.1551318 | 0.02473974 | 0.05809953 | 0.1545329 | 0.02455786 | 0.0929792 | 0.1544517 | 0.02606759
[5 empty] | 0.08209915 | 0.1591793 | 0.0252203 |  | 0.02826547 | 0.1559314 | 0.02481288 | 0.05992095 | 0.1553294 | 0.02453085 | 0.08959098 | 0.1552478 | 0.02640507
[5 empty] | 0.081529 | 0.1599956 | 0.02518751 |  | 0.02774036 | 0.1567311 | 0.02462771 | 0.05776622 | 0.156126 | 0.02436391 | 0.08794155 | 0.1560439 | 0.02608891
[5 empty] | 0.08201341 | 0.1608119 | 0.02537165 |  | 0.02752202 | 0.1575307 | 0.0246524 | 0.05726259 | 0.1569225 | 0.02463887 | 0.08782669 | 0.1568401 | 0.02625226
[5 empty] | 0.08351319 | 0.1616282 | 0.02499468 |  | 0.02789923 | 0.1583304 | 0.02475317 | 0.0600326 | 0.1577191 | 0.02481004 | 0.09091162 | 0.1576362 | 0.02613887
[5 empty] | 0.08289876 | 0.1624446 | 0.02530516 |  | 0.02830986 | 0.15913 | 0.02451102 | 0.05683505 | 0.1585157 | 0.02468469 | 0.08965152 | 0.1584324 | 0.02629707