## 1
Общество с ограниченной ответственностью "Инженерная геология" (ООО "ИнжГео") | [10 empty] | Общество с ограниченной ответственностью "Инженерная геология" (ООО "ИнжГео")
Юр. адрес: 117279, г. Москва, ул. Миклухо-Маклая, 36 а, этаж 5, пом. XXIII к. 76-84 | [10 empty] | Юр. адрес: 117279, г. Москва, ул. Миклухо-Маклая, 36 а, этаж 5, пом. XXIII к. 76-84 | [9 empty] | нагр |  |  | X0 | Y0 | R |  | нагр |  |  |  | X0 | Y0 | R | нагр |  |  |  | X0 | Y0 | R |  | нагр |  |  |  | X0 | Y0 | R
Телефон/факс +7 (495) 132-30-00, Адрес электронной почты inbox@inj-geo.ru | [10 empty] | Телефон/факс +7 (495) 132-30-00, Адрес электронной почты inbox@inj-geo.ru | [13 empty] | 0 | [7 empty] | 0 | [6 empty] | 0 | [7 empty] | 0
[21 empty] | девиатор | [6 empty] | девиатор | [6 empty] | девиатор | [7 empty] | девиатор
Испытательная лаборатория ООО «ИнжГео» | [10 empty] | Испытательная лаборатория ООО «ИнжГео» | [9 empty] | x0 | Угол | X | Y |  |  |  | x0 |  | Угол | X | Y |  |  | x0 |  | Угол | X | Y |  |  |  | x0 |  | Угол | X | Y
Адрес места осуществления деятельности лаборатории: г. Москва, просп. Вернадского, д. 51, стр. 1 | [10 empty] | Адрес места осуществления деятельности лаборатории: г. Москва, просп. Вернадского, д. 51, стр. 1 | [10 empty] | 0 | [7 empty] | 0 | [6 empty] | 0 | [7 empty] | 0
Телефон +7(910)4557682, E-mail: slg85@mail.ru | [10 empty] | Телефон +7(910)4557682, E-mail: slg85@mail.ru | [10 empty] | 5 | [7 empty] | 5 | [6 empty] | 5 | [7 empty] | 5
[22 empty] | 10 | [7 empty] | 10 | [6 empty] | 10 | [7 empty] | 10
Протокол испытаний № 13-63/23 от 21-11-2022 | [21 empty] | 15 | [7 empty] | 15 | [6 empty] | 15 | [7 empty] | 15
Наименование и адрес заказчика: Переход трубопровода через р. Енисей | [21 empty] | 20 | [7 empty] | 20 | [6 empty] | 20 | [7 empty] | 20
Наименование объекта: ООО Регионстрой | [21 empty] | 25 | [7 empty] | 25 | [6 empty] | 25 | [7 empty] | 25
Наименование используемого метода/методики: ГОСТ 12248.4-2020 | [21 empty] | 30 | [7 empty] | 30 | [6 empty] | 30 | [7 empty] | 30
Условия проведения испытания: температура окружающей среды (18 - 25)0С, влажность воздуха (40 - 75)% | [21 empty] | 35 | [7 empty] | 35 | [6 empty] | 35 | [7 empty] | 35
Дата получение объекта подлежащего испытаниям: 25.10.2022 | [21 empty] | 40 | [7 empty] | 40 | [6 empty] | 40 | [7 empty] | 40
Дата испытания: 25.10.2022-19.11.2023 | [21 empty] | 45 | [7 empty] | 45 | [6 empty] | 45 | [7 empty] | 45
Испытание грунтов методом трехосного сжатия | [10 empty] | Испытание грунтов методом трехосного сжатия | [10 empty] | 50 | [7 empty] | 50 | [6 empty] | 50 | [7 empty] | 50
Лабораторный номер: |  | 1058 | [5 empty] | We, % = | 0.322890956 |  | Лабораторный номер: | [6 empty] | We, % = |  |  |  | 55 | [7 empty] | 55 | [6 empty] | 55 | [7 empty] | 55
Номер скважины: |  | BH-032 | [5 empty] | ρ, г/см3 = |  |  | Номер скважины: | [6 empty] | ρ, г/см3 = |  |  |  | 60 | [7 empty] | 60 | [6 empty] | 60 | [7 empty] | 60
Глубина отбора, м: |  | 0.9 | [5 empty] | ρs, г/см3 = | 2.72 |  | Глубина отбора, м: | [6 empty] | ρs, г/см3 = |  |  |  | 65 | [7 empty] | 65 | [6 empty] | 65 | [7 empty] | 65
Наименование грунта: |  | Суглинок, после оттаивания текучепластичный, легкий песчанистый | [5 empty] | e, д.е. = |  |  | Наименование грунта: | [6 empty] | e, д.е. = |  |  |  | 70 | [7 empty] | 70 | [6 empty] | 70 | [7 empty] | 70
Схема проведения опыта: |  | КД | [5 empty] | IL, д.е. = | 0.892 |  | Схема проведения опыта: | [6 empty] | IL, д.е. = |  |  |  | 75 | [7 empty] | 75 | [6 empty] | 75 | [7 empty] | 75
Результаты испытаний | [10 empty] | Результаты испытаний | [10 empty] | 80 | [7 empty] | 80 | [6 empty] | 80 | [7 empty] | 80
[22 empty] | 85 | [7 empty] | 85 | [6 empty] | 85 | [7 empty] | 85
[22 empty] | 90 | [7 empty] | 90 | [6 empty] | 90 | [7 empty] | 90
[22 empty] | 95 | [7 empty] | 95 | [6 empty] | 95 | [7 empty] | 95
[22 empty] | 100 | [7 empty] | 100 | [6 empty] | 100 | [7 empty] | 100
[22 empty] | 105 | [7 empty] | 105 | [6 empty] | 105 | [7 empty] | 105
[22 empty] | 110 | [7 empty] | 110 | [6 empty] | 110 | [7 empty] | 110
[22 empty] | 115 | [7 empty] | 115 | [6 empty] | 115 | [7 empty] | 115
[22 empty] | 120 | [7 empty] | 120 | [6 empty] | 120 | [7 empty] | 120
[22 empty] | 125 | [7 empty] | 125 | [6 empty] | 125 | [7 empty] | 125
[22 empty] | 130 | [7 empty] | 130 | [6 empty] | 130 | [7 empty] | 130
[22 empty] | 135 | [7 empty] | 135 | [6 empty] | 135 | [7 empty] | 135
[22 empty] | 140 | [7 empty] | 140 | [6 empty] | 140 | [7 empty] | 140
[22 empty] | 145 | [7 empty] | 145 | [6 empty] | 145 | [7 empty] | 145
[22 empty] | 150 | [7 empty] | 150 | [6 empty] | 150 | [7 empty] | 150
[22 empty] | 155 | [7 empty] | 155 | [6 empty] | 155 | [7 empty] | 155
[22 empty] | 160 | [7 empty] | 160 | [6 empty] | 160 | [7 empty] | 160
[22 empty] | 165 | [7 empty] | 165 | [6 empty] | 165 | [7 empty] | 165
[22 empty] | 170 | [7 empty] | 170 | [6 empty] | 170 | [7 empty] | 170
[22 empty] | 175 | [7 empty] | 175 | [6 empty] | 175 | [7 empty] | 175
[22 empty] | 180 | [7 empty] | 180 | [6 empty] | 180 | [7 empty] | 180
[13 empty] | Давление в камере, Мпа σ3 | Вертикальная нагрузка, Мпа σ1 | Поровое давление, Мпа u
[13 empty] | 0.05 | 0.08493633 | [5 empty] | 1 | [6 empty] | σ3,кПа | σ1,кПа | u, кПа |  |  |  | 4
[13 empty] | 0.15 | 0.2220252 | [27 empty] | δ3, Мпа | δ1-δ3, МПа | δ1, МПа | δ1, КПа
[13 empty] | 0.25 | 0.3591141 | [21 empty] | С, МПа:
φ, град:
E, Мпа
[27 empty] | x | 0
[27 empty] | y |  |  |  | С, кПа | φ,°
Эффективные значения угла внутреннего трения и удельного сцепления ϕ', С'
[13 empty] | ϕ', град. = | 9
[13 empty] | С', МПа = | 0.007
|  | K0, д.е. | 0.8435655 | Эффективное напряжение, Мпа: |  |  |  |  | 0.04217828
|  | Модуль деформации E0, МПа: |  | Точки нахождения модуля Е0, Мпа (полное напряжение): |  |  |  |  | 0.04217828 | 0.06748524
|  | Модуль деформации E50, МПа: |  | qmax Давление при разрушении образца, Мпа (девиатор): |  |  |  |  | 0.1012279
|  | Коэф. Поперечной деформации, ϑ: |  | 0,5 qmax, Мпа (девиатор): |  |  |  |  | 0.05061393
| Начальник исп. лаборатории: | [6 empty] | Семиколенова Л.Г. |  |  |  |  | Начальник исп. лаборатории: |  |  |  |  | Семиколенова Л.Г.
Лист 1 , всего листов 2 | [11 empty] | Лист 2 , всего листов 2
Частичное воспроизведение протокола испытаний без письменного разрешения ООО «ИнжГео» ЗАПРЕЩАЕТСЯ | [11 empty] | Частичное воспроизведение протокола испытаний без письменного разрешения ООО «ИнжГео» ЗАПРЕЩАЕТСЯ
E0 |  |  | E50 |  | Деформация |  |  |  | Первая прочность |  |  | Вторая прочность |  |  | Третья прочность |  |  |  | К Пуассона
devE0 | epsE0 |  | dev50 | epsE50 | dev | eps | ev |  | dev1 | eps1 | ev1 | dev1 | eps1 | ev2 | dev1 | eps1 | ev3 | Глины
0.02530697 | 0.001687118 |  | 0.05061393 | 0.005061355 | 0 | 0 | 0 |  | 0 | 0 | 0 | 0 | 0 | 0 | 0.02509624 | 0.0003637108 | 0 | < 0 | 0,20-0,30
[5 empty] | 0.01326523 | 0.0008163043 | 0 |  | 0.008734082 | 0.0005822678 | 0 | 0.02124743 | 0.0004721617 | 0 | 0.05455704 | 0.001186014 | 0 | 0-0,25 | 0,30-0,38
Секущая модуля Е0 |  |  | Линия Q max |  | 0.02530697 | 0.001687118 | 0 |  | 0.01746816 | 0.001746803 | 0 | 0.0360126 | 0.001200411 | 0 | 0.05653383 | 0.00159366 | 0 | 0,25< | 0,38-0,45
| 0 |  |  | 0 | 0.03346434 | 0.002448913 | -0.003203212 |  | 0.01828992 | 0.002398945 | -0.001376361 | 0.03920432 | 0.002390708 | -0.0003588039 | 0.05841303 | 0.002390491 | -0.001014566 | Суглинки | 0,35-0,37
[5 empty] | 0.03970582 | 0.003265217 | -0.003196491 |  | 0.01890905 | 0.003198593 | -0.001385007 | 0.03973018 | 0.00318761 | -0.0003585526 | 0.0620155 | 0.003187321 | -0.00100569 | Пески и супеси | 0,30-0,35
[5 empty] | 0.0465449 | 0.004081521 | -0.003217613 |  | 0.02091874 | 0.003998241 | -0.001381713 | 0.04458655 | 0.003984513 | -0.0003616764 | 0.06836888 | 0.003984151 | -0.001000243
|  |  | Линия 0,5 Q max |  | 0.05061393 | 0.005061355 | -0.003211533 |  | 0.02166173 | 0.004797889 | -0.001367852 | 0.04443403 | 0.004781415 | -0.0003586962 | 0.06922709 | 0.004780981 | -0.00101386
|  |  |  | 0 | 0.05305696 | 0.00571413 | -0.003513457 |  | 0.02157264 | 0.005597538 | -0.001260996 | 0.04528454 | 0.005578318 | -0.0006510524 | 0.07000558 | 0.005577811 | -0.0009815277
[5 empty] | 0.05418496 | 0.006530434 | -0.003510312 |  | 0.02272236 | 0.006397186 | -0.001264554 | 0.04968733 | 0.00637522 | -0.0006505945 | 0.07208854 | 0.006374642 | -0.0009715341
[5 empty] | 0.05824988 | 0.007346739 | -0.003522895 |  | 0.0227437 | 0.007196834 | -0.001267603 | 0.04818822 | 0.007172123 | -0.0006490897 | 0.07843113 | 0.007171472 | -0.0009710442
[5 empty] | 0.05982738 | 0.008163043 | -0.003472912 |  | 0.02424021 | 0.007996482 | -0.001268873 | 0.04835701 | 0.007969026 | -0.0006574642 | 0.07558614 | 0.007968302 | -0.0009785884
[5 empty] | 0.06250599 | 0.008979347 | -0.003448107 |  | 0.02386832 | 0.008796131 | -0.001090947 | 0.04932937 | 0.008765928 | -0.00112273 | 0.08185116 | 0.008765132 | -0.0009240743
Коэфф. Точки |  |  |  |  | 0.06466901 | 0.009795651 | -0.003499136 |  | 0.02481862 | 0.009595779 | -0.00109029 | 0.05181534 | 0.009562831 | -0.001108377 | 0.084997 | 0.009561963 | -0.0009384271
[5 empty] | 0.06489599 | 0.01061196 | -0.003471365 |  | 0.02512636 | 0.01039543 | -0.001094671 | 0.05300066 | 0.01035973 | -0.001119726 | 0.08418986 | 0.01035879 | -0.0009305051
[5 empty] | 0.06767769 | 0.01142826 | -0.003442553 |  | 0.02613914 | 0.01119508 | -0.001100915 | 0.05469153 | 0.01115664 | -0.001112717 | 0.08378205 | 0.01115562 | -0.0009353515
[5 empty] | 0.06892275 | 0.01224456 | -0.003432591 |  | 0.02557532 | 0.01199472 | -0.0008759153 | 0.05395715 | 0.01195354 | -0.001626221 | 0.0828206 | 0.01195245 | -0.0008676376
[5 empty] | 0.07008109 | 0.01306087 | -0.00341546 |  | 0.02693018 | 0.01279437 | -0.0008888899 | 0.05371639 | 0.01275044 | -0.001621802 | 0.08468643 | 0.01274928 | -0.0008795852
[5 empty] | 0.07287108 | 0.01387717 | -0.003419914 |  | 0.02685848 | 0.01359402 | -0.0008895077 | 0.05457948 | 0.01354734 | -0.001645045 | 0.08745845 | 0.01354611 | -0.0008765329
[5 empty] | 0.07247395 | 0.01469348 | -0.003395589 |  | 0.02732478 | 0.01439367 | -0.0008757388 | 0.05538873 | 0.01434425 | -0.001629659 | 0.08641321 | 0.01434294 | -0.000877841
[5 empty] | 0.07559609 | 0.01550978 | -0.00335915 |  | 0.02722729 | 0.01519332 | -0.0006695108 | 0.0560074 | 0.01514115 | -0.002119992 | 0.08982094 | 0.01513977 | -0.0008122698
[5 empty] | 0.07595036 | 0.01632609 | -0.00336554 |  | 0.02756298 | 0.01599296 | -0.000672852 | 0.0570219 | 0.01593805 | -0.002150235 | 0.09020474 | 0.0159366 | -0.0008041221
[5 empty] | 0.07702135 | 0.01714239 | -0.003332241 |  | 0.02784272 | 0.01679261 | -0.0006693771 | 0.05707446 | 0.01673495 | -0.002149597 | 0.08878674 | 0.01673343 | -0.0007990399
[5 empty] | 0.07786288 | 0.01795869 | -0.003395812 |  | 0.02768867 | 0.01759226 | -0.0006670383 | 0.05573237 | 0.01753186 | -0.002132345 | 0.08847213 | 0.01753026 | -0.0008042028
[5 empty] | 0.07870566 | 0.018775 | -0.003303234 |  | 0.02756135 | 0.01839191 | -0.0004913323 | 0.05647007 | 0.01832876 | -0.002503633 | 0.0924236 | 0.01832709 | -0.0007426725
[5 empty] | 0.08115561 | 0.0195913 | -0.003275288 |  | 0.02803492 | 0.01919156 | -0.0004885994 | 0.05691043 | 0.01912566 | -0.002495652 | 0.08948024 | 0.01912393 | -0.0007484642
[5 empty] | 0.07984169 | 0.02040761 | -0.003306522 |  | 0.02829492 | 0.01999121 | -0.0004850857 | 0.05977173 | 0.01992256 | -0.002477943 | 0.09066156 | 0.01992076 | -0.0007495037
[5 empty] | 0.08229303 | 0.02122391 | -0.003273315 |  | 0.02898681 | 0.02079085 | -0.0004909418 | 0.05728106 | 0.02071947 | -0.002515356 | 0.0950361 | 0.02071759 | -0.0007424497
[5 empty] | 0.08141344 | 0.02204022 | -0.003232418 |  | 0.02861538 | 0.0215905 | -0.0003747884 | 0.06000886 | 0.02151637 | -0.002616462 | 0.09101399 | 0.02151442 | -0.0006848444
[5 empty] | 0.08386267 | 0.02285652 | -0.003196865 |  | 0.02932817 | 0.02239015 | -0.0003769417 | 0.05872432 | 0.02231327 | -0.002624623 | 0.09626137 | 0.02231125 | -0.0006801781
[5 empty] | 0.08486531 | 0.02367282 | -0.003205834 |  | 0.02903353 | 0.0231898 | -0.0003807195 | 0.05948146 | 0.02311017 | -0.00265727 | 0.09374219 | 0.02310808 | -0.0006794233
[5 empty] | 0.08442781 | 0.02448913 | -0.003221848 |  | 0.028982 | 0.02398945 | -0.000376224 | 0.06156168 | 0.02390708 | -0.002595909 | 0.09462437 | 0.02390491 | -0.000693079
[5 empty] | 0.08454345 | 0.02530543 | -0.003128378 |  | 0.02916559 | 0.0247891 | -0.000332629 | 0.061937 | 0.02470398 | -0.002614199 | 0.09435987 | 0.02470174 | -0.0006427824
[5 empty] | 0.08519972 | 0.02612174 | -0.003110944 |  | 0.02890988 | 0.02558874 | -0.0003289876 | 0.05933148 | 0.02550088 | -0.00262648 | 0.09574763 | 0.02549857 | -0.0006399708
[5 empty] | 0.08603308 | 0.02693804 | -0.003111567 |  | 0.02915243 | 0.02638839 | -0.0003301131 | 0.06037037 | 0.02629778 | -0.00260009 | 0.09442681 | 0.0262954 | -0.0006335807
[5 empty] | 0.08566452 | 0.02775435 | -0.003097246 |  | 0.02979272 | 0.02718804 | -0.0003330594 | 0.06053884 | 0.02709469 | -0.002533849 | 0.0989947 | 0.02709223 | -0.0006357533
[5 empty] | 0.08705433 | 0.02857065 | -0.003024458 |  | 0.02999266 | 0.02798769 | -0.0002954051 | 0.06426751 | 0.02789159 | -0.002539729 | 0.0963711 | 0.02788906 | -0.0005969464
[5 empty] | 0.08647 | 0.02938695 | -0.003022054 |  | 0.03027884 | 0.02878734 | -0.0002963465 | 0.06285902 | 0.02868849 | -0.002549189 | 0.09641163 | 0.02868589 | -0.0005978419
[5 empty] | 0.0883089 | 0.03020326 | -0.003024758 |  | 0.03095734 | 0.02958699 | -0.0002967878 | 0.0642506 | 0.02948539 | -0.00255737 | 0.09971928 | 0.02948272 | -0.0005970658
[5 empty] | 0.08998105 | 0.03101956 | -0.002989304 |  | 0.02985492 | 0.03038663 | -0.0002641557 | 0.06493715 | 0.0302823 | -0.002535127 | 0.1002 | 0.03027955 | -0.0005973643
[5 empty] | 0.09057688 | 0.03183587 | -0.002884489 |  | 0.02994803 | 0.03118628 | -0.0002625662 | 0.0651074 | 0.0310792 | -0.002445824 | 0.09703924 | 0.03107638 | -0.0005536939
[5 empty] | 0.08864507 | 0.03265217 | -0.002873039 |  | 0.03120365 | 0.03198593 | -0.0002647121 | 0.06253396 | 0.0318761 | -0.002446317 | 0.1012076 | 0.03187321 | -0.0005569897
[5 empty] | 0.0906081 | 0.03346848 | -0.002848705 |  | 0.03037764 | 0.03278558 | -0.0002651095 | 0.06457443 | 0.032673 | -0.002474682 | 0.1032755 | 0.03267004 | -0.0005635254
[5 empty] | 0.09046006 | 0.03428478 | -0.002862446 |  | 0.03062567 | 0.03358523 | -0.0002643677 | 0.06526318 | 0.03346991 | -0.002479862 | 0.1006053 | 0.03346687 | -0.0005574924
[5 empty] | 0.09207391 | 0.03510108 | -0.002667169 |  | 0.03103431 | 0.03438487 | -0.0002419111 | 0.06639907 | 0.03426681 | -0.002367386 | 0.1005875 | 0.0342637 | -0.0005266208
[5 empty] | 0.09182603 | 0.03591739 | -0.002685189 |  | 0.03123747 | 0.03518452 | -0.0002439894 | 0.06695093 | 0.03506371 | -0.002367621 | 0.1014389 | 0.03506053 | -0.0005238529
[5 empty] | 0.09276036 | 0.03673369 | -0.002687609 |  | 0.03244308 | 0.03598417 | -0.0002416452 | 0.06711005 | 0.03586062 | -0.002330096 | 0.1049566 | 0.03585736 | -0.0005178473
[5 empty] | 0.09329799 | 0.03755 | -0.002691106 |  | 0.03225023 | 0.03678382 | -0.0002423461 | 0.0650618 | 0.03665752 | -0.002180912 | 0.1047389 | 0.03665419 | -0.000519884
[5 empty] | 0.09408404 | 0.0383663 | -0.002471538 |  | 0.03165976 | 0.03758347 | -0.000220972 | 0.06658886 | 0.03745442 | -0.002188597 | 0.09946938 | 0.03745102 | -0.0004865337
[5 empty] | 0.09330221 | 0.03918261 | -0.0024693 |  | 0.0327888 | 0.03838312 | -0.0002215738 | 0.06452115 | 0.03825132 | -0.002189255 | 0.1039556 | 0.03824785 | -0.0004892569
[5 empty] | 0.09315654 | 0.03999891 | -0.002483724 |  | 0.03168853 | 0.03918276 | -0.0002224877 | 0.06590832 | 0.03904823 | -0.002181132 | 0.1038484 | 0.03904468 | -0.0004819625
[5 empty] | 0.09566043 | 0.04081521 | -0.002481984 |  | 0.03173498 | 0.03998241 | -0.0002083615 | 0.06727067 | 0.03984513 | -0.002215822 | 0.1028824 | 0.03984151 | -0.0004911048
[5 empty] | 0.09498931 | 0.04163152 | -0.002278174 |  | 0.03306599 | 0.04078206 | -0.0002080095 | 0.06663102 | 0.04064203 | -0.002010322 | 0.1047364 | 0.04063834 | -0.0004510321
[5 empty] | 0.09526311 | 0.04244782 | -0.002265534 |  | 0.03255389 | 0.04158171 | -0.0002080302 | 0.06570012 | 0.04143893 | -0.002039612 | 0.1059816 | 0.04143517 | -0.0004499541
[5 empty] | 0.09669658 | 0.04326413 | -0.002253345 |  | 0.03308838 | 0.04238136 | -0.0002089205 | 0.06774338 | 0.04223584 | -0.002005877 | 0.1042404 | 0.042232 | -0.0004452376
[5 empty] | 0.09639855 | 0.04408043 | -0.00225199 |  | 0.03311498 | 0.04318101 | -0.0002077197 | 0.06686291 | 0.04303274 | -0.002024462 | 0.1018118 | 0.04302883 | -0.0004446985
[5 empty] | 0.09525505 | 0.04489674 | -0.00200422 |  | 0.03376101 | 0.04398065 | -0.0001931437 | 0.06863612 | 0.04382964 | -0.001833901 | 0.1020684 | 0.04382566 | -0.0004053334
[5 empty] | 0.09646682 | 0.04571304 | -0.002010627 |  | 0.03373977 | 0.0447803 | -0.0001922579 | 0.06754357 | 0.04462654 | -0.001807494 | 0.1055501 | 0.04462249 | -0.0004104502
[5 empty] | 0.09651636 | 0.04652934 | -0.002006022 |  | 0.03320662 | 0.04557995 | -0.000193317 | 0.0677319 | 0.04542345 | -0.001822974 | 0.1086357 | 0.04541932 | -0.0004122513
[5 empty] | 0.09631578 | 0.04734565 | -0.002003219 |  | 0.03265992 | 0.0463796 | -0.0001934518 | 0.07034371 | 0.04622035 | -0.001812047 | 0.1094726 | 0.04621615 | -0.0004086081
[5 empty] | 0.09659041 | 0.04816195 | -0.00173998 |  | 0.03349446 | 0.04717925 | -0.0001765258 | 0.06959977 | 0.04701725 | -0.001608222 | 0.1077349 | 0.04701298 | -0.0003668451
[5 empty] | 0.09709116 | 0.04897826 | -0.001731532 |  | 0.0328806 | 0.04797889 | -0.0001764546 | 0.0700534 | 0.04781415 | -0.001585638 | 0.1063051 | 0.04780981 | -0.0003680867
[5 empty] | 0.09946237 | 0.04979456 | -0.001737221 |  | 0.03384383 | 0.04877854 | -0.000179088 | 0.07107113 | 0.04861106 | -0.001593326 | 0.1044346 | 0.04860664 | -0.0003685979
[5 empty] | 0.09810058 | 0.05061087 | -0.00141553 |  | 0.03436956 | 0.04957819 | -0.0001788923 | 0.07039045 | 0.04940796 | -0.001612546 | 0.1095836 | 0.04940347 | -0.0003637777
[5 empty] | 0.09956755 | 0.05142717 | -0.001414532 |  | 0.03311344 | 0.05037784 | -0.0001615543 | 0.06829275 | 0.05020486 | -0.001362515 | 0.1051552 | 0.0502003 | -0.0003122588
[5 empty] | 0.09920399 | 0.05224347 | -0.00141154 |  | 0.03398445 | 0.05117749 | -0.0001612312 | 0.0698384 | 0.05100176 | -0.001355558 | 0.1047494 | 0.05099713 | -0.0003142437
[5 empty] | 0.09961737 | 0.05305978 | -0.001428639 |  | 0.03462621 | 0.05197714 | -0.000160294 | 0.06963781 | 0.05179867 | -0.001357332 | 0.1072288 | 0.05179396 | -0.0003135506
[5 empty] | 0.1005564 | 0.05387608 | -0.001116681 |  | 0.03378361 | 0.05277678 | -0.0001620714 | 0.07267027 | 0.05259557 | -0.001357332 | 0.1102005 | 0.05259079 | -0.0003167957
[5 empty] | 0.1005614 | 0.05469239 | -0.001103843 |  | 0.03442666 | 0.05357643 | -0.0001409775 | 0.07044699 | 0.05339247 | -0.001113828 | 0.1047525 | 0.05338762 | -0.0002580409
[5 empty] | 0.1008504 | 0.05550869 | -0.001100633 |  | 0.03410532 | 0.05437608 | -0.0001409207 | 0.07099458 | 0.05418937 | -0.00110516 | 0.108384 | 0.05418445 | -0.000257526
[5 empty] | 0.09877716 | 0.056325 | -0.001107827 |  | 0.03451354 | 0.05517573 | -0.0001408781 | 0.07124722 | 0.05498628 | -0.001112161 | 0.1052723 | 0.05498128 | -0.0002588132
[5 empty] | 0.1000754 | 0.0571413 | -0.001110262 |  | 0.03525606 | 0.05597538 | -0.0001409491 | 0.07226548 | 0.05578318 | -0.000849786 | 0.1115722 | 0.05577811 | -0.0002552089
[5 empty] | 0.1014474 | 0.0579576 | -0.0007735332 |  | 0.03510778 | 0.05677503 | -0.0001185229 | 0.07048891 | 0.05658008 | -0.0008449658 | 0.1111253 | 0.05657494 | -0.0001903909
[5 empty] | 0.09953699 | 0.05877391 | -0.000773919 |  | 0.03426972 | 0.05757467 | -0.0001177115 | 0.06963133 | 0.05737698 | -0.0008447967 | 0.1114195 | 0.05737178 | -0.0001925844
[5 empty] | 0.100838 | 0.05959021 | -0.0007740733 |  | 0.03523758 | 0.05837432 | -0.0001165592 | 0.07345875 | 0.05817389 | -0.0008371859 | 0.1084377 | 0.05816861 | -0.0001909441
[5 empty] | 0.100581 | 0.06040652 | -0.0007672838 |  | 0.03470306 | 0.05917397 | -0.0001175587 | 0.07109972 | 0.05897079 | -0.0008513927 | 0.1119372 | 0.05896544 | -0.0001892084
[5 empty] | 0.1011526 | 0.06122282 | -0.0004185851 |  | 0.0354515 | 0.05997362 | -8.596204e-05 | 0.06946108 | 0.05976769 | -0.0005722264 | 0.1078177 | 0.05976227 | -0.0001136026
[5 empty] | 0.101394 | 0.06203913 | -0.0004174052 |  | 0.03429705 | 0.06077327 | -8.709952e-05 | 0.0734437 | 0.06056459 | -0.0005745059 | 0.111546 | 0.0605591 | -0.000112526
[5 empty] | 0.1015051 | 0.06285543 | -0.0004173209 |  | 0.0347485 | 0.06157292 | -8.715162e-05 | 0.07398211 | 0.0613615 | -0.0005658436 | 0.1060366 | 0.06135593 | -0.0001139539
[5 empty] | 0.1002239 | 0.06367173 | -0.0004210714 |  | 0.03485628 | 0.06237256 | -8.617912e-05 | 0.07244825 | 0.0621584 | -0.0005657866 | 0.1085566 | 0.06215276 | -0.0001139653
[5 empty] | 0.1004312 | 0.06448804 | -5.889556e-05 |  | 0.03427196 | 0.06317221 | -4.858389e-05 | 0.07114823 | 0.0629553 | -0.0002881043 | 0.1093772 | 0.06294959 | -2.342913e-05
[5 empty] | 0.1012279 | 0.06530434 | -5.802516e-05 |  | 0.03426838 | 0.06397186 | -4.771176e-05 | 0.07163593 | 0.0637522 | -0.000287015 | 0.1091141 | 0.06374642 | -2.348116e-05
[5 empty] | 0.1003087 | 0.06612065 | -5.818288e-05 |  | 0.03454874 | 0.06477151 | -4.85598e-05 | 0.07031614 | 0.06454911 | -0.0002861551 | 0.1074262 | 0.06454325 | -2.386427e-05
[5 empty] | 0.1012088 | 0.06693695 | -5.8031e-05 |  | 0.03443371 | 0.06557116 | -4.821287e-05 | 0.07273823 | 0.06534601 | -0.0002882476 | 0.1088237 | 0.06534008 | -2.37744e-05
[5 empty] | 0.1000966 | 0.06775326 | 0.0003240027 |  | 0.03493633 | 0.0663708 | -9.650162e-08 | 0.0720252 | 0.06614291 | 1.484142e-06 | 0.1102873 | 0.06613691 | 0.0001142206
[5 empty] | 0.1002848 | 0.06856956 | 0.0003242625 |  | 0.03562431 | 0.06717045 | -9.775249e-08 | 0.07055983 | 0.06693981 | 1.480313e-06 | 0.1114221 | 0.06693374 | 0.0001133739
[5 empty] | 0.1013575 | 0.06938586 | 0.0003275743 |  | 0.03449407 | 0.0679701 | -9.767492e-08 | 0.07027043 | 0.06773672 | 1.487088e-06 | 0.1072011 | 0.06773057 | 0.000113454
[5 empty] | 0.1021974 | 0.07020217 | 0.0003253015 |  | 0.03438186 | 0.06876975 | -9.614284e-08 | 0.07044578 | 0.06853362 | 1.479871e-06 | 0.1087201 | 0.0685274 | 0.0001144495
[5 empty] | 0.1011177 | 0.07101847 | 0.0007538833 |  | 0.0353386 | 0.0695694 | 0.0001122293 | 0.07257339 | 0.06933052 | 0.0003043765 | 0.1055665 | 0.06932423 | 0.0003787424
[5 empty] | 0.100396 | 0.07183478 | 0.0007520916 |  | 0.03409445 | 0.07036905 | 0.0001130385 | 0.07159121 | 0.07012743 | 0.0003069738 | 0.1117777 | 0.07012106 | 0.000379463
[5 empty] | 0.1019741 | 0.07265108 | 0.0007397732 |  | 0.03539691 | 0.07116869 | 0.0001122518 | 0.07062978 | 0.07092433 | 0.0003032153 | 0.112096 | 0.07091789 | 0.0003775287
[5 empty] | 0.1017813 | 0.07346739 | 0.000746791 |  | 0.03412508 | 0.07196834 | 0.0003438478 | 0.07421786 | 0.07172123 | 0.0003026348 | 0.1116916 | 0.07171472 | 0.0003820041
[5 empty] | 0.1009778 | 0.07428369 | 0.001200901 |  | 0.03555234 | 0.07276799 | 0.0003415973 | 0.07114447 | 0.07251813 | 0.000638285 | 0.1078376 | 0.07251155 | 0.0007648793
[5 empty] | 0.1009754 | 0.07509999 | 0.001201144 |  | 0.03551789 | 0.07356764 | 0.0003384262 | 0.07020083 | 0.07331504 | 0.0006364207 | 0.1110481 | 0.07330838 | 0.000769859
[5 empty] | 0.1006351 | 0.0759163 | 0.001219699 |  | 0.0348626 | 0.07436729 | 0.0003426544 | 0.07305135 | 0.07411194 | 0.0006451635 | 0.1094103 | 0.07410521 | 0.000760819
[5 empty] | 0.09995919 | 0.0767326 | 0.001209148 |  | 0.03479196 | 0.07516694 | 0.0003423134 | 0.07279269 | 0.07490884 | 0.001026008 | 0.1113193 | 0.07490204 | 0.0007650325
[5 empty] | 0.1006221 | 0.07754891 | 0.001736899 |  | 0.0349578 | 0.07596658 | 0.0006819915 | 0.07297638 | 0.07570574 | 0.001017132 | 0.1063742 | 0.07569887 | 0.001262876
[5 empty] | 0.09923701 | 0.07836521 | 0.001737763 |  | 0.03564852 | 0.07676623 | 0.0006843777 | 0.07298097 | 0.07650265 | 0.001013868 | 0.1089916 | 0.0764957 | 0.001271742
[5 empty] | 0.09924724 | 0.07918152 | 0.001714081 |  | 0.03436965 | 0.07756588 | 0.0006854004 | 0.07151948 | 0.07729955 | 0.001011929 | 0.1065139 | 0.07729253 | 0.001270096
[5 empty] | 0.09879934 | 0.07999782 | 0.001714427 |  | 0.03434545 | 0.07836553 | 0.0006808325 | 0.07300766 | 0.07809645 | 0.001015806 | 0.1076886 | 0.07808936 | 0.001274022
[5 empty] | 0.09834704 | 0.08081412 | 0.002308469 |  | 0.03494768 | 0.07916518 | 0.001135074 | 0.07209797 | 0.07889335 | 0.001442887 | 0.1094681 | 0.07888619 | 0.001883093
[5 empty] | 0.09935354 | 0.08163043 | 0.002296282 |  | 0.03527722 | 0.07996482 | 0.001136431 | 0.07214077 | 0.07969026 | 0.001434221 | 0.1097743 | 0.07968302 | 0.001872421
[5 empty] | 0.0983032 | 0.08244673 | 0.002280188 |  | 0.03543595 | 0.08076447 | 0.001119694 | 0.07111733 | 0.08048716 | 0.001447943 | 0.1095037 | 0.08047985 | 0.001890956
[5 empty] | 0.09925706 | 0.08326304 | 0.002312837 |  | 0.0345511 | 0.08156412 | 0.001129646 | 0.07397369 | 0.08128406 | 0.001456754 | 0.1107691 | 0.08127668 | 0.001860813
[5 empty] | 0.09645618 | 0.08407934 | 0.00294031 |  | 0.03475852 | 0.08236377 | 0.001688092 | 0.0708405 | 0.08208096 | 0.00191431 | 0.1105272 | 0.08207351 | 0.002565002
[5 empty] | 0.09818823 | 0.08489565 | 0.002930348 |  | 0.0342024 | 0.08316342 | 0.001688092 | 0.07152015 | 0.08287787 | 0.001911426 | 0.1102463 | 0.08287034 | 0.002587402
[5 empty] | 0.09658178 | 0.08571195 | 0.002957597 |  | 0.03549996 | 0.08396307 | 0.001676132 | 0.07095658 | 0.08367477 | 0.001913348 | 0.1077803 | 0.08366717 | 0.002575816
[5 empty] | 0.09716626 | 0.08652825 | 0.002911888 |  | 0.03496713 | 0.08476271 | 0.001680512 | 0.07351692 | 0.08447167 | 0.001931997 | 0.1070291 | 0.084464 | 0.002573756
[5 empty] | 0.09648564 | 0.08734456 | 0.003627298 |  | 0.03484821 | 0.08556236 | 0.00231779 | 0.07359274 | 0.08526857 | 0.00245251 | 0.1086706 | 0.08526083 | 0.003353716
[5 empty] | 0.09672497 | 0.08816086 | 0.003603728 |  | 0.03453368 | 0.08636201 | 0.002330651 | 0.07147323 | 0.08606548 | 0.002445372 | 0.1058052 | 0.08605766 | 0.003370209
[5 empty] | 0.09655117 | 0.08897717 | 0.003598651 |  | 0.03536847 | 0.08716166 | 0.002329949 | 0.0735179 | 0.08686238 | 0.00247737 | 0.1107629 | 0.08685449 | 0.003359438
[5 empty] | 0.09530357 | 0.08979347 | 0.003624397 |  | 0.03457835 | 0.08796131 | 0.002342109 | 0.07338948 | 0.08765928 | 0.002459648 | 0.1081432 | 0.08765132 | 0.003346312
[5 empty] | 0.09585937 | 0.09060978 | 0.004365761 |  | 0.03440466 | 0.08876096 | 0.003079661 | 0.07062404 | 0.08845618 | 0.003083689 | 0.1039519 | 0.08844815 | 0.004274289
[5 empty] | 0.09475163 | 0.09142608 | 0.004367078 |  | 0.034889 | 0.0895606 | 0.003058348 | 0.07237506 | 0.08925309 | 0.003056999 | 0.1085407 | 0.08924498 | 0.004209887
[5 empty] | 0.09520915 | 0.09224238 | 0.004352142 |  | 0.03431626 | 0.09036025 | 0.003107462 | 0.07348177 | 0.09004999 | 0.003044728 | 0.1099487 | 0.09004181 | 0.004225988
[5 empty] | 0.09579678 | 0.09305869 | 0.004371032 |  | 0.03495852 | 0.0911599 | 0.003070086 | 0.06984987 | 0.09084689 | 0.00308737 | 0.1085716 | 0.09083864 | 0.0042709
[5 empty] | 0.09460743 | 0.09387499 | 0.005190647 |  | 0.03484819 | 0.09195955 | 0.0039589 | 0.07135171 | 0.09164379 | 0.003771041 | 0.1058386 | 0.09163547 | 0.005212558
[5 empty] | 0.09455478 | 0.0946913 | 0.005250857 |  | 0.03450071 | 0.0927592 | 0.003917612 | 0.07331584 | 0.0924407 | 0.003765418 | 0.1038897 | 0.0924323 | 0.005141075
[5 empty] | 0.09356827 | 0.0955076 | 0.005206877 |  | 0.03362974 | 0.09355884 | 0.003951822 | 0.07299923 | 0.0932376 | 0.003757921 | 0.1089941 | 0.09322913 | 0.005151953
[5 empty] | 0.09552184 | 0.09632391 | 0.006207543 |  | 0.03446927 | 0.09435849 | 0.003938059 | 0.07261477 | 0.0940345 | 0.003721185 | 0.1065433 | 0.09402596 | 0.005194947
[5 empty] | 0.09385022 | 0.09714021 | 0.006163195 |  | 0.0335633 | 0.09515814 | 0.004906477 | 0.06889053 | 0.0948314 | 0.004542264 | 0.1085779 | 0.09482279 | 0.006147869
[5 empty] | 0.09481563 | 0.09795651 | 0.00616689 |  | 0.03476209 | 0.09595779 | 0.004881184 | 0.07020585 | 0.09562831 | 0.00449851 | 0.1039197 | 0.09561963 | 0.006184987
[5 empty] | 0.09388477 | 0.09877282 | 0.006193376 |  | 0.0343597 | 0.09675744 | 0.004826219 | 0.0730656 | 0.09642521 | 0.004505727 | 0.1026783 | 0.09641646 | 0.006226434
[5 empty] | 0.0931341 | 0.09958912 | 0.006189681 |  | 0.03485672 | 0.09755709 | 0.004860268 | 0.07256437 | 0.09722211 | 0.004505727 | 0.1090792 | 0.09721329 | 0.006222104
[5 empty] | 0.09408269 | 0.1004054 | 0.007223765 |  | 0.03478892 | 0.09835673 | 0.005903951 | 0.07089124 | 0.09801901 | 0.005368535 | 0.1078793 | 0.09801012 | 0.00739671
[5 empty] | 0.09356604 | 0.1012217 | 0.007299628 |  | 0.0348462 | 0.09915638 | 0.005884544 | 0.07076286 | 0.09881592 | 0.00533208 | 0.1016428 | 0.09880695 | 0.007375883
[5 empty] | 0.09429307 | 0.102038 | 0.007325159 |  | 0.03370138 | 0.09995603 | 0.005847493 | 0.07191305 | 0.09961282 | 0.005321894 | 0.1071012 | 0.09960378 | 0.007481508
[5 empty] | 0.09414042 | 0.1028543 | 0.007322971 |  | 0.03337939 | 0.1007557 | 0.005871018 | 0.0697731 | 0.1004097 | 0.005396413 | 0.1015671 | 0.1004006 | 0.007455473
[5 empty] | 0.09463087 | 0.1036706 | 0.009108462 |  | 0.03403692 | 0.1015553 | 0.007064198 | 0.07186806 | 0.1012066 | 0.00634492 | 0.1059798 | 0.1011974 | 0.009613187
[5 empty] | 0.09331821 | 0.1044869 | 0.009240376 |  | 0.03325186 | 0.102355 | 0.007106745 | 0.07206354 | 0.1020035 | 0.006307712 | 0.1015476 | 0.1019943 | 0.009624648
[5 empty] | 0.09340834 | 0.1053033 | 0.009086476 |  | 0.03446447 | 0.1031546 | 0.007125182 | 0.06903862 | 0.1028004 | 0.006300144 | 0.1017773 | 0.1027911 | 0.009592175
[5 empty] | 0.09270048 | 0.1061196 | 0.009235795 |  | 0.03322267 | 0.1039543 | 0.007068452 | 0.06954111 | 0.1035973 | 0.006310865 | 0.1049271 | 0.1035879 | 0.009619873
[5 empty] | 0.0925109 | 0.1069359 | 0.01157554 |  | 0.03336368 | 0.1047539 | 0.009716036 | 0.07156256 | 0.1043942 | 0.007636342 | 0.1026554 | 0.1043848 | 0.0121993
[5 empty] | 0.09468263 | 0.1077522 | 0.01159283 |  | 0.03310138 | 0.1055536 | 0.009812485 | 0.07211131 | 0.1051911 | 0.007765668 | 0.1030611 | 0.1051816 | 0.01223945
[5 empty] | 0.09273324 | 0.1085685 | 0.01155709 |  | 0.03372123 | 0.1063532 | 0.009807614 | 0.06900111 | 0.105988 | 0.007675602 | 0.1014501 | 0.1059784 | 0.01216038
[5 empty] | 0.09342824 | 0.1093848 | 0.01151212 |  | 0.03336389 | 0.1071529 | 0.009680964 | 0.06804615 | 0.1067849 | 0.007738725 | 0.1041354 | 0.1067752 | 0.01218106
[5 empty] | 0.09317478 | 0.1102011 | 0.01394546 |  | 0.03285015 | 0.1079525 | 0.01332423 | 0.06952914 | 0.1075818 | 0.01013845 | 0.09998827 | 0.1075721 | 0.01492366
[5 empty] | 0.09302949 | 0.1110174 | 0.01400315 |  | 0.03297649 | 0.1087522 | 0.01324797 | 0.06869986 | 0.1083787 | 0.01029281 | 0.103584 | 0.1083689 | 0.01468076
[5 empty] | 0.09236917 | 0.1118337 | 0.01399612 |  | 0.03295197 | 0.1095518 | 0.01337507 | 0.06941841 | 0.1091757 | 0.01022738 | 0.09808144 | 0.1091657 | 0.01476814
[5 empty] | 0.09239801 | 0.11265 | 0.0165947 |  | 0.03264191 | 0.1103515 | 0.01350886 | 0.06617276 | 0.1099726 | 0.01012618 | 0.0986305 | 0.1099626 | 0.01468816
[5 empty] | 0.09176229 | 0.1134663 | 0.01655193 |  | 0.0321749 | 0.1111511 | 0.0169894 | 0.06938288 | 0.1107695 | 0.01331722 | 0.09862699 | 0.1107594 | 0.01687644
[5 empty] | 0.0922197 | 0.1142826 | 0.01660128 |  | 0.03098419 | 0.1119508 | 0.01707766 | 0.06804144 | 0.1115664 | 0.01329071 | 0.09961599 | 0.1115562 | 0.01686452
[5 empty] | 0.09417368 | 0.1150989 | 0.01630019 |  | 0.03171765 | 0.1127504 | 0.0168689 | 0.06705367 | 0.1123633 | 0.01334108 | 0.1008278 | 0.1123531 | 0.01719312
[5 empty] | 0.09265141 | 0.1159152 | 0.0162969 |  | 0.03100092 | 0.1135501 | 0.01706069 | 0.06588453 | 0.1131602 | 0.01327612 | 0.09827893 | 0.1131499 | 0.0169207
[5 empty] | 0.09408299 | 0.1167315 | 0.0182354 |  | 0.03044484 | 0.1143497 | 0.01961431 | 0.06650415 | 0.1139571 | 0.01595521 | 0.1014837 | 0.1139467 | 0.01838527
[5 empty] | 0.09330937 | 0.1175478 | 0.01820788 |  | 0.03183483 | 0.1151493 | 0.01946226 | 0.06415374 | 0.114754 | 0.01599546 | 0.1006125 | 0.1147436 | 0.01844039
[5 empty] | 0.09158768 | 0.1183641 | 0.01834545 |  | 0.03076395 | 0.115949 | 0.01950905 | 0.06330324 | 0.1155509 | 0.01625304 | 0.09834756 | 0.1155404 | 0.01847346
[5 empty] | 0.09342026 | 0.1191804 | 0.0183913 |  | 0.03145048 | 0.1167486 | 0.02030814 | 0.06466022 | 0.1163478 | 0.0159858 | 0.09542378 | 0.1163372 | 0.01846611
[5 empty] | 0.09306272 | 0.1199967 | 0.01931962 |  | 0.03029593 | 0.1175483 | 0.02045155 | 0.06488077 | 0.1171447 | 0.01793037 | 0.09954282 | 0.117134 | 0.01918878
[5 empty] | 0.09342579 | 0.120813 | 0.01944964 |  | 0.03071067 | 0.1183479 | 0.02052735 | 0.06217892 | 0.1179416 | 0.01814334 | 0.09624042 | 0.1179309 | 0.01930488
[5 empty] | 0.09105136 | 0.1216293 | 0.01939336 |  | 0.03076243 | 0.1191476 | 0.02032248 | 0.06583569 | 0.1187385 | 0.0180152 | 0.09694465 | 0.1187277 | 0.0191733
[5 empty] | 0.09317518 | 0.1224456 | 0.01998117 |  | 0.03009726 | 0.1199472 | 0.02043721 | 0.06173327 | 0.1195354 | 0.01791233 | 0.09698798 | 0.1195245 | 0.01945193
[5 empty] | 0.09252278 | 0.1232619 | 0.02004111 |  | 0.03051365 | 0.1207469 | 0.02129012 | 0.06310496 | 0.1203323 | 0.01899164 | 0.1002984 | 0.1203214 | 0.02027975
[5 empty] | 0.09136831 | 0.1240783 | 0.0198453 |  | 0.03086586 | 0.1215465 | 0.0210964 | 0.06400643 | 0.1211292 | 0.01923522 | 0.0980144 | 0.1211182 | 0.02036899
[5 empty] | 0.09219249 | 0.1248946 | 0.01986328 |  | 0.03065519 | 0.1223462 | 0.02115601 | 0.06394852 | 0.1219261 | 0.01913356 | 0.09750416 | 0.121915 | 0.02020877
[5 empty] | 0.09114738 | 0.1257109 | 0.02004511 |  | 0.03001151 | 0.1231458 | 0.02117091 | 0.06095224 | 0.122723 | 0.01913356 | 0.09838266 | 0.1227119 | 0.02029192
[5 empty] | 0.09266536 | 0.1265272 | 0.02059921 |  | 0.02971512 | 0.1239455 | 0.02199657 | 0.0635821 | 0.1235199 | 0.0203305 | 0.09728558 | 0.1235087 | 0.02133361
[5 empty] | 0.09096721 | 0.1273435 | 0.02051099 |  | 0.03037554 | 0.1247451 | 0.0219437 | 0.06401865 | 0.1243168 | 0.02015225 | 0.09819968 | 0.1243055 | 0.02113465
[5 empty] | 0.09042707 | 0.1281598 | 0.02062999 |  | 0.03075515 | 0.1255448 | 0.02217499 | 0.06288335 | 0.1251137 | 0.020053 | 0.0979715 | 0.1251023 | 0.0212553
[5 empty] | 0.09173408 | 0.1289761 | 0.02056434 |  | 0.02994038 | 0.1263444 | 0.02204503 | 0.06068949 | 0.1259106 | 0.02015427 | 0.09688004 | 0.1258992 | 0.02106903
[5 empty] | 0.090236 | 0.1297924 | 0.02083683 |  | 0.02986489 | 0.1271441 | 0.02271992 | 0.06395572 | 0.1267075 | 0.02139191 | 0.09537638 | 0.126696 | 0.02212799
[5 empty] | 0.09189901 | 0.1306087 | 0.02117305 |  | 0.03016685 | 0.1279437 | 0.02265862 | 0.06410134 | 0.1275044 | 0.02126215 | 0.09598298 | 0.1274928 | 0.0220334
[5 empty] | 0.0899268 | 0.131425 | 0.02080531 |  | 0.03076556 | 0.1287434 | 0.02290836 | 0.06007325 | 0.1283013 | 0.02113451 | 0.09534731 | 0.1282897 | 0.02219618
[5 empty] | 0.09159919 | 0.1322413 | 0.0209377 |  | 0.03034869 | 0.129543 | 0.02287204 | 0.06031035 | 0.1290982 | 0.02117919 | 0.0966457 | 0.1290865 | 0.02292243
[5 empty] | 0.09138051 | 0.1330576 | 0.02140168 |  | 0.03022911 | 0.1303427 | 0.02316806 | 0.0606552 | 0.1298951 | 0.02228188 | 0.09711634 | 0.1298833 | 0.02279035
[5 empty] | 0.0903232 | 0.1338739 | 0.02151116 |  | 0.03024652 | 0.1311423 | 0.02327765 | 0.06313838 | 0.130692 | 0.02230188 | 0.09445235 | 0.1306802 | 0.02299075
[5 empty] | 0.08874789 | 0.1346902 | 0.02146393 |  | 0.02916303 | 0.131942 | 0.02317738 | 0.06029363 | 0.1314889 | 0.02231521 | 0.09127662 | 0.131477 | 0.02277441
[5 empty] | 0.08895008 | 0.1355065 | 0.02131795 |  | 0.02930282 | 0.1327416 | 0.02391673 | 0.06277875 | 0.1322858 | 0.02201963 | 0.09440386 | 0.1322738 | 0.02284045
[5 empty] | 0.08865852 | 0.1363228 | 0.02194809 |  | 0.02982639 | 0.1335413 | 0.02384991 | 0.06078748 | 0.1330827 | 0.02318312 | 0.09085681 | 0.1330706 | 0.02357946
[5 empty] | 0.08893951 | 0.1371391 | 0.02208593 |  | 0.02910683 | 0.1343409 | 0.02371864 | 0.05960313 | 0.1338796 | 0.0230884 | 0.0961146 | 0.1338675 | 0.02328592
[5 empty] | 0.08782343 | 0.1379554 | 0.02173585 |  | 0.02969587 | 0.1351406 | 0.02363272 | 0.05895015 | 0.1346765 | 0.02289203 | 0.09120005 | 0.1346643 | 0.02368043
[5 empty] | 0.09001639 | 0.1387717 | 0.02170522 |  | 0.0289395 | 0.1359402 | 0.02381172 | 0.06188343 | 0.1354734 | 0.02300523 | 0.09264406 | 0.1354611 | 0.02349022
[5 empty] | 0.08920336 | 0.139588 | 0.0220677 |  | 0.02917205 | 0.1367399 | 0.02449754 | 0.06260471 | 0.1362703 | 0.02378297 | 0.09072577 | 0.136258 | 0.02435788
[5 empty] | 0.08747416 | 0.1404043 | 0.02226793 |  | 0.03028074 | 0.1375395 | 0.02414931 | 0.0614968 | 0.1370672 | 0.02407216 | 0.09508646 | 0.1370548 | 0.02432652
[5 empty] | 0.0873202 | 0.1412206 | 0.022328 |  | 0.02873331 | 0.1383391 | 0.02417123 | 0.05997245 | 0.1378641 | 0.02408411 | 0.09584563 | 0.1378516 | 0.02400323
[5 empty] | 0.08836886 | 0.1420369 | 0.02224791 |  | 0.02968452 | 0.1391388 | 0.02452433 | 0.06038751 | 0.138661 | 0.02384511 | 0.09294114 | 0.1386485 | 0.02422519
[5 empty] | 0.08664561 | 0.1428533 | 0.02238005 |  | 0.02887209 | 0.1399384 | 0.02452346 | 0.05847247 | 0.1394579 | 0.02437163 | 0.09182187 | 0.1394453 | 0.02483716
[5 empty] | 0.08615237 | 0.1436696 | 0.02259897 |  | 0.03019813 | 0.1407381 | 0.02498668 | 0.06086915 | 0.1402549 | 0.02454144 | 0.09248483 | 0.1402421 | 0.02445436
[5 empty] | 0.08636526 | 0.1444859 | 0.02268022 |  | 0.02989671 | 0.1415377 | 0.02492475 | 0.06034836 | 0.1410518 | 0.02478262 | 0.08887511 | 0.1410389 | 0.02471614
[5 empty] | 0.08581098 | 0.1453022 | 0.02270731 |  | 0.02873166 | 0.1423374 | 0.02482319 | 0.0605032 | 0.1418487 | 0.02448237 | 0.09470321 | 0.1418358 | 0.02446177
[5 empty] | 0.0871431 | 0.1461185 | 0.02269085 |  | 0.02968703 | 0.143137 | 0.02498706 | 0.05799731 | 0.1426456 | 0.02500891 | 0.08970015 | 0.1426326 | 0.02526908
[5 empty] | 0.0855126 | 0.1469348 | 0.02301523 |  | 0.02910436 | 0.1439367 | 0.02495691 | 0.05767806 | 0.1434425 | 0.02544531 | 0.09388728 | 0.1434294 | 0.02517589
[5 empty] | 0.08517619 | 0.1477511 | 0.02283476 |  | 0.02874535 | 0.1447363 | 0.02520314 | 0.05836892 | 0.1442394 | 0.0251426 | 0.09104389 | 0.1442263 | 0.02538747
[5 empty] | 0.08658503 | 0.1485674 | 0.02269542 |  | 0.02854636 | 0.145536 | 0.02499962 | 0.05935642 | 0.1450363 | 0.02533684 | 0.09301391 | 0.1450231 | 0.02541014
[5 empty] | 0.08578975 | 0.1493837 | 0.02321221 |  | 0.02844387 | 0.1463356 | 0.02534194 | 0.05909044 | 0.1458332 | 0.02592727 | 0.09038309 | 0.1458199 | 0.02544649
[5 empty] | 0.08494136 | 0.1502 | 0.02304611 |  | 0.02999038 | 0.1471353 | 0.02528604 | 0.05966618 | 0.1466301 | 0.02583461 | 0.09221991 | 0.1466168 | 0.02547208
[5 empty] | 0.08402764 | 0.1510163 | 0.02298382 |  | 0.02874188 | 0.1479349 | 0.02554017 | 0.05993169 | 0.147427 | 0.02561325 | 0.09061846 | 0.1474136 | 0.02551304
[5 empty] | 0.08482028 | 0.1518326 | 0.02306687 |  | 0.02991015 | 0.1487346 | 0.0254342 | 0.05798332 | 0.1482239 | 0.02558751 | 0.09164151 | 0.1482104 | 0.02540553
[5 empty] | 0.08411403 | 0.1526489 | 0.02310679 |  | 0.02961485 | 0.1495342 | 0.02585717 | 0.05970101 | 0.1490208 | 0.02611757 | 0.08984288 | 0.1490072 | 0.02592104
[5 empty] | 0.08297746 | 0.1534652 | 0.02307657 |  | 0.02913903 | 0.1503339 | 0.02582128 | 0.05912177 | 0.1498177 | 0.02638423 | 0.08998649 | 0.1498041 | 0.02585106
[5 empty] | 0.08376175 | 0.1542815 | 0.02341129 |  | 0.02972505 | 0.1511335 | 0.02569824 | 0.05702108 | 0.1506146 | 0.02606266 | 0.08884128 | 0.1506009 | 0.0258692
[5 empty] | 0.0841229 | 0.1550978 | 0.02345545 |  | 0.02880126 | 0.1519332 | 0.0254342 | 0.05952438 | 0.1514115 | 0.02639729 | 0.09011146 | 0.1513977 | 0.02566703
[5 empty] | 0.08380186 | 0.1559141 | 0.02346476 |  | 0.02979333 | 0.1527328 | 0.02578266 | 0.05881294 | 0.1522084 | 0.02616734 | 0.08720719 | 0.1521946 | 0.02612009
[5 empty] | 0.08256738 | 0.1567304 | 0.02316099 |  | 0.02908619 | 0.1535325 | 0.02576461 | 0.05741697 | 0.1530053 | 0.02642108 | 0.09051868 | 0.1529914 | 0.02631357
[5 empty] | 0.08233995 | 0.1575467 | 0.02343438 |  | 0.02895793 | 0.1543321 | 0.02573883 | 0.06051776 | 0.1538022 | 0.02647659 | 0.08602812 | 0.1537882 | 0.02598674
[5 empty] | 0.08172396 | 0.158363 | 0.0235372 |  | 0.02853859 | 0.1551318 | 0.02580072 | 0.06007158 | 0.1545991 | 0.02659289 | 0.08788495 | 0.1545851 | 0.02648604
[5 empty] | 0.08135269 | 0.1591793 | 0.02356929 |  | 0.02837378 | 0.1559314 | 0.02607018 | 0.05712418 | 0.155396 | 0.02667047 | 0.08696392 | 0.1553819 | 0.02642561
[5 empty] | 0.08134732 | 0.1599956 | 0.023349 |  | 0.02865317 | 0.1567311 | 0.02564844 | 0.05792058 | 0.1561929 | 0.02672632 | 0.09092521 | 0.1561787 | 0.02602884
[5 empty] | 0.08078352 | 0.1608119 | 0.02363491 |  | 0.02868895 | 0.1575307 | 0.02571571 | 0.05995403 | 0.1569898 | 0.02663057 | 0.0888583 | 0.1569756 | 0.02605775
[5 empty] | 0.07987437 | 0.1616282 | 0.02359214 |  | 0.02887641 | 0.1583304 | 0.02607933 | 0.0570226 | 0.1577867 | 0.02657787 | 0.08859029 | 0.1577724 | 0.02621877
[5 empty] | 0.08010047 | 0.1624446 | 0.02355227 |  | 0.02918394 | 0.15913 | 0.02564432 | 0.06040278 | 0.1585836 | 0.02670305 | 0.08663366 | 0.1585692 | 0.02637134