## 1
Общество с ограниченной ответственностью "Инженерная геология" (ООО "ИнжГео") | [10 empty] | Общество с ограниченной ответственностью "Инженерная геология" (ООО "ИнжГео")
Юр. адрес: 117279, г. Москва, ул. Миклухо-Маклая, 36 а, этаж 5, пом. XXIII к. 76-84 | [10 empty] | Юр. адрес: 117279, г. Москва, ул. Миклухо-Маклая, 36 а, этаж 5, пом. XXIII к. 76-84 | [9 empty] | нагр |  |  | X0 | Y0 | R |  | нагр |  |  |  | X0 | Y0 | R | нагр |  |  |  | X0 | Y0 | R |  | нагр |  |  |  | X0 | Y0 | R
Телефон/факс +7 (495) 132-30-00, Адрес электронной почты inbox@inj-geo.ru | [10 empty] | Телефон/факс +7 (495) 132-30-00, Адрес электронной почты inbox@inj-geo.ru | [13 empty] | 0 | [7 empty] | 0 | [6 empty] | 0 | [7 empty] | 0
[21 empty] | девиатор | [6 empty] | девиатор | [6 empty] | девиатор | [7 empty] | девиатор
Испытательная лаборатория ООО «ИнжГео» | [10 empty] | Испытательная лаборатория ООО «ИнжГео» | [9 empty] | x0 | Угол | X | Y |  |  |  | x0 |  | Угол | X | Y |  |  | x0 |  | Угол | X | Y |  |  |  | x0 |  | Угол | X | Y
Адрес места осуществления деятельности лаборатории: г. Москва, просп. Вернадского, д. 51, стр. 1 | [10 empty] | Адрес места осуществления деятельности лаборатории: г. Москва, просп. Вернадского, д. 51, стр. 1 | [10 empty] | 0 | [7 empty] | 0 | [6 empty] | 0 | [7 empty] | 0
Телефон +7(910)4557682, E-mail: slg85@mail.ru | [10 empty] | Телефон +7(910)4557682, E-mail: slg85@mail.ru | [10 empty] | 5 | [7 empty] | 5 | [6 empty] | 5 | [7 empty] | 5
[22 empty] | 10 | [7 empty] | 10 | [6 empty] | 10 | [7 empty] | 10
Протокол испытаний № 13-63/24 от 22-11-2022 | [21 empty] | 15 | [7 empty] | 15 | [6 empty] | 15 | [7 empty] | 15
Наименование и адрес заказчика: Переход трубопровода через р. Енисей | [21 empty] | 20 | [7 empty] | 20 | [6 empty] | 20 | [7 empty] | 20
Наименование объекта: ООО Регионстрой | [21 empty] | 25 | [7 empty] | 25 | [6 empty] | 25 | [7 empty] | 25
Наименование используемого метода/методики: ГОСТ 12248.4-2020 | [21 empty] | 30 | [7 empty] | 30 | [6 empty] | 30 | [7 empty] | 30
Условия проведения испытания: температура окружающей среды (18 - 25)0С, влажность воздуха (40 - 75)% | [21 empty] | 35 | [7 empty] | 35 | [6 empty] | 35 | [7 empty] | 35
Дата получение объекта подлежащего испытаниям: 26.10.2022 | [21 empty] | 40 | [7 empty] | 40 | [6 empty] | 40 | [7 empty] | 40
Дата испытания: 25.10.2022-19.11.2024 | [21 empty] | 45 | [7 empty] | 45 | [6 empty] | 45 | [7 empty] | 45
Испытание грунтов методом трехосного сжатия | [10 empty] | Испытание грунтов методом трехосного сжатия | [10 empty] | 50 | [7 empty] | 50 | [6 empty] | 50 | [7 empty] | 50
Лабораторный номер: |  | 1059 | [5 empty] | We, % = | 0.322852279 |  | Лабораторный номер: | [6 empty] | We, % = |  |  |  | 55 | [7 empty] | 55 | [6 empty] | 55 | [7 empty] | 55
Номер скважины: |  | BH-050 | [5 empty] | ρ, г/см3 = |  |  | Номер скважины: | [6 empty] | ρ, г/см3 = |  |  |  | 60 | [7 empty] | 60 | [6 empty] | 60 | [7 empty] | 60
Глубина отбора, м: |  | 3 | [5 empty] | ρs, г/см3 = | 2.74 |  | Глубина отбора, м: | [6 empty] | ρs, г/см3 = |  |  |  | 65 | [7 empty] | 65 | [6 empty] | 65 | [7 empty] | 65
Наименование грунта: |  | Суглинок, после оттаивания текучий, легкий песчанистый | [5 empty] | e, д.е. = |  |  | Наименование грунта: | [6 empty] | e, д.е. = |  |  |  | 70 | [7 empty] | 70 | [6 empty] | 70 | [7 empty] | 70
Схема проведения опыта: |  | КД | [5 empty] | IL, д.е. = | 1.061 |  | Схема проведения опыта: | [6 empty] | IL, д.е. = |  |  |  | 75 | [7 empty] | 75 | [6 empty] | 75 | [7 empty] | 75
Результаты испытаний | [10 empty] | Результаты испытаний | [10 empty] | 80 | [7 empty] | 80 | [6 empty] | 80 | [7 empty] | 80
[22 empty] | 85 | [7 empty] | 85 | [6 empty] | 85 | [7 empty] | 85
[22 empty] | 90 | [7 empty] | 90 | [6 empty] | 90 | [7 empty] | 90
[22 empty] | 95 | [7 empty] | 95 | [6 empty] | 95 | [7 empty] | 95
[22 empty] | 100 | [7 empty] | 100 | [6 empty] | 100 | [7 empty] | 100
[22 empty] | 105 | [7 empty] | 105 | [6 empty] | 105 | [7 empty] | 105
[22 empty] | 110 | [7 empty] | 110 | [6 empty] | 110 | [7 empty] | 110
[22 empty] | 115 | [7 empty] | 115 | [6 empty] | 115 | [7 empty] | 115
[22 empty] | 120 | [7 empty] | 120 | [6 empty] | 120 | [7 empty] | 120
[22 empty] | 125 | [7 empty] | 125 | [6 empty] | 125 | [7 empty] | 125
[22 empty] | 130 | [7 empty] | 130 | [6 empty] | 130 | [7 empty] | 130
[22 empty] | 135 | [7 empty] | 135 | [6 empty] | 135 | [7 empty] | 135
[22 empty] | 140 | [7 empty] | 140 | [6 empty] | 140 | [7 empty] | 140
[22 empty] | 145 | [7 empty] | 145 | [6 empty] | 145 | [7 empty] | 145
[22 empty] | 150 | [7 empty] | 150 | [6 empty] | 150 | [7 empty] | 150
[22 empty] | 155 | [7 empty] | 155 | [6 empty] | 155 | [7 empty] | 155
[22 empty] | 160 | [7 empty] | 160 | [6 empty] | 160 | [7 empty] | 160
[22 empty] | 165 | [7 empty] | 165 | [6 empty] | 165 | [7 empty] | 165
[22 empty] | 170 | [7 empty] | 170 | [6 empty] | 170 | [7 empty] | 170
[22 empty] | 175 | [7 empty] | 175 | [6 empty] | 175 | [7 empty] | 175
[22 empty] | 180 | [7 empty] | 180 | [6 empty] | 180 | [7 empty] | 180
[13 empty] | Давление в камере, Мпа σ3 | Вертикальная нагрузка, Мпа σ1 | Поровое давление, Мпа u
[13 empty] | 0.05 | 0.08493633 | [5 empty] | 1 | [6 empty] | σ3,кПа | σ1,кПа | u, кПа |  |  |  | 4
[13 empty] | 0.15 | 0.2220252 | [27 empty] | δ3, Мпа | δ1-δ3, МПа | δ1, МПа | δ1, КПа
[13 empty] | 0.25 | 0.3591141 | [21 empty] | С, МПа:
φ, град:
E, Мпа
[27 empty] | x | 0
[27 empty] | y |  |  |  | С, кПа | φ,°
Эффективные значения угла внутреннего трения и удельного сцепления ϕ', С'
[13 empty] | ϕ', град. = | 9
[13 empty] | С', МПа = | 0.007
|  | K0, д.е. | 0.8435655 | Эффективное напряжение, Мпа: |  |  |  |  | 0.04217828
|  | Модуль деформации E0, МПа: |  | Точки нахождения модуля Е0, Мпа (полное напряжение): |  |  |  |  | 0.04217828 | 0.06748524
|  | Модуль деформации E50, МПа: |  | qmax Давление при разрушении образца, Мпа (девиатор): |  |  |  |  | 0.1012279
|  | Коэф. Поперечной деформации, ϑ: |  | 0,5 qmax, Мпа (девиатор): |  |  |  |  | 0.05061393
| Начальник исп. лаборатории: | [6 empty] | Семиколенова Л.Г. |  |  |  |  | Начальник исп. лаборатории: |  |  |  |  | Семиколенова Л.Г.
Лист 1 , всего листов 2 | [11 empty] | Лист 2 , всего листов 2
Частичное воспроизведение протокола испытаний без письменного разрешения ООО «ИнжГео» ЗАПРЕЩАЕТСЯ | [11 empty] | Частичное воспроизведение протокола испытаний без письменного разрешения ООО «ИнжГео» ЗАПРЕЩАЕТСЯ
E0 |  |  | E50 |  | Деформация |  |  |  | Первая прочность |  |  | Вторая прочность |  |  | Третья прочность |  |  |  | К Пуассона
devE0 | epsE0 |  | dev50 | epsE50 | dev | eps | ev |  | dev1 | eps1 | ev1 | dev1 | eps1 | ev2 | dev1 | eps1 | ev3 | Глины
0.02530697 | 0.001687118 |  | 0.05061393 | 0.005061355 | 0 | 0 | 0 |  | 0 | 0 | 0 | 0.01476517 | 0.0003382601 | 0 | 0.02182281 | 0.0002694154 | 0 | < 0 | 0,20-0,30
[5 empty] | 0.01351682 | 0.0008163043 | 0 |  | 0.009956854 | 0.0006637853 | 0 | 0.02886596 | 0.0007970891 | 0 | 0.05455704 | 0.001010308 | 0 | 0-0,25 | 0,30-0,38
Секущая модуля Е0 |  |  | Линия Q max |  | 0.02530697 | 0.001687118 | 0 |  | 0.01746816 | 0.001746803 | 0 | 0.0360126 | 0.001237537 | 0 | 0.0573382 | 0.001591895 | 0 | 0,25< | 0,38-0,45
| 0 |  |  | 0 | 0.0325114 | 0.002448913 | -0.001911339 |  | 0.01842424 | 0.002398945 | -0.001785036 | 0.03887719 | 0.002391267 | -0.003346854 | 0.06334775 | 0.002387842 | -0.003052557 | Суглинки | 0,35-0,37
[5 empty] | 0.03976034 | 0.003265217 | -0.001915332 |  | 0.01981274 | 0.003198593 | -0.001807857 | 0.0438436 | 0.003188356 | -0.003370237 | 0.06121207 | 0.003183789 | -0.003028352 | Пески и супеси | 0,30-0,35
[5 empty] | 0.0455365 | 0.004081521 | -0.001917424 |  | 0.02064637 | 0.003998241 | -0.001783599 | 0.04325969 | 0.003985446 | -0.003361886 | 0.06542757 | 0.003979736 | -0.003028049
|  |  | Линия 0,5 Q max |  | 0.05061393 | 0.005061355 | -0.001884333 |  | 0.02214399 | 0.004797889 | -0.001793662 | 0.04607729 | 0.004782535 | -0.003352867 | 0.07302861 | 0.004775684 | -0.00305528
|  |  |  | 0 | 0.05205039 | 0.00571413 | -0.001133198 |  | 0.02249301 | 0.005597538 | -0.001595208 | 0.04807899 | 0.005579624 | -0.002986307 | 0.07282538 | 0.005571631 | -0.002826821
[5 empty] | 0.05400206 | 0.006530434 | -0.001137311 |  | 0.0235083 | 0.006397186 | -0.001598069 | 0.05130826 | 0.006376713 | -0.002971931 | 0.07248402 | 0.006367578 | -0.002822572
[5 empty] | 0.05664405 | 0.007346739 | -0.00114645 |  | 0.02433862 | 0.007196834 | -0.001590756 | 0.04993733 | 0.007173802 | -0.002974926 | 0.07594743 | 0.007163525 | -0.002827388
[5 empty] | 0.05866579 | 0.008163043 | -0.001149077 |  | 0.02467803 | 0.007996482 | -0.001580581 | 0.05168775 | 0.007970891 | -0.002969535 | 0.07722301 | 0.007959473 | -0.002808125
[5 empty] | 0.06227414 | 0.008979347 | -0.001181414 |  | 0.0250222 | 0.008796131 | -0.001250784 | 0.05333682 | 0.00876798 | -0.00243691 | 0.0828317 | 0.00875542 | -0.002540689
Коэфф. Точки |  |  |  |  | 0.06410186 | 0.009795651 | -0.001181179 |  | 0.02616363 | 0.009595779 | -0.001242361 | 0.05587437 | 0.009565069 | -0.002452107 | 0.07921012 | 0.009551367 | -0.002543981
[5 empty] | 0.06392236 | 0.01061196 | -0.001168941 |  | 0.02586899 | 0.01039543 | -0.001237034 | 0.05510815 | 0.01036216 | -0.002447695 | 0.08608104 | 0.01034731 | -0.002540689
[5 empty] | 0.06680635 | 0.01142826 | -0.001170588 |  | 0.0260386 | 0.01119508 | -0.001236786 | 0.05806386 | 0.01115925 | -0.002471716 | 0.08528784 | 0.01114326 | -0.002529801
[5 empty] | 0.06754261 | 0.01224456 | -0.001241715 |  | 0.02642382 | 0.01199472 | -0.000816355 | 0.05851641 | 0.01195634 | -0.001837289 | 0.08746657 | 0.01193921 | -0.002157805
[5 empty] | 0.06967036 | 0.01306087 | -0.00123406 |  | 0.02772922 | 0.01279437 | -0.0008300856 | 0.05894225 | 0.01275343 | -0.001825463 | 0.08478665 | 0.01273516 | -0.002179346
[5 empty] | 0.06998232 | 0.01387717 | -0.001241345 |  | 0.0278945 | 0.01359402 | -0.0008290167 | 0.05745221 | 0.01355052 | -0.001819278 | 0.08919805 | 0.0135311 | -0.002166726
[5 empty] | 0.07226657 | 0.01469348 | -0.001241715 |  | 0.0288215 | 0.01439367 | -0.0008156972 | 0.06048287 | 0.0143476 | -0.00180818 | 0.08545266 | 0.01432705 | -0.002190225
[5 empty] | 0.07457239 | 0.01550978 | -0.001303105 |  | 0.02879064 | 0.01519332 | -0.0004214856 | 0.06086431 | 0.01514469 | -0.001217313 | 0.09054938 | 0.015123 | -0.00183423
[5 empty] | 0.07354197 | 0.01632609 | -0.001314052 |  | 0.02862896 | 0.01599296 | -0.000415878 | 0.05822882 | 0.01594178 | -0.001200254 | 0.08751949 | 0.01591895 | -0.001816792
[5 empty] | 0.07592208 | 0.01714239 | -0.001303887 |  | 0.0295771 | 0.01679261 | -0.0004221133 | 0.059263 | 0.01673887 | -0.001201948 | 0.092511 | 0.01671489 | -0.001831142
[5 empty] | 0.07760415 | 0.01795869 | -0.001311967 |  | 0.02955296 | 0.01759226 | -0.0004207742 | 0.0626254 | 0.01753596 | -0.001199407 | 0.09301627 | 0.01751084 | -0.001810253
[5 empty] | 0.07857527 | 0.018775 | -0.00136822 |  | 0.0292815 | 0.01839191 | -0.0001060701 | 0.05958932 | 0.01833305 | -0.0007310433 | 0.09049424 | 0.01830679 | -0.001513607
[5 empty] | 0.07915032 | 0.0195913 | -0.001358503 |  | 0.02913802 | 0.01919156 | -0.0001052644 | 0.05959059 | 0.01913014 | -0.0007374212 | 0.09013331 | 0.01910273 | -0.001520234
[5 empty] | 0.07913274 | 0.02040761 | -0.001376843 |  | 0.03009024 | 0.01999121 | -0.0001062185 | 0.06222774 | 0.01992723 | -0.0007313365 | 0.09424516 | 0.01989868 | -0.001517523
[5 empty] | 0.0792994 | 0.02122391 | -0.001356724 |  | 0.03025801 | 0.02079085 | -0.0001056566 | 0.06147291 | 0.02072432 | -0.0007301636 | 0.09454629 | 0.02069463 | -0.001503366
[5 empty] | 0.08157752 | 0.02204022 | -0.001410659 |  | 0.0297597 | 0.0215905 | 3.701024e-05 | 0.06156959 | 0.02152141 | -0.0004947323 | 0.09165093 | 0.02149058 | -0.001286676
[5 empty] | 0.0816332 | 0.02285652 | -0.001418881 |  | 0.03006047 | 0.02239015 | 3.695871e-05 | 0.06255098 | 0.0223185 | -0.0004955314 | 0.09348324 | 0.02228652 | -0.00130924
[5 empty] | 0.08275221 | 0.02367282 | -0.001409525 |  | 0.03003583 | 0.0231898 | 3.656854e-05 | 0.06501086 | 0.02311558 | -0.0004989778 | 0.09075413 | 0.02308247 | -0.001294716
[5 empty] | 0.08189724 | 0.02448913 | -0.001425261 |  | 0.03074909 | 0.02398945 | 3.707649e-05 | 0.06249833 | 0.02391267 | -0.0004976293 | 0.09592654 | 0.02387842 | -0.001295365
[5 empty] | 0.08379913 | 0.02530543 | -0.001431894 |  | 0.03124467 | 0.0247891 | 3.827867e-05 | 0.06377803 | 0.02470976 | -0.0004318393 | 0.09300355 | 0.02467437 | -0.001164827
[5 empty] | 0.08281838 | 0.02612174 | -0.001430888 |  | 0.03138386 | 0.02558874 | 3.814079e-05 | 0.06404932 | 0.02550685 | -0.0004311958 | 0.09652055 | 0.02547031 | -0.001167146
[5 empty] | 0.08553296 | 0.02693804 | -0.001431463 |  | 0.03023388 | 0.02638839 | 3.844718e-05 | 0.06532326 | 0.02630394 | -0.0004292653 | 0.09467909 | 0.02626626 | -0.001156708
[5 empty] | 0.08438409 | 0.02775435 | -0.001435773 |  | 0.03180061 | 0.02718804 | 3.853526e-05 | 0.06614394 | 0.02710103 | -0.0004275492 | 0.0988495 | 0.02706221 | -0.001148705
[5 empty] | 0.08440213 | 0.02857065 | -0.001419819 |  | 0.03098199 | 0.02798769 | 3.629652e-05 | 0.0662728 | 0.02789812 | -0.0003734228 | 0.09809823 | 0.02785815 | -0.001056144
[5 empty] | 0.08566621 | 0.02938695 | -0.001426241 |  | 0.03141865 | 0.02878734 | 3.683352e-05 | 0.0640059 | 0.02869521 | -0.0003709569 | 0.09441852 | 0.0286541 | -0.001054262
[5 empty] | 0.08595208 | 0.03020326 | -0.001431094 |  | 0.03182934 | 0.02958699 | 3.667644e-05 | 0.06504718 | 0.0294923 | -0.0003773457 | 0.1006661 | 0.02945005 | -0.001046733
[5 empty] | 0.0878712 | 0.03101956 | -0.001440942 |  | 0.03135618 | 0.03038663 | 3.352198e-05 | 0.06478977 | 0.03028939 | -0.0003761501 | 0.0991904 | 0.030246 | -0.001053216
[5 empty] | 0.0868105 | 0.03183587 | -0.001407938 |  | 0.03109911 | 0.03118628 | 3.392012e-05 | 0.06698989 | 0.03108648 | -0.0003292354 | 0.09759687 | 0.03104194 | -0.0009492487
[5 empty] | 0.08704648 | 0.03265217 | -0.001397724 |  | 0.03141993 | 0.03198593 | 3.357596e-05 | 0.06503372 | 0.03188356 | -0.0003284421 | 0.09640885 | 0.03183789 | -0.0009549482
[5 empty] | 0.08773133 | 0.03346848 | -0.001389888 |  | 0.03255153 | 0.03278558 | 3.35456e-05 | 0.06521188 | 0.03268065 | -0.0003316155 | 0.1006274 | 0.03263384 | -0.0009428843
[5 empty] | 0.08977601 | 0.03428478 | -0.001413256 |  | 0.03222793 | 0.03358523 | 3.355572e-05 | 0.06848688 | 0.03347774 | -0.000331351 | 0.09658594 | 0.03342979 | -0.0008675765
[5 empty] | 0.08916327 | 0.03510108 | -0.001344484 |  | 0.0321389 | 0.03438487 | 3.000284e-05 | 0.06922179 | 0.03427483 | -0.0002956121 | 0.09722136 | 0.03422573 | -0.0008596769
[5 empty] | 0.08987082 | 0.03591739 | -0.001358426 |  | 0.03244233 | 0.03518452 | 3.018079e-05 | 0.06892987 | 0.03507192 | -0.0002959686 | 0.1001296 | 0.03502168 | -0.0008756499
[5 empty] | 0.09112995 | 0.03673369 | -0.001354771 |  | 0.03271034 | 0.03598417 | 2.994856e-05 | 0.06806477 | 0.03586901 | -0.000298316 | 0.09867862 | 0.03581763 | -0.0008607186
[5 empty] | 0.09114805 | 0.03755 | -0.00135044 |  | 0.03352204 | 0.03678382 | 2.990633e-05 | 0.0699811 | 0.0366661 | -0.0002964738 | 0.103475 | 0.03661357 | -0.0008631493
[5 empty] | 0.09075403 | 0.0383663 | -0.001303336 |  | 0.03253422 | 0.03758347 | 2.583487e-05 | 0.06910223 | 0.03746319 | -0.0002726506 | 0.1048216 | 0.03740952 | -0.0007955787
[5 empty] | 0.0913788 | 0.03918261 | -0.001285523 |  | 0.03344087 | 0.03838312 | 2.6069e-05 | 0.06655503 | 0.03826028 | -0.0002689435 | 0.1021073 | 0.03820547 | -0.0007914404
[5 empty] | 0.09249433 | 0.03999891 | -0.001298431 |  | 0.03252639 | 0.03918276 | 2.612883e-05 | 0.06679458 | 0.03905737 | -0.0002680776 | 0.1019177 | 0.03900142 | -0.0007884163
[5 empty] | 0.09271472 | 0.04081521 | -0.001303207 |  | 0.03300423 | 0.03998241 | 2.15623e-05 | 0.0680566 | 0.03985446 | -0.0002727048 | 0.1050024 | 0.03979736 | -0.0007935096
[5 empty] | 0.09445537 | 0.04163152 | -0.001201699 |  | 0.03350489 | 0.04078206 | 2.174103e-05 | 0.0680439 | 0.04065155 | -0.0002487294 | 0.1068809 | 0.04059331 | -0.0007291626
[5 empty] | 0.09430696 | 0.04244782 | -0.00120279 |  | 0.03372797 | 0.04158171 | 2.151492e-05 | 0.0712475 | 0.04144863 | -0.0002465946 | 0.102417 | 0.04138926 | -0.0007338989
[5 empty] | 0.09531774 | 0.04326413 | -0.001200609 |  | 0.03292881 | 0.04238136 | 2.147832e-05 | 0.06744971 | 0.04224572 | -0.000246545 | 0.1067554 | 0.04218521 | -0.0007279968
[5 empty] | 0.09440952 | 0.04408043 | -0.001212968 |  | 0.03430736 | 0.04318101 | 2.157091e-05 | 0.06886585 | 0.04304281 | -0.0002476372 | 0.106836 | 0.04298115 | -0.000734919
[5 empty] | 0.0942517 | 0.04489674 | -0.001111609 |  | 0.03349985 | 0.04398065 | 1.702127e-05 | 0.06906855 | 0.0438399 | -0.0002251142 | 0.1033567 | 0.0437771 | -0.0006681413
[5 empty] | 0.09606012 | 0.04571304 | -0.001114401 |  | 0.03427142 | 0.0447803 | 1.707042e-05 | 0.06906671 | 0.04463699 | -0.0002289559 | 0.1052954 | 0.04457305 | -0.0006568842
[5 empty] | 0.09546874 | 0.04652934 | -0.001120434 |  | 0.03452908 | 0.04557995 | 1.681111e-05 | 0.06817731 | 0.04543408 | -0.0002268191 | 0.1027468 | 0.04536899 | -0.0006566194
[5 empty] | 0.09498653 | 0.04734565 | -0.001109151 |  | 0.03455676 | 0.0463796 | 1.690094e-05 | 0.06926252 | 0.04623117 | -0.0002258871 | 0.1065164 | 0.04616494 | -0.0006629763
[5 empty] | 0.09726001 | 0.04816195 | -0.0009996401 |  | 0.03353804 | 0.04717925 | 1.255423e-05 | 0.0697029 | 0.04702826 | -0.0002034461 | 0.1075389 | 0.04696089 | -0.0005924572
[5 empty] | 0.09586693 | 0.04897826 | -0.001012234 |  | 0.03371733 | 0.04797889 | 1.247307e-05 | 0.07119578 | 0.04782535 | -0.0002055794 | 0.1064136 | 0.04775684 | -0.0005867742
[5 empty] | 0.09562403 | 0.04979456 | -0.001015055 |  | 0.03493789 | 0.04877854 | 1.252801e-05 | 0.07257307 | 0.04862244 | -0.0002052922 | 0.1060597 | 0.04855278 | -0.0005875438
[5 empty] | 0.09829722 | 0.05061087 | -0.0008817667 |  | 0.03436921 | 0.04957819 | 1.255298e-05 | 0.07116152 | 0.04941953 | -0.0002050871 | 0.1058723 | 0.04934873 | -0.0005961275
[5 empty] | 0.09867708 | 0.05142717 | -0.0008750505 |  | 0.03497721 | 0.05037784 | 8.304371e-06 | 0.06945371 | 0.05021661 | -0.0001800086 | 0.1070299 | 0.05014468 | -0.0005128669
[5 empty] | 0.09817731 | 0.05224347 | -0.0008790272 |  | 0.03465333 | 0.05117749 | 8.399843e-06 | 0.07081061 | 0.0510137 | -0.0001773246 | 0.1040685 | 0.05094062 | -0.0005106582
[5 empty] | 0.0975505 | 0.05305978 | -0.00088159 |  | 0.03451103 | 0.05197714 | 8.447579e-06 | 0.07067919 | 0.05181079 | -0.0001797402 | 0.1045594 | 0.05173657 | -0.000515846
[5 empty] | 0.0972039 | 0.05387608 | -0.0007398567 |  | 0.03395025 | 0.05277678 | 8.412405e-06 | 0.07065091 | 0.05260788 | -0.0001465114 | 0.1083656 | 0.05253252 | -0.0005177464
[5 empty] | 0.09998588 | 0.05469239 | -0.0007403045 |  | 0.03389256 | 0.05357643 | 4.866591e-06 | 0.07003938 | 0.05340497 | -0.0001463362 | 0.1067241 | 0.05332847 | -0.0004258075
[5 empty] | 0.100252 | 0.05550869 | -0.0007466492 |  | 0.03448283 | 0.05437608 | 4.821535e-06 | 0.07015095 | 0.05420206 | -0.0001446862 | 0.1111913 | 0.05412441 | -0.0004214111
[5 empty] | 0.1002232 | 0.056325 | -0.0007391849 |  | 0.03483256 | 0.05517573 | 4.820081e-06 | 0.06970099 | 0.05499915 | -0.0001461756 | 0.1071968 | 0.05492036 | -0.0004232289
[5 empty] | 0.09882124 | 0.0571413 | -0.0007391849 |  | 0.03415308 | 0.05597538 | 4.84915e-06 | 0.06990825 | 0.05579624 | -0.0001454163 | 0.10806 | 0.05571631 | -0.000426822
[5 empty] | 0.09934513 | 0.0579576 | -0.0005924115 |  | 0.03402008 | 0.05677503 | 2.131916e-06 | 0.07019671 | 0.05659333 | -0.0001026692 | 0.1114566 | 0.05651226 | -0.0003173968
[5 empty] | 0.1009794 | 0.05877391 | -0.0005967052 |  | 0.03412042 | 0.05757467 | 2.132978e-06 | 0.06974558 | 0.05739042 | -0.0001032288 | 0.1064874 | 0.0573082 | -0.0003164209
[5 empty] | 0.1013813 | 0.05959021 | -0.0005936639 |  | 0.03479372 | 0.05837432 | 2.12108e-06 | 0.07350225 | 0.05818751 | -0.0001039854 | 0.1051611 | 0.05810415 | -0.0003134301
[5 empty] | 0.1014857 | 0.06040652 | -0.0005940813 |  | 0.03557362 | 0.05917397 | 2.107057e-06 | 0.07072795 | 0.05898459 | -0.0001036849 | 0.1055078 | 0.0589001 | -0.0003125486
[5 empty] | 0.1005357 | 0.06122282 | -0.0004321861 |  | 0.03453286 | 0.05997362 | 4.454286e-07 | 0.07205105 | 0.05978168 | -4.920844e-05 | 0.1098973 | 0.05969604 | -0.0001844771
[5 empty] | 0.1009114 | 0.06203913 | -0.0004352688 |  | 0.03422617 | 0.06077327 | 4.428129e-07 | 0.07345531 | 0.06057877 | -4.951775e-05 | 0.1113678 | 0.06049199 | -0.0001864805
[5 empty] | 0.09963092 | 0.06285543 | -0.0004317085 |  | 0.03428031 | 0.06157292 | 4.400642e-07 | 0.07112197 | 0.06137586 | -4.894333e-05 | 0.1084814 | 0.06128794 | -0.0001864619
[5 empty] | 0.1021944 | 0.06367173 | -0.0004368753 |  | 0.03493633 | 0.06237256 | 4.407735e-07 | 0.0720252 | 0.06217295 | -4.878131e-05 | 0.1113258 | 0.06208389 | -0.0001851634
[5 empty] | 0.1002835 | 0.06448804 | -0.0002623851 |  | 0.03530147 | 0.06317221 | 2.164199e-06 | 0.07024899 | 0.06297004 | 2.149833e-05 | 0.1079808 | 0.06287983 | -3.019481e-05
[5 empty] | 0.1008611 | 0.06530434 | -0.0002588404 |  | 0.03555586 | 0.06397186 | 2.154844e-06 | 0.07135803 | 0.06376713 | 2.133745e-05 | 0.1091141 | 0.06367578 | -3.007949e-05
[5 empty] | 0.1023989 | 0.06612065 | -0.0002582148 |  | 0.03539248 | 0.06477151 | 2.182693e-06 | 0.07344204 | 0.06456422 | 2.141038e-05 | 0.1081085 | 0.06447173 | -3.009163e-05
[5 empty] | 0.1002976 | 0.06693695 | -0.0002616813 |  | 0.03423391 | 0.06557116 | 2.188132e-06 | 0.07343708 | 0.06536131 | 2.153909e-05 | 0.1124169 | 0.06526768 | -3.01857e-05
[5 empty] | 0.1022655 | 0.06775326 | -7.65648e-05 |  | 0.03493385 | 0.0663708 | 7.595464e-05 | 0.0718983 | 0.0661584 | 0.0001331748 | 0.1065612 | 0.06606362 | 0.0001748361
[5 empty] | 0.1014232 | 0.06856956 | -7.662594e-05 |  | 0.03438392 | 0.06717045 | 7.665991e-05 | 0.07331027 | 0.06695549 | 0.0001325119 | 0.1078506 | 0.06685957 | 0.0001749579
[5 empty] | 0.1012279 | 0.06938586 | -7.620563e-05 |  | 0.03418078 | 0.0679701 | 7.739585e-05 | 0.07236702 | 0.06775258 | 0.0001329362 | 0.1072714 | 0.06765552 | 0.0001729755
[5 empty] | 0.1026184 | 0.07020217 | -7.580061e-05 |  | 0.03406119 | 0.06876975 | 7.653726e-05 | 0.07068933 | 0.06854966 | 0.0001336124 | 0.1064756 | 0.06845146 | 0.0001746449
[5 empty] | 0.1015372 | 0.07101847 | 0.0001351594 |  | 0.03540035 | 0.0695694 | 0.0002561988 | 0.07265 | 0.06934675 | 0.0002974849 | 0.107438 | 0.06924741 | 0.0004677377
[5 empty] | 0.102099 | 0.07183478 | 0.0001353634 |  | 0.03426779 | 0.07036905 | 0.0002533239 | 0.07045796 | 0.07014384 | 0.0003007026 | 0.1126005 | 0.07004336 | 0.000462537
[5 empty] | 0.1023966 | 0.07265108 | 0.0001346834 |  | 0.03496732 | 0.07116869 | 0.0002562242 | 0.07139336 | 0.07094093 | 0.0003003153 | 0.1107594 | 0.07083931 | 0.0004625834
[5 empty] | 0.100065 | 0.07346739 | 0.0001367232 |  | 0.03402766 | 0.07196834 | 0.000527837 | 0.07330289 | 0.07173802 | 0.0002998982 | 0.1124001 | 0.07163525 | 0.000461794
[5 empty] | 0.1019134 | 0.07428369 | 0.0004536959 |  | 0.03498732 | 0.07276799 | 0.0005366103 | 0.07043944 | 0.07253511 | 0.0005266043 | 0.108546 | 0.0724312 | 0.0008436235
[5 empty] | 0.1012623 | 0.07509999 | 0.000446048 |  | 0.03501232 | 0.07356764 | 0.0005295385 | 0.0718785 | 0.0733322 | 0.000519435 | 0.109071 | 0.07322715 | 0.0008473225
[5 empty] | 0.101881 | 0.0759163 | 0.000453381 |  | 0.03493426 | 0.07436729 | 0.0005276243 | 0.07342596 | 0.07412929 | 0.0005184931 | 0.110205 | 0.0740231 | 0.000834376
[5 empty] | 0.1005894 | 0.0767326 | 0.000446138 |  | 0.03457522 | 0.07516694 | 0.000536823 | 0.07246449 | 0.07492638 | 0.0005249821 | 0.1099734 | 0.07481904 | 0.0008388316
[5 empty] | 0.1018988 | 0.07754891 | 0.0008731653 |  | 0.03529153 | 0.07596658 | 0.0009022068 | 0.07154543 | 0.07572347 | 0.0008163456 | 0.1054686 | 0.07561499 | 0.001291137
[5 empty] | 0.1009985 | 0.07836521 | 0.0008783031 |  | 0.03511652 | 0.07676623 | 0.0009023878 | 0.0732852 | 0.07652056 | 0.0008093405 | 0.1120191 | 0.07641094 | 0.001313526
[5 empty] | 0.1013957 | 0.07918152 | 0.0008739491 |  | 0.03538091 | 0.07756588 | 0.0009078168 | 0.07338159 | 0.07731764 | 0.0008212329 | 0.1092348 | 0.07720688 | 0.001305586
[5 empty] | 0.1014874 | 0.07999782 | 0.0008731653 |  | 0.03494106 | 0.07836553 | 0.000896235 | 0.07092659 | 0.07811473 | 0.000818382 | 0.1119053 | 0.07800283 | 0.001307799
[5 empty] | 0.1013029 | 0.08081412 | 0.001406341 |  | 0.03428019 | 0.07916518 | 0.001374682 | 0.07259225 | 0.07891182 | 0.001186572 | 0.105386 | 0.07879878 | 0.001829331
[5 empty] | 0.1008856 | 0.08163043 | 0.001409413 |  | 0.03546363 | 0.07996482 | 0.001377285 | 0.0715739 | 0.07970891 | 0.001169616 | 0.1106017 | 0.07959473 | 0.001828962
[5 empty] | 0.1012636 | 0.08244673 | 0.001391401 |  | 0.0343608 | 0.08076447 | 0.001374819 | 0.07352208 | 0.080506 | 0.001178447 | 0.1089252 | 0.08039067 | 0.001863485
[5 empty] | 0.0992117 | 0.08326304 | 0.001396428 |  | 0.03488996 | 0.08156412 | 0.001356598 | 0.07132537 | 0.08130309 | 0.001179978 | 0.1081805 | 0.08118662 | 0.001854992
[5 empty] | 0.0992112 | 0.08407934 | 0.0020096 |  | 0.03387045 | 0.08236377 | 0.001909524 | 0.07016797 | 0.08210018 | 0.001628677 | 0.1088697 | 0.08198257 | 0.00244883
[5 empty] | 0.101059 | 0.08489565 | 0.002012028 |  | 0.03418598 | 0.08316342 | 0.001928183 | 0.07356907 | 0.08289727 | 0.00161913 | 0.1072613 | 0.08277852 | 0.002463172
[5 empty] | 0.1014197 | 0.08571195 | 0.002022552 |  | 0.03454249 | 0.08396307 | 0.001924913 | 0.07218549 | 0.08369436 | 0.001623499 | 0.106728 | 0.08357446 | 0.002497544
[5 empty] | 0.1006662 | 0.08652825 | 0.002010409 |  | 0.03418831 | 0.08476271 | 0.001922028 | 0.07281365 | 0.08449145 | 0.002135655 | 0.1113945 | 0.08437041 | 0.002470343
[5 empty] | 0.1000523 | 0.08734456 | 0.002775752 |  | 0.03382498 | 0.08556236 | 0.002579404 | 0.0733726 | 0.08528854 | 0.002138439 | 0.1078093 | 0.08516636 | 0.003207873
[5 empty] | 0.09920854 | 0.08816086 | 0.002741644 |  | 0.03423727 | 0.08636201 | 0.00257966 | 0.07087695 | 0.08608563 | 0.002135226 | 0.111145 | 0.0859623 | 0.003184973
[5 empty] | 0.0987318 | 0.08897717 | 0.002734492 |  | 0.03362769 | 0.08716166 | 0.002575817 | 0.06964034 | 0.08688271 | 0.002133727 | 0.1117174 | 0.08675825 | 0.003202784
[5 empty] | 0.1009054 | 0.08979347 | 0.00274577 |  | 0.0346617 | 0.08796131 | 0.002552505 | 0.07180547 | 0.0876798 | 0.002141009 | 0.1068739 | 0.0875542 | 0.003938268
[5 empty] | 0.1000532 | 0.09060978 | 0.003565331 |  | 0.03441297 | 0.08876096 | 0.003309319 | 0.07012232 | 0.08847689 | 0.0027712 | 0.1086984 | 0.08835015 | 0.003968822
[5 empty] | 0.09958181 | 0.09142608 | 0.003548888 |  | 0.03408776 | 0.0895606 | 0.003305054 | 0.07177274 | 0.08927398 | 0.002730151 | 0.1116323 | 0.08914609 | 0.003994614
[5 empty] | 0.09857058 | 0.09224238 | 0.003548173 |  | 0.03463755 | 0.09036025 | 0.003256827 | 0.06999714 | 0.09007107 | 0.002731529 | 0.1069652 | 0.08994204 | 0.003947394
[5 empty] | 0.09912782 | 0.09305869 | 0.003568906 |  | 0.03366283 | 0.0911599 | 0.003258795 | 0.07197226 | 0.09086816 | 0.002736763 | 0.1114008 | 0.09073799 | 0.003931522
[5 empty] | 0.09838185 | 0.09387499 | 0.004488009 |  | 0.03331903 | 0.09195955 | 0.004062712 | 0.07032487 | 0.09166525 | 0.003440561 | 0.1067318 | 0.09153394 | 0.004830255
[5 empty] | 0.09779 | 0.0946913 | 0.004483516 |  | 0.03407605 | 0.0927592 | 0.004105113 | 0.07136671 | 0.09246234 | 0.003472075 | 0.1068279 | 0.09232988 | 0.004852009
[5 empty] | 0.09811349 | 0.0955076 | 0.00448082 |  | 0.03347029 | 0.09355884 | 0.004080243 | 0.06925236 | 0.09325943 | 0.003465149 | 0.1050954 | 0.09312583 | 0.004866995
[5 empty] | 0.09751847 | 0.09632391 | 0.0055527 |  | 0.0332423 | 0.09435849 | 0.004086359 | 0.06951701 | 0.09405652 | 0.003490776 | 0.1067288 | 0.09392178 | 0.004849108
[5 empty] | 0.0993293 | 0.09714021 | 0.005486112 |  | 0.03413015 | 0.09515814 | 0.00496442 | 0.07123254 | 0.09485361 | 0.00428874 | 0.110724 | 0.09471772 | 0.005768923
[5 empty] | 0.09702884 | 0.09795651 | 0.005531238 |  | 0.03395927 | 0.09595779 | 0.004989153 | 0.06898037 | 0.09565069 | 0.004272078 | 0.1089511 | 0.09551367 | 0.005822654
[5 empty] | 0.09880485 | 0.09877282 | 0.005477307 |  | 0.0345257 | 0.09675744 | 0.00493474 | 0.07046893 | 0.09644778 | 0.004250718 | 0.1049932 | 0.09630962 | 0.005762567
[5 empty] | 0.09681462 | 0.09958912 | 0.00550042 |  | 0.03351535 | 0.09755709 | 0.004961947 | 0.06801538 | 0.09724487 | 0.004282331 | 0.1080871 | 0.09710557 | 0.005731368
[5 empty] | 0.09753266 | 0.1004054 | 0.006576348 |  | 0.03307497 | 0.09835673 | 0.00592655 | 0.06879365 | 0.09804196 | 0.005180539 | 0.1099615 | 0.09790151 | 0.006788026
[5 empty] | 0.09674922 | 0.1012217 | 0.006573707 |  | 0.03357193 | 0.09915638 | 0.005907127 | 0.06864516 | 0.09883905 | 0.005227229 | 0.105656 | 0.09869746 | 0.006839162
[5 empty] | 0.09749071 | 0.102038 | 0.006555219 |  | 0.03286301 | 0.09995603 | 0.00585121 | 0.06792273 | 0.09963614 | 0.005216854 | 0.108205 | 0.09949341 | 0.006828935
[5 empty] | 0.0985344 | 0.1028543 | 0.006668126 |  | 0.03357564 | 0.1007557 | 0.005908304 | 0.06737372 | 0.1004332 | 0.005213222 | 0.1066279 | 0.1002894 | 0.006802344
[5 empty] | 0.09759313 | 0.1036706 | 0.0084819 |  | 0.0335264 | 0.1015553 | 0.007023652 | 0.07145283 | 0.1012303 | 0.0061937 | 0.1062986 | 0.1010853 | 0.008796596
[5 empty] | 0.09584903 | 0.1044869 | 0.008427681 |  | 0.03270013 | 0.102355 | 0.006991596 | 0.06721165 | 0.1020274 | 0.006255861 | 0.1098257 | 0.1018812 | 0.008636182
[5 empty] | 0.09729921 | 0.1053033 | 0.008475123 |  | 0.03270383 | 0.1031546 | 0.007015986 | 0.0713462 | 0.1028245 | 0.006235969 | 0.1090094 | 0.1026772 | 0.008762595
[5 empty] | 0.0967117 | 0.1061196 | 0.008542049 |  | 0.03308677 | 0.1039543 | 0.006978356 | 0.07066718 | 0.1036216 | 0.006185619 | 0.1028073 | 0.1034731 | 0.008712902
[5 empty] | 0.09652415 | 0.1069359 | 0.01143928 |  | 0.03284181 | 0.1047539 | 0.009490962 | 0.0681213 | 0.1044187 | 0.008724429 | 0.1084789 | 0.1042691 | 0.01148664
[5 empty] | 0.09611525 | 0.1077522 | 0.01126854 |  | 0.03285401 | 0.1055536 | 0.009483428 | 0.06681233 | 0.1052158 | 0.008656959 | 0.101225 | 0.105065 | 0.01149807
[5 empty] | 0.0947177 | 0.1085685 | 0.01148253 |  | 0.0334062 | 0.1063532 | 0.009328981 | 0.06918355 | 0.1060129 | 0.008603329 | 0.1046236 | 0.105861 | 0.01148207
[5 empty] | 0.0954893 | 0.1093848 | 0.01134935 |  | 0.03246617 | 0.1071529 | 0.009428807 | 0.06835424 | 0.1068099 | 0.008587758 | 0.1056945 | 0.1066569 | 0.01151522
[5 empty] | 0.09516729 | 0.1102011 | 0.01464568 |  | 0.03335362 | 0.1079525 | 0.01276983 | 0.06719877 | 0.107607 | 0.01489792 | 0.1040703 | 0.1074529 | 0.01434245
[5 empty] | 0.09586905 | 0.1110174 | 0.01463835 |  | 0.03183769 | 0.1087522 | 0.01283672 | 0.06415787 | 0.1084041 | 0.01477378 | 0.1022032 | 0.1082488 | 0.01439702
[5 empty] | 0.0935509 | 0.1118337 | 0.01477913 |  | 0.03177719 | 0.1095518 | 0.01291777 | 0.06338933 | 0.1092012 | 0.01476787 | 0.1021064 | 0.1090448 | 0.01428644
[5 empty] | 0.09301571 | 0.11265 | 0.01758182 |  | 0.03312576 | 0.1103515 | 0.01284316 | 0.06284767 | 0.1099983 | 0.01475162 | 0.1017791 | 0.1098407 | 0.01448606
[5 empty] | 0.09337072 | 0.1134663 | 0.01753593 |  | 0.03214284 | 0.1111511 | 0.01639906 | 0.06312081 | 0.1107954 | 0.01985622 | 0.0967823 | 0.1106367 | 0.01687797
[5 empty] | 0.09277011 | 0.1142826 | 0.01773183 |  | 0.03223379 | 0.1119508 | 0.01612417 | 0.06443006 | 0.1115925 | 0.01995592 | 0.1021504 | 0.1114326 | 0.0168915
[5 empty] | 0.09204798 | 0.1150989 | 0.01775125 |  | 0.03272269 | 0.1127504 | 0.01619899 | 0.06224643 | 0.1123896 | 0.01996589 | 0.101676 | 0.1122286 | 0.01706742
[5 empty] | 0.09149124 | 0.1159152 | 0.01780419 |  | 0.03115164 | 0.1135501 | 0.0163096 | 0.06463186 | 0.1131867 | 0.02118525 | 0.101113 | 0.1130245 | 0.01865195
[5 empty] | 0.09143825 | 0.1167315 | 0.01985944 |  | 0.03194067 | 0.1143497 | 0.0186226 | 0.06344804 | 0.1139837 | 0.021139 | 0.09660315 | 0.1138205 | 0.01854281
[5 empty] | 0.09090821 | 0.1175478 | 0.01946811 |  | 0.03143749 | 0.1151493 | 0.01849439 | 0.06065108 | 0.1147808 | 0.02117474 | 0.09582344 | 0.1146164 | 0.01854466
[5 empty] | 0.09085898 | 0.1183641 | 0.01960183 |  | 0.03105233 | 0.115949 | 0.01847767 | 0.06315443 | 0.1155779 | 0.02117894 | 0.1003482 | 0.1154124 | 0.01860015
[5 empty] | 0.09293099 | 0.1191804 | 0.0195625 |  | 0.0316216 | 0.1167486 | 0.01941728 | 0.06240588 | 0.116375 | 0.02099606 | 0.0992738 | 0.1162083 | 0.01866305
[5 empty] | 0.0914672 | 0.1199967 | 0.02064203 |  | 0.03103273 | 0.1175483 | 0.01950283 | 0.06044973 | 0.1171721 | 0.02176261 | 0.09472947 | 0.1170042 | 0.01938722
[5 empty] | 0.09250483 | 0.120813 | 0.02042268 |  | 0.03108826 | 0.1183479 | 0.01948339 | 0.06149168 | 0.1179692 | 0.02159575 | 0.09369739 | 0.1178002 | 0.01922714
[5 empty] | 0.09151304 | 0.1216293 | 0.02042678 |  | 0.0315587 | 0.1191476 | 0.01929674 | 0.06100707 | 0.1187663 | 0.02159792 | 0.0934653 | 0.1185961 | 0.01910756
[5 empty] | 0.0918823 | 0.1224456 | 0.02130329 |  | 0.0318415 | 0.1199472 | 0.01943284 | 0.06169198 | 0.1195634 | 0.02230423 | 0.09687218 | 0.1193921 | 0.0193795
[5 empty] | 0.09029697 | 0.1232619 | 0.02119305 |  | 0.03044319 | 0.1207469 | 0.01996595 | 0.06032206 | 0.1203605 | 0.0222842 | 0.0963982 | 0.120188 | 0.02020845
[5 empty] | 0.089898 | 0.1240783 | 0.02134781 |  | 0.03113255 | 0.1215465 | 0.02008688 | 0.06277038 | 0.1211575 | 0.02211065 | 0.0925367 | 0.120984 | 0.01989006
[5 empty] | 0.08972603 | 0.1248946 | 0.02131813 |  | 0.03171557 | 0.1223462 | 0.02031262 | 0.06047392 | 0.1219546 | 0.02239991 | 0.09905159 | 0.1217799 | 0.02016239
[5 empty] | 0.08966103 | 0.1257109 | 0.02098954 |  | 0.03115606 | 0.1231458 | 0.02029851 | 0.05985454 | 0.1227517 | 0.02209285 | 0.09391951 | 0.1225759 | 0.01986804
[5 empty] | 0.0896894 | 0.1265272 | 0.02180881 |  | 0.0317144 | 0.1239455 | 0.02094395 | 0.06146034 | 0.1235488 | 0.02282531 | 0.0925933 | 0.1233718 | 0.02052066
[5 empty] | 0.08842562 | 0.1273435 | 0.021669 |  | 0.03110004 | 0.1247451 | 0.02093771 | 0.06236898 | 0.1243459 | 0.02287084 | 0.09596123 | 0.1241678 | 0.02069256
[5 empty] | 0.09084167 | 0.1281598 | 0.02167118 |  | 0.03117368 | 0.1255448 | 0.02097101 | 0.06167196 | 0.125143 | 0.02277066 | 0.09388172 | 0.1249637 | 0.02068014
[5 empty] | 0.08816115 | 0.1289761 | 0.02185032 |  | 0.03126378 | 0.1263444 | 0.02065469 | 0.06133717 | 0.1259401 | 0.02307406 | 0.09401156 | 0.1257597 | 0.02087068
[5 empty] | 0.08966626 | 0.1297924 | 0.02234287 |  | 0.03058832 | 0.1271441 | 0.02160332 | 0.06235737 | 0.1267372 | 0.02332953 | 0.09097799 | 0.1265556 | 0.021265
[5 empty] | 0.08963363 | 0.1306087 | 0.0223294 |  | 0.03072813 | 0.1279437 | 0.02139137 | 0.06124552 | 0.1275343 | 0.02328773 | 0.09238734 | 0.1273516 | 0.0215425
[5 empty] | 0.0880569 | 0.131425 | 0.02226657 |  | 0.03073146 | 0.1287434 | 0.02137425 | 0.06161491 | 0.1283313 | 0.02299974 | 0.09177022 | 0.1281475 | 0.0212223
[5 empty] | 0.08855234 | 0.1322413 | 0.02240794 |  | 0.03018857 | 0.129543 | 0.02143419 | 0.06152187 | 0.1291284 | 0.02328773 | 0.08998949 | 0.1289435 | 0.02116253
[5 empty] | 0.08962243 | 0.1330576 | 0.02302933 |  | 0.03037036 | 0.1303427 | 0.022157 | 0.06246517 | 0.1299255 | 0.02339449 | 0.09603835 | 0.1297394 | 0.02203244
[5 empty] | 0.08908691 | 0.1338739 | 0.02282022 |  | 0.03084154 | 0.1311423 | 0.02200336 | 0.0592541 | 0.1307226 | 0.02375594 | 0.09320069 | 0.1305354 | 0.0220741
[5 empty] | 0.08783816 | 0.1346902 | 0.02275588 |  | 0.02982871 | 0.131942 | 0.02213944 | 0.06045498 | 0.1315197 | 0.02366144 | 0.09427714 | 0.1313313 | 0.02202148
[5 empty] | 0.08707574 | 0.1355065 | 0.02287767 |  | 0.03064567 | 0.1327416 | 0.02250687 | 0.05887428 | 0.1323168 | 0.02375865 | 0.09425999 | 0.1321272 | 0.02195569
[5 empty] | 0.08661588 | 0.1363228 | 0.02369331 |  | 0.02958815 | 0.1335413 | 0.02254052 | 0.06241845 | 0.1331139 | 0.02375865 | 0.09068724 | 0.1329232 | 0.022538
[5 empty] | 0.08648339 | 0.1371391 | 0.02323578 |  | 0.03073372 | 0.1343409 | 0.02227135 | 0.05970451 | 0.133911 | 0.02398634 | 0.08999621 | 0.1337191 | 0.02250208
[5 empty] | 0.08675477 | 0.1379554 | 0.023698 |  | 0.03002332 | 0.1351406 | 0.02222873 | 0.06124948 | 0.1347081 | 0.02415651 | 0.09149798 | 0.1345151 | 0.02243697
[5 empty] | 0.08596662 | 0.1387717 | 0.02361823 |  | 0.03021779 | 0.1359402 | 0.02244855 | 0.06047909 | 0.1355052 | 0.02407742 | 0.09471048 | 0.135311 | 0.02237185
[5 empty] | 0.0876376 | 0.139588 | 0.02402609 |  | 0.02928719 | 0.1367399 | 0.02277703 | 0.06196409 | 0.1363022 | 0.02428762 | 0.0893537 | 0.136107 | 0.02287729
[5 empty] | 0.08566749 | 0.1404043 | 0.02385884 |  | 0.0292844 | 0.1375395 | 0.02297358 | 0.05997715 | 0.1370993 | 0.02434099 | 0.09100322 | 0.1369029 | 0.02270309
[5 empty] | 0.08799652 | 0.1412206 | 0.02401892 |  | 0.02951382 | 0.1383391 | 0.02283874 | 0.06232856 | 0.1378964 | 0.0242294 | 0.09146204 | 0.1376989 | 0.02305148
[5 empty] | 0.0868466 | 0.1420369 | 0.02396874 |  | 0.02987941 | 0.1391388 | 0.0227976 | 0.05857909 | 0.1386935 | 0.02425366 | 0.08940295 | 0.1384948 | 0.02304002
[5 empty] | 0.08748918 | 0.1428533 | 0.02432535 |  | 0.02991919 | 0.1399384 | 0.02323004 | 0.0591878 | 0.1394906 | 0.02459613 | 0.09045148 | 0.1392908 | 0.0234792
[5 empty] | 0.08686148 | 0.1436696 | 0.02430836 |  | 0.0300953 | 0.1407381 | 0.02323468 | 0.05838907 | 0.1402877 | 0.02426292 | 0.08905254 | 0.1400867 | 0.02319691
[5 empty] | 0.0848526 | 0.1444859 | 0.02439086 |  | 0.02935015 | 0.1415377 | 0.02336472 | 0.05925386 | 0.1410848 | 0.02448833 | 0.09072362 | 0.1408827 | 0.02321558
[5 empty] | 0.08677187 | 0.1453022 | 0.02438601 |  | 0.02987045 | 0.1423374 | 0.02344831 | 0.05957364 | 0.1418819 | 0.02447853 | 0.08848659 | 0.1416786 | 0.02324357
[5 empty] | 0.08687234 | 0.1461185 | 0.02437324 |  | 0.02963705 | 0.143137 | 0.02368852 | 0.06151387 | 0.142679 | 0.02483706 | 0.09278606 | 0.1424746 | 0.02363784
[5 empty] | 0.08599116 | 0.1469348 | 0.02446173 |  | 0.02935764 | 0.1439367 | 0.02357794 | 0.06129057 | 0.143476 | 0.02463208 | 0.0913097 | 0.1432705 | 0.02353366
[5 empty] | 0.08597066 | 0.1477511 | 0.02473948 |  | 0.02937332 | 0.1447363 | 0.02376146 | 0.05823231 | 0.1442731 | 0.02453083 | 0.08756453 | 0.1440665 | 0.02375387
[5 empty] | 0.08484342 | 0.1485674 | 0.02438553 |  | 0.02982626 | 0.145536 | 0.02372146 | 0.06139622 | 0.1450702 | 0.02469629 | 0.08994156 | 0.1448624 | 0.02387462
[5 empty] | 0.08451197 | 0.1493837 | 0.02502777 |  | 0.02970979 | 0.1463356 | 0.02393963 | 0.05930897 | 0.1458673 | 0.02480383 | 0.08699349 | 0.1456583 | 0.0238942
[5 empty] | 0.08515224 | 0.1502 | 0.02497561 |  | 0.02958699 | 0.1471353 | 0.02355205 | 0.05932472 | 0.1466644 | 0.02473177 | 0.08924623 | 0.1464543 | 0.02392056
[5 empty] | 0.08443361 | 0.1510163 | 0.0246279 |  | 0.02862708 | 0.1479349 | 0.0237922 | 0.05801906 | 0.1474615 | 0.02509704 | 0.0869924 | 0.1472502 | 0.02394932
[5 empty] | 0.08482558 | 0.1518326 | 0.0245981 |  | 0.02970219 | 0.1487346 | 0.02397606 | 0.0617348 | 0.1482586 | 0.02489328 | 0.08837557 | 0.1480462 | 0.02386784
[5 empty] | 0.08556335 | 0.1526489 | 0.02519951 |  | 0.02979762 | 0.1495342 | 0.02383704 | 0.06148274 | 0.1490557 | 0.02517744 | 0.08715453 | 0.1488421 | 0.02434213
[5 empty] | 0.08426099 | 0.1534652 | 0.02499923 |  | 0.02900968 | 0.1503339 | 0.02373876 | 0.05997268 | 0.1498528 | 0.02505514 | 0.08892396 | 0.1496381 | 0.02401563
[5 empty] | 0.08560139 | 0.1542815 | 0.02524457 |  | 0.02838995 | 0.1511335 | 0.02382265 | 0.05930446 | 0.1506498 | 0.02473315 | 0.0912759 | 0.150434 | 0.02407609
[5 empty] | 0.08327031 | 0.1550978 | 0.02478394 |  | 0.02972226 | 0.1519332 | 0.02380348 | 0.0579033 | 0.1514469 | 0.02475312 | 0.08875622 | 0.15123 | 0.02409786
[5 empty] | 0.08460469 | 0.1559141 | 0.02506892 |  | 0.02905881 | 0.1527328 | 0.02425543 | 0.06068157 | 0.152244 | 0.02508447 | 0.08922585 | 0.1520259 | 0.02457857
[5 empty] | 0.08428438 | 0.1567304 | 0.02532568 |  | 0.02930475 | 0.1535325 | 0.0242482 | 0.05911598 | 0.1530411 | 0.02512453 | 0.0854366 | 0.1528219 | 0.02421104
[5 empty] | 0.08380446 | 0.1575467 | 0.02511927 |  | 0.02941827 | 0.1543321 | 0.0238915 | 0.06109961 | 0.1538382 | 0.02519462 | 0.09137346 | 0.1536178 | 0.02450312
[5 empty] | 0.08503459 | 0.158363 | 0.0250362 |  | 0.02900543 | 0.1551318 | 0.02426748 | 0.05966346 | 0.1546353 | 0.02490423 | 0.09183283 | 0.1544138 | 0.02434004
[5 empty] | 0.08322558 | 0.1591793 | 0.02500178 |  | 0.02902814 | 0.1559314 | 0.02396686 | 0.05980321 | 0.1554324 | 0.02521673 | 0.08647876 | 0.1552097 | 0.02462758
[5 empty] | 0.08312626 | 0.1599956 | 0.0252265 |  | 0.02938361 | 0.1567311 | 0.02412158 | 0.06166561 | 0.1562295 | 0.02511894 | 0.08519562 | 0.1560057 | 0.02448591
[5 empty] | 0.08382593 | 0.1608119 | 0.02520378 |  | 0.02918956 | 0.1575307 | 0.02410224 | 0.05836656 | 0.1570266 | 0.02507883 | 0.08554572 | 0.1568016 | 0.0242514
[5 empty] | 0.08272753 | 0.1616282 | 0.0253071 |  | 0.02938341 | 0.1583304 | 0.02430987 | 0.06170124 | 0.1578236 | 0.02532063 | 0.09169133 | 0.1575976 | 0.02427598
[5 empty] | 0.0828945 | 0.1624446 | 0.02542332 |  | 0.02900455 | 0.15913 | 0.02396878 | 0.05857333 | 0.1586207 | 0.02497198 | 0.0881335 | 0.1583935 | 0.02461091