## 1
Общество с ограниченной ответственностью "Инженерная геология" (ООО "ИнжГео") | [10 empty] | Общество с ограниченной ответственностью "Инженерная геология" (ООО "ИнжГео")
Юр. адрес: 117279, г. Москва, ул. Миклухо-Маклая, 36 а, этаж 5, пом. XXIII к. 76-84 | [10 empty] | Юр. адрес: 117279, г. Москва, ул. Миклухо-Маклая, 36 а, этаж 5, пом. XXIII к. 76-84 | [9 empty] | нагр |  |  | X0 | Y0 | R |  | нагр |  |  |  | X0 | Y0 | R | нагр |  |  |  | X0 | Y0 | R |  | нагр |  |  |  | X0 | Y0 | R
Телефон/факс +7 (495) 132-30-00, Адрес электронной почты inbox@inj-geo.ru | [10 empty] | Телефон/факс +7 (495) 132-30-00, Адрес электронной почты inbox@inj-geo.ru | [13 empty] | 0 | [7 empty] | 0 | [6 empty] | 0 | [7 empty] | 0
[21 empty] | девиатор | [6 empty] | девиатор | [6 empty] | девиатор | [7 empty] | девиатор
Испытательная лаборатория ООО «ИнжГео» | [10 empty] | Испытательная лаборатория ООО «ИнжГео» | [9 empty] | x0 | Угол | X | Y |  |  |  | x0 |  | Угол | X | Y |  |  | x0 |  | Угол | X | Y |  |  |  | x0 |  | Угол | X | Y
Адрес места осуществления деятельности лаборатории: г. Москва, просп. Вернадского, д. 51, стр. 1 | [10 empty] | Адрес места осуществления деятельности лаборатории: г. Москва, просп. Вернадского, д. 51, стр. 1 | [10 empty] | 0 | [7 empty] | 0 | [6 empty] | 0 | [7 empty] | 0
Телефон +7(910)4557682, E-mail: slg85@mail.ru | [10 empty] | Телефон +7(910)4557682, E-mail: slg85@mail.ru | [10 empty] | 5 | [7 empty] | 5 | [6 empty] | 5 | [7 empty] | 5
[22 empty] | 10 | [7 empty] | 10 | [6 empty] | 10 | [7 empty] | 10
Протокол испытаний № 13-63/25 от 23-11-2022 | [21 empty] | 15 | [7 empty] | 15 | [6 empty] | 15 | [7 empty] | 15
Наименование и адрес заказчика: Переход трубопровода через р. Енисей | [21 empty] | 20 | [7 empty] | 20 | [6 empty] | 20 | [7 empty] | 20
Наименование объекта: ООО Регионстрой | [21 empty] | 25 | [7 empty] | 25 | [6 empty] | 25 | [7 empty] | 25
Наименование используемого метода/методики: ГОСТ 12248.4-2020 | [21 empty] | 30 | [7 empty] | 30 | [6 empty] | 30 | [7 empty] | 30
Условия проведения испытания: температура окружающей среды (18 - 25)0С, влажность воздуха (40 - 75)% | [21 empty] | 35 | [7 empty] | 35 | [6 empty] | 35 | [7 empty] | 35
Дата получение объекта подлежащего испытаниям: 27.10.2022 | [21 empty] | 40 | [7 empty] | 40 | [6 empty] | 40 | [7 empty] | 40
Дата испытания: 25.10.2022-19.11.2025 | [21 empty] | 45 | [7 empty] | 45 | [6 empty] | 45 | [7 empty] | 45
Испытание грунтов методом трехосного сжатия | [10 empty] | Испытание грунтов методом трехосного сжатия | [10 empty] | 50 | [7 empty] | 50 | [6 empty] | 50 | [7 empty] | 50
Лабораторный номер: |  | 1060 | [5 empty] | We, % = | 0.307246408 |  | Лабораторный номер: | [6 empty] | We, % = |  |  |  | 55 | [7 empty] | 55 | [6 empty] | 55 | [7 empty] | 55
Номер скважины: |  | BH-050 | [5 empty] | ρ, г/см3 = | 1.83 |  | Номер скважины: | [6 empty] | ρ, г/см3 = |  |  |  | 60 | [7 empty] | 60 | [6 empty] | 60 | [7 empty] | 60
Глубина отбора, м: |  | 3.9 | [5 empty] | ρs, г/см3 = | 2.71 |  | Глубина отбора, м: | [6 empty] | ρs, г/см3 = |  |  |  | 65 | [7 empty] | 65 | [6 empty] | 65 | [7 empty] | 65
Наименование грунта: |  | Суглинок, после оттаивания текучепластичный, легкий песчанистый | [5 empty] | e, д.е. = | 0.9358676 |  | Наименование грунта: | [6 empty] | e, д.е. = |  |  |  | 70 | [7 empty] | 70 | [6 empty] | 70 | [7 empty] | 70
Схема проведения опыта: |  | КД | [5 empty] | IL, д.е. = | 0.923 |  | Схема проведения опыта: | [6 empty] | IL, д.е. = |  |  |  | 75 | [7 empty] | 75 | [6 empty] | 75 | [7 empty] | 75
Результаты испытаний | [10 empty] | Результаты испытаний | [10 empty] | 80 | [7 empty] | 80 | [6 empty] | 80 | [7 empty] | 80
[22 empty] | 85 | [7 empty] | 85 | [6 empty] | 85 | [7 empty] | 85
[22 empty] | 90 | [7 empty] | 90 | [6 empty] | 90 | [7 empty] | 90
[22 empty] | 95 | [7 empty] | 95 | [6 empty] | 95 | [7 empty] | 95
[22 empty] | 100 | [7 empty] | 100 | [6 empty] | 100 | [7 empty] | 100
[22 empty] | 105 | [7 empty] | 105 | [6 empty] | 105 | [7 empty] | 105
[22 empty] | 110 | [7 empty] | 110 | [6 empty] | 110 | [7 empty] | 110
[22 empty] | 115 | [7 empty] | 115 | [6 empty] | 115 | [7 empty] | 115
[22 empty] | 120 | [7 empty] | 120 | [6 empty] | 120 | [7 empty] | 120
[22 empty] | 125 | [7 empty] | 125 | [6 empty] | 125 | [7 empty] | 125
[22 empty] | 130 | [7 empty] | 130 | [6 empty] | 130 | [7 empty] | 130
[22 empty] | 135 | [7 empty] | 135 | [6 empty] | 135 | [7 empty] | 135
[22 empty] | 140 | [7 empty] | 140 | [6 empty] | 140 | [7 empty] | 140
[22 empty] | 145 | [7 empty] | 145 | [6 empty] | 145 | [7 empty] | 145
[22 empty] | 150 | [7 empty] | 150 | [6 empty] | 150 | [7 empty] | 150
[22 empty] | 155 | [7 empty] | 155 | [6 empty] | 155 | [7 empty] | 155
[22 empty] | 160 | [7 empty] | 160 | [6 empty] | 160 | [7 empty] | 160
[22 empty] | 165 | [7 empty] | 165 | [6 empty] | 165 | [7 empty] | 165
[22 empty] | 170 | [7 empty] | 170 | [6 empty] | 170 | [7 empty] | 170
[22 empty] | 175 | [7 empty] | 175 | [6 empty] | 175 | [7 empty] | 175
[22 empty] | 180 | [7 empty] | 180 | [6 empty] | 180 | [7 empty] | 180
[13 empty] | Давление в камере, Мпа σ3 | Вертикальная нагрузка, Мпа σ1 | Поровое давление, Мпа u
[13 empty] | 0.05 | 0.08493633 | [5 empty] | 1 | [6 empty] | σ3,кПа | σ1,кПа | u, кПа |  |  |  | 4
[13 empty] | 0.15 | 0.2220252 | [27 empty] | δ3, Мпа | δ1-δ3, МПа | δ1, МПа | δ1, КПа
[13 empty] | 0.25 | 0.3591141 | [21 empty] | С, МПа:
φ, град:
E, Мпа
[27 empty] | x | 0
[27 empty] | y |  |  |  | С, кПа | φ,°
Эффективные значения угла внутреннего трения и удельного сцепления ϕ', С'
[13 empty] | ϕ', град. = | 9
[13 empty] | С', МПа = | 0.007
|  | K0, д.е. | 0.8435655 | Эффективное напряжение, Мпа: |  |  |  |  | 0.04217828
|  | Модуль деформации E0, МПа: |  | Точки нахождения модуля Е0, Мпа (полное напряжение): |  |  |  |  | 0.04217828 | 0.06748524
|  | Модуль деформации E50, МПа: |  | qmax Давление при разрушении образца, Мпа (девиатор): |  |  |  |  | 0.1012279
|  | Коэф. Поперечной деформации, ϑ: |  | 0,5 qmax, Мпа (девиатор): |  |  |  |  | 0.05061393
| Начальник исп. лаборатории: | [6 empty] | Семиколенова Л.Г. |  |  |  |  | Начальник исп. лаборатории: |  |  |  |  | Семиколенова Л.Г.
Лист 1 , всего листов 2 | [11 empty] | Лист 2 , всего листов 2
Частичное воспроизведение протокола испытаний без письменного разрешения ООО «ИнжГео» ЗАПРЕЩАЕТСЯ | [11 empty] | Частичное воспроизведение протокола испытаний без письменного разрешения ООО «ИнжГео» ЗАПРЕЩАЕТСЯ
E0 |  |  | E50 |  | Деформация |  |  |  | Первая прочность |  |  | Вторая прочность |  |  | Третья прочность |  |  |  | К Пуассона
devE0 | epsE0 |  | dev50 | epsE50 | dev | eps | ev |  | dev1 | eps1 | ev1 | dev1 | eps1 | ev2 | dev1 | eps1 | ev3 | Глины
0.02530697 | 0.001687118 |  | 0.05061393 | 0.005061355 | 0 | 0 | 0 |  | 0 | 0 | 0 | 0 | 0 | 0 | 0.02673295 | 0.0003300339 | 0 | < 0 | 0,20-0,30
[5 empty] | 0.01411503 | 0.0008163043 | 0 |  | 0.008559401 | 0.0005706224 | 0 | 0.02088731 | 0.0004688474 | 0 | 0.05455704 | 0.001010308 | 0 | 0-0,25 | 0,30-0,38
Секущая модуля Е0 |  |  | Линия Q max |  | 0.02530697 | 0.001687118 | 0 |  | 0.01746816 | 0.001746803 | 0 | 0.0360126 | 0.001212536 | 0 | 0.05750958 | 0.001591895 | 0 | 0,25< | 0,38-0,45
| 0 |  |  | 0 | 0.03274414 | 0.002448913 | -0.002511139 |  | 0.01820665 | 0.002398945 | -0.002615142 | 0.03866469 | 0.00239089 | -0.001404436 | 0.0612283 | 0.002387842 | -0.002976445 | Суглинки | 0,35-0,37
[5 empty] | 0.0400189 | 0.003265217 | -0.002535536 |  | 0.01888474 | 0.003198593 | -0.002601156 | 0.04342245 | 0.003187854 | -0.00138062 | 0.06723844 | 0.003183789 | -0.002973782 | Пески и супеси | 0,30-0,35
[5 empty] | 0.04502414 | 0.004081521 | -0.002538051 |  | 0.02043468 | 0.003998241 | -0.00260012 | 0.04209024 | 0.003984817 | -0.00138257 | 0.0660287 | 0.003979736 | -0.002980588
|  |  | Линия 0,5 Q max |  | 0.05061393 | 0.005061355 | -0.002525224 |  | 0.02119688 | 0.004797889 | -0.002610221 | 0.0468718 | 0.004781781 | -0.001398586 | 0.0707946 | 0.004775684 | -0.002966976
|  |  |  | 0 | 0.05311912 | 0.00571413 | -0.002518316 |  | 0.02186042 | 0.005597538 | -0.002583803 | 0.04763843 | 0.005578744 | -0.002107702 | 0.07233346 | 0.005571631 | -0.003325203
[5 empty] | 0.05631735 | 0.006530434 | -0.002498896 |  | 0.02191335 | 0.006397186 | -0.002548949 | 0.05102943 | 0.006375708 | -0.002097212 | 0.07479234 | 0.006367578 | -0.003301383
[5 empty] | 0.05839914 | 0.007346739 | -0.002526134 |  | 0.02271358 | 0.007196834 | -0.002586109 | 0.05207975 | 0.007172671 | -0.002117352 | 0.07952441 | 0.007163525 | -0.003283518
[5 empty] | 0.0605129 | 0.008163043 | -0.002530422 |  | 0.02327542 | 0.007996482 | -0.002564838 | 0.05190096 | 0.007969635 | -0.002100989 | 0.08143462 | 0.007959473 | -0.003276902
[5 empty] | 0.06332767 | 0.008979347 | -0.00274665 |  | 0.02411082 | 0.008796131 | -0.00249777 | 0.0525549 | 0.008766598 | -0.002740626 | 0.08214856 | 0.00875542 | -0.003542551
Коэфф. Точки |  |  |  |  | 0.06472648 | 0.009795651 | -0.002760052 |  | 0.02542433 | 0.009595779 | -0.002528166 | 0.05549781 | 0.009563562 | -0.00275819 | 0.08673993 | 0.009551367 | -0.003553554
[5 empty] | 0.06823131 | 0.01061196 | -0.002762513 |  | 0.02543028 | 0.01039543 | -0.002521132 | 0.05672977 | 0.01036053 | -0.002744468 | 0.08400887 | 0.01034731 | -0.003553908
[5 empty] | 0.06868169 | 0.01142826 | -0.002719298 |  | 0.02610727 | 0.01119508 | -0.00252691 | 0.05613212 | 0.01115749 | -0.002718396 | 0.0890984 | 0.01114326 | -0.003519835
[5 empty] | 0.07246409 | 0.01224456 | -0.003070213 |  | 0.02548676 | 0.01199472 | -0.002437256 | 0.05636198 | 0.01195445 | -0.003324653 | 0.08535212 | 0.01193921 | -0.00370146
[5 empty] | 0.07280165 | 0.01306087 | -0.003100238 |  | 0.02614265 | 0.01279437 | -0.002451672 | 0.05725189 | 0.01275142 | -0.00328768 | 0.09096601 | 0.01273516 | -0.003708123
[5 empty] | 0.07552739 | 0.01387717 | -0.00307269 |  | 0.02729069 | 0.01359402 | -0.002427727 | 0.05819247 | 0.01354838 | -0.003334227 | 0.09169449 | 0.0135311 | -0.00368184
[5 empty] | 0.07726382 | 0.01469348 | -0.003098999 |  | 0.02738701 | 0.01439367 | -0.00245045 | 0.05885845 | 0.01434534 | -0.003313099 | 0.09129297 | 0.01432705 | -0.003705532
[5 empty] | 0.07938639 | 0.01550978 | -0.003544154 |  | 0.02751959 | 0.01519332 | -0.002369854 | 0.05756054 | 0.01514231 | -0.003731824 | 0.094821 | 0.015123 | -0.00379346
[5 empty] | 0.07978846 | 0.01632609 | -0.003535355 |  | 0.02779331 | 0.01599296 | -0.002362768 | 0.06151045 | 0.01593927 | -0.003763212 | 0.09403772 | 0.01591895 | -0.003750301
[5 empty] | 0.08091094 | 0.01714239 | -0.003544858 |  | 0.02688766 | 0.01679261 | -0.002350958 | 0.05878915 | 0.01673623 | -0.003703799 | 0.09054331 | 0.01671489 | -0.003807089
[5 empty] | 0.0820976 | 0.01795869 | -0.003487842 |  | 0.027059 | 0.01759226 | -0.002382609 | 0.06206362 | 0.0175332 | -0.0040263 | 0.09525192 | 0.01751084 | -0.003773016
[5 empty] | 0.08365781 | 0.018775 | -0.003920983 |  | 0.02821773 | 0.01839191 | -0.002275662 | 0.06276838 | 0.01833016 | -0.004001782 | 0.09120276 | 0.01830679 | -0.003795819
[5 empty] | 0.08385155 | 0.0195913 | -0.003938646 |  | 0.02872716 | 0.01919156 | -0.002272934 | 0.06015956 | 0.01912712 | -0.00398088 | 0.09082938 | 0.01910273 | -0.003786647
[5 empty] | 0.08663372 | 0.02040761 | -0.003938253 |  | 0.02782777 | 0.01999121 | -0.002257018 | 0.06129557 | 0.01992409 | -0.004009419 | 0.09250595 | 0.01989868 | -0.003796583
[5 empty] | 0.08792377 | 0.02122391 | -0.00395199 |  | 0.02858718 | 0.02079085 | -0.00228703 | 0.06359554 | 0.02072105 | -0.003993341 | 0.09183758 | 0.02069463 | -0.003817601
[5 empty] | 0.08714647 | 0.02204022 | -0.004201866 |  | 0.02811285 | 0.0215905 | -0.002172123 | 0.06397526 | 0.02151801 | -0.004093484 | 0.09224782 | 0.02149058 | -0.003807919
[5 empty] | 0.08935004 | 0.02285652 | -0.00425726 |  | 0.02858936 | 0.02239015 | -0.002171031 | 0.06196666 | 0.02231498 | -0.004136313 | 0.09406336 | 0.02228652 | -0.003804091
[5 empty] | 0.08922944 | 0.02367282 | -0.004234849 |  | 0.02849338 | 0.0231898 | -0.00216186 | 0.06365855 | 0.02311194 | -0.004102956 | 0.09494955 | 0.02308247 | -0.003826677
[5 empty] | 0.08976059 | 0.02448913 | -0.004247111 |  | 0.02886325 | 0.02398945 | -0.002169503 | 0.06326125 | 0.0239089 | -0.004069934 | 0.09784128 | 0.02387842 | -0.003833185
[5 empty] | 0.0912335 | 0.02530543 | -0.004375184 |  | 0.03004959 | 0.0247891 | -0.002082255 | 0.06349737 | 0.02470587 | -0.004082573 | 0.09708554 | 0.02467437 | -0.003784316
[5 empty] | 0.09045799 | 0.02612174 | -0.004371271 |  | 0.03030829 | 0.02558874 | -0.002104836 | 0.06325813 | 0.02550283 | -0.004084204 | 0.09965755 | 0.02547031 | -0.003772959
[5 empty] | 0.0916743 | 0.02693804 | -0.004387791 |  | 0.02911418 | 0.02638839 | -0.0020902 | 0.06493915 | 0.0262998 | -0.004105814 | 0.09846704 | 0.02626626 | -0.003785831
[5 empty] | 0.09068266 | 0.02775435 | -0.004382574 |  | 0.02977373 | 0.02718804 | -0.0020971 | 0.06276015 | 0.02709676 | -0.004075234 | 0.09660243 | 0.02706221 | -0.003770309
[5 empty] | 0.09273241 | 0.02857065 | -0.004291536 |  | 0.03000081 | 0.02798769 | -0.00198937 | 0.06419742 | 0.02789372 | -0.003955845 | 0.09894804 | 0.02785815 | -0.003695857
[5 empty] | 0.0932114 | 0.02938695 | -0.004326779 |  | 0.03047484 | 0.02878734 | -0.001981618 | 0.06316045 | 0.02869069 | -0.003936825 | 0.09947332 | 0.0286541 | -0.003645515
[5 empty] | 0.09358921 | 0.03020326 | -0.004313025 |  | 0.03111694 | 0.02958699 | -0.00199096 | 0.06551615 | 0.02948765 | -0.003942373 | 0.09901136 | 0.02945005 | -0.003658009
[5 empty] | 0.09408131 | 0.03101956 | -0.004279071 |  | 0.03034716 | 0.03038663 | -0.001878089 | 0.06487583 | 0.03028461 | -0.003985565 | 0.1008864 | 0.030246 | -0.003664623
[5 empty] | 0.0942142 | 0.03183587 | -0.004138394 |  | 0.0305408 | 0.03118628 | -0.001871346 | 0.06655897 | 0.03108158 | -0.003756181 | 0.1011437 | 0.03104194 | -0.003527472
[5 empty] | 0.09461022 | 0.03265217 | -0.004187042 |  | 0.03180949 | 0.03198593 | -0.001876216 | 0.06711654 | 0.03187854 | -0.003746348 | 0.09819782 | 0.03183789 | -0.00352397
[5 empty] | 0.0939498 | 0.03346848 | -0.004176231 |  | 0.03044974 | 0.03278558 | -0.001872845 | 0.06570022 | 0.0326755 | -0.003818582 | 0.09931345 | 0.03263384 | -0.003530623
[5 empty] | 0.09502514 | 0.03428478 | -0.00413881 |  | 0.03096833 | 0.03358523 | -0.001855238 | 0.06862911 | 0.03347247 | -0.003532369 | 0.0991911 | 0.03342979 | -0.003291115
[5 empty] | 0.09371409 | 0.03510108 | -0.003956532 |  | 0.0308823 | 0.03438487 | -0.001742222 | 0.06646132 | 0.03426943 | -0.003535203 | 0.1025814 | 0.03422573 | -0.003289478
[5 empty] | 0.09503643 | 0.03591739 | -0.00392109 |  | 0.031789 | 0.03518452 | -0.001746414 | 0.06738774 | 0.03506639 | -0.00353662 | 0.1046299 | 0.03502168 | -0.003251171
[5 empty] | 0.0940448 | 0.03673369 | -0.003910458 |  | 0.03253199 | 0.03598417 | -0.001734362 | 0.06785346 | 0.03586336 | -0.003524574 | 0.1011327 | 0.03581763 | -0.003245277
[5 empty] | 0.09468021 | 0.03755 | -0.003947869 |  | 0.03258526 | 0.03678382 | -0.001757243 | 0.06803099 | 0.03666032 | -0.003521385 | 0.1004808 | 0.03661357 | -0.00328031
[5 empty] | 0.09629035 | 0.0383663 | -0.00365817 |  | 0.03182971 | 0.03758347 | -0.001595922 | 0.0700547 | 0.03745728 | -0.003277737 | 0.1032834 | 0.03740952 | -0.002975947
[5 empty] | 0.09573837 | 0.03918261 | -0.003676415 |  | 0.03187423 | 0.03838312 | -0.001622287 | 0.06786645 | 0.03825425 | -0.003273182 | 0.1065419 | 0.03820547 | -0.003026036
[5 empty] | 0.09728392 | 0.03999891 | -0.003614746 |  | 0.03175836 | 0.03918276 | -0.001611355 | 0.06730487 | 0.03905121 | -0.003277737 | 0.1058653 | 0.03900142 | -0.00300624
[5 empty] | 0.09683869 | 0.04081521 | -0.003664373 |  | 0.03291864 | 0.03998241 | -0.001454774 | 0.0692056 | 0.03984817 | -0.003270253 | 0.1020229 | 0.03979736 | -0.002971448
[5 empty] | 0.09795661 | 0.04163152 | -0.003283648 |  | 0.03326794 | 0.04078206 | -0.001446768 | 0.07009718 | 0.04064514 | -0.002940652 | 0.1082055 | 0.04059331 | -0.002669764
[5 empty] | 0.09697653 | 0.04244782 | -0.003292893 |  | 0.03239577 | 0.04158171 | -0.001445604 | 0.07061161 | 0.0414421 | -0.002945034 | 0.1063282 | 0.04138926 | -0.002664395
[5 empty] | 0.0976195 | 0.04326413 | -0.003295204 |  | 0.03383307 | 0.04238136 | -0.001445313 | 0.06813937 | 0.04223906 | -0.002936269 | 0.1046161 | 0.04218521 | -0.002682381
[5 empty] | 0.09803171 | 0.04408043 | -0.003294874 |  | 0.03314186 | 0.04318101 | -0.001467293 | 0.06778414 | 0.04303603 | -0.002904423 | 0.1025005 | 0.04298115 | -0.002663589
[5 empty] | 0.0968933 | 0.04489674 | -0.002887631 |  | 0.03405163 | 0.04398065 | -0.001286096 | 0.06974916 | 0.04383299 | -0.002541495 | 0.1077036 | 0.0437771 | -0.002356256
[5 empty] | 0.09724565 | 0.04571304 | -0.002914667 |  | 0.03260764 | 0.0447803 | -0.001301575 | 0.06986484 | 0.04462996 | -0.002567554 | 0.1048556 | 0.04457305 | -0.00232097
[5 empty] | 0.09974333 | 0.04652934 | -0.002879781 |  | 0.03374442 | 0.04557995 | -0.001296545 | 0.07118358 | 0.04542692 | -0.002567554 | 0.1043461 | 0.04536899 | -0.002325643
[5 empty] | 0.0994632 | 0.04734565 | -0.002886468 |  | 0.03439477 | 0.0463796 | -0.001301962 | 0.07152912 | 0.04622388 | -0.002548137 | 0.1084978 | 0.04616494 | -0.002314193
[5 empty] | 0.09918737 | 0.04816195 | -0.002484168 |  | 0.03397864 | 0.04717925 | -0.00112001 | 0.07019432 | 0.04702085 | -0.002162954 | 0.1100399 | 0.04696089 | -0.001944894
[5 empty] | 0.1002869 | 0.04897826 | -0.002493328 |  | 0.03448763 | 0.04797889 | -0.001106357 | 0.07182633 | 0.04781781 | -0.00217916 | 0.1036833 | 0.04775684 | -0.001981219
[5 empty] | 0.09962549 | 0.04979456 | -0.002480454 |  | 0.03352387 | 0.04877854 | -0.001105025 | 0.06902028 | 0.04861477 | -0.002145883 | 0.105669 | 0.04855278 | -0.001955497
[5 empty] | 0.09902429 | 0.05061087 | -0.00200602 |  | 0.03335164 | 0.04957819 | -0.001115903 | 0.06944798 | 0.04941174 | -0.002141994 | 0.1083617 | 0.04934873 | -0.00197631
[5 empty] | 0.09849781 | 0.05142717 | -0.002026004 |  | 0.03418406 | 0.05037784 | -0.0009132043 | 0.06865462 | 0.0502087 | -0.001763031 | 0.1102961 | 0.05014468 | -0.001580445
[5 empty] | 0.09857196 | 0.05224347 | -0.002020554 |  | 0.03380035 | 0.05117749 | -0.0009148517 | 0.07136672 | 0.05100566 | -0.001740663 | 0.1058895 | 0.05094062 | -0.001568657
[5 empty] | 0.09973218 | 0.05305978 | -0.002022976 |  | 0.03363017 | 0.05197714 | -0.0009172313 | 0.07243867 | 0.05180263 | -0.001752721 | 0.1112405 | 0.05173657 | -0.001585947
[5 empty] | 0.09895026 | 0.05387608 | -0.001556471 |  | 0.03359815 | 0.05277678 | -0.0009241869 | 0.07191188 | 0.05259959 | -0.00174975 | 0.1068098 | 0.05253252 | -0.001569757
[5 empty] | 0.09952551 | 0.05469239 | -0.0015591 |  | 0.03383135 | 0.05357643 | -0.0007041212 | 0.06993881 | 0.05339655 | -0.001328169 | 0.1113928 | 0.05332847 | -0.001175726
[5 empty] | 0.09953678 | 0.05550869 | -0.001552451 |  | 0.03499823 | 0.05437608 | -0.0007061656 | 0.07298268 | 0.05419352 | -0.001325127 | 0.1051101 | 0.05412441 | -0.001165674
[5 empty] | 0.09941069 | 0.056325 | -0.001532813 |  | 0.03442725 | 0.05517573 | -0.0007101134 | 0.07294292 | 0.05499048 | -0.001313223 | 0.1079543 | 0.05492036 | -0.001163687
[5 empty] | 0.100675 | 0.0571413 | -0.001551369 |  | 0.03390096 | 0.05597538 | -0.0007068706 | 0.0722531 | 0.05578744 | -0.001322746 | 0.1108973 | 0.05571631 | -0.001177012
[5 empty] | 0.1017463 | 0.0579576 | -0.001075413 |  | 0.0340633 | 0.05677503 | -0.0004750378 | 0.07055782 | 0.05658441 | -0.0008868246 | 0.1094911 | 0.05651226 | -0.000760933
[5 empty] | 0.09943508 | 0.05877391 | -0.001064181 |  | 0.03455099 | 0.05757467 | -0.0004781013 | 0.07246826 | 0.05738137 | -0.0008881656 | 0.1057414 | 0.0573082 | -0.0007545335
[5 empty] | 0.1020627 | 0.05959021 | -0.001075627 |  | 0.03524567 | 0.05837432 | -0.0004747984 | 0.07306366 | 0.05817833 | -0.0008896853 | 0.1107716 | 0.05810415 | -0.000760552
[5 empty] | 0.09968791 | 0.06040652 | -0.001077018 |  | 0.03482393 | 0.05917397 | -0.000477479 | 0.07320802 | 0.0589753 | -0.0008910263 | 0.1102295 | 0.0589001 | -0.0007656564
[5 empty] | 0.101097 | 0.06122282 | -0.0006052285 |  | 0.03555889 | 0.05997362 | -0.0002341245 | 0.07272342 | 0.05977226 | -0.0004653547 | 0.11122 | 0.05969604 | -0.0003591006
[5 empty] | 0.1022976 | 0.06203913 | -0.0006034891 |  | 0.03537163 | 0.06077327 | -0.0002358219 | 0.07347376 | 0.06056923 | -0.0004666219 | 0.1101173 | 0.06049199 | -0.0003558423
[5 empty] | 0.1022428 | 0.06285543 | -0.0006019897 |  | 0.03497458 | 0.06157292 | -0.000234596 | 0.07108666 | 0.06136619 | -0.0004659648 | 0.1102601 | 0.06128794 | -0.0003594587
[5 empty] | 0.1002864 | 0.06367173 | -0.0005969516 |  | 0.035081 | 0.06237256 | -0.0002355861 | 0.07202114 | 0.06216315 | -0.0004720194 | 0.1117205 | 0.06208389 | -0.0003586709
[5 empty] | 0.1023489 | 0.06448804 | -0.0001462067 |  | 0.03493633 | 0.06317221 | 2.436309e-05 | 0.07081653 | 0.06296012 | -5.662997e-05 | 0.1091141 | 0.06287983 | 3.563296e-05
[5 empty] | 0.1012279 | 0.06530434 | -0.0001479872 |  | 0.03464733 | 0.06397186 | 2.474553e-05 | 0.0720252 | 0.06375708 | -5.633055e-05 | 0.1126689 | 0.06367578 | 3.51879e-05
[5 empty] | 0.1008974 | 0.06612065 | -0.0001475163 |  | 0.03446616 | 0.06477151 | 2.467443e-05 | 0.07309008 | 0.06455404 | -5.627405e-05 | 0.1105813 | 0.06447173 | 3.53857e-05
[5 empty] | 0.1002797 | 0.06693695 | -0.0001459418 |  | 0.03549631 | 0.06557116 | 2.474798e-05 | 0.07328176 | 0.06535101 | -5.669211e-05 | 0.1062978 | 0.06526768 | 3.557291e-05
[5 empty] | 0.101332 | 0.06775326 | 0.0002751362 |  | 0.03496068 | 0.0663708 | 0.0003203548 | 0.07035699 | 0.06614797 | 0.0003240493 | 0.1082214 | 0.06606362 | 0.0004155636
[5 empty] | 0.1015162 | 0.06856956 | 0.0002774571 |  | 0.03516937 | 0.06717045 | 0.0003174143 | 0.07155342 | 0.06694493 | 0.0003244417 | 0.1115757 | 0.06685957 | 0.0004165201
[5 empty] | 0.1020514 | 0.06938586 | 0.000277015 |  | 0.03539208 | 0.0679701 | 0.0003166472 | 0.07203144 | 0.0677419 | 0.000325586 | 0.1122675 | 0.06765552 | 0.0004185993
[5 empty] | 0.1014038 | 0.07020217 | 0.0002753849 |  | 0.03421996 | 0.06876975 | 0.000319332 | 0.07341146 | 0.06853886 | 0.0003273189 | 0.1078201 | 0.06845146 | 0.0004171854
[5 empty] | 0.09980388 | 0.07101847 | 0.0006637241 |  | 0.0350058 | 0.0695694 | 0.0006637536 | 0.07019109 | 0.06933582 | 0.0006764375 | 0.1114812 | 0.06924741 | 0.0007858822
[5 empty] | 0.1021516 | 0.07183478 | 0.0006632561 |  | 0.03492336 | 0.07036905 | 0.0006613629 | 0.07319768 | 0.07013279 | 0.0006741497 | 0.1096089 | 0.07004336 | 0.0007911156
[5 empty] | 0.1014411 | 0.07265108 | 0.0006627213 |  | 0.03415153 | 0.07116869 | 0.0006628903 | 0.06963228 | 0.07092975 | 0.000674217 | 0.1079833 | 0.07083931 | 0.0007916706
[5 empty] | 0.1022705 | 0.07346739 | 0.0006693398 |  | 0.03481051 | 0.07196834 | 0.001065446 | 0.07040709 | 0.07172671 | 0.0006771103 | 0.1066762 | 0.07163525 | 0.0007886575
[5 empty] | 0.1013474 | 0.07428369 | 0.001045976 |  | 0.03483959 | 0.07276799 | 0.001059079 | 0.06944656 | 0.07252368 | 0.001006322 | 0.1054005 | 0.0724312 | 0.001166172
[5 empty] | 0.09986144 | 0.07509999 | 0.001035323 |  | 0.03464617 | 0.07356764 | 0.001070964 | 0.07122737 | 0.07332064 | 0.001000916 | 0.1104697 | 0.07322715 | 0.001186311
[5 empty] | 0.1008723 | 0.0759163 | 0.001044618 |  | 0.03511972 | 0.07436729 | 0.001071601 | 0.07224804 | 0.0741176 | 0.0009965115 | 0.1117308 | 0.0740231 | 0.001170765
[5 empty] | 0.1014763 | 0.0767326 | 0.001040023 |  | 0.03434658 | 0.07516694 | 0.001062156 | 0.07228828 | 0.07491457 | 0.001008425 | 0.107608 | 0.07481904 | 0.001174298
[5 empty] | 0.1010891 | 0.07754891 | 0.001420794 |  | 0.034892 | 0.07596658 | 0.001502595 | 0.07258848 | 0.07571153 | 0.001330059 | 0.1091107 | 0.07561499 | 0.001591752
[5 empty] | 0.0992562 | 0.07836521 | 0.001424627 |  | 0.034378 | 0.07676623 | 0.001525006 | 0.07076024 | 0.07650849 | 0.001318738 | 0.1065939 | 0.07641094 | 0.00158432
[5 empty] | 0.1014836 | 0.07918152 | 0.001428743 |  | 0.03468261 | 0.07756588 | 0.001526672 | 0.06926031 | 0.07730546 | 0.00132926 | 0.1060089 | 0.07720688 | 0.001571353
[5 empty] | 0.09994197 | 0.07999782 | 0.001422782 |  | 0.03410666 | 0.07836553 | 0.001502141 | 0.07029771 | 0.07810242 | 0.001336985 | 0.1083932 | 0.07800283 | 0.001595231
[5 empty] | 0.09963627 | 0.08081412 | 0.001820683 |  | 0.03364795 | 0.07916518 | 0.002015388 | 0.06987227 | 0.07889939 | 0.00169951 | 0.105901 | 0.07879878 | 0.002000376
[5 empty] | 0.1004644 | 0.08163043 | 0.001818149 |  | 0.03451314 | 0.07996482 | 0.002041936 | 0.06975199 | 0.07969635 | 0.001701364 | 0.1112116 | 0.07959473 | 0.002034024
[5 empty] | 0.1012441 | 0.08244673 | 0.001816521 |  | 0.03513982 | 0.08076447 | 0.002024305 | 0.06982634 | 0.08049331 | 0.001676419 | 0.1070291 | 0.08039067 | 0.002026368
[5 empty] | 0.1001012 | 0.08326304 | 0.001794988 |  | 0.03483729 | 0.08156412 | 0.002031803 | 0.07027157 | 0.08129028 | 0.00206173 | 0.1081053 | 0.08118662 | 0.002003599
[5 empty] | 0.1005168 | 0.08407934 | 0.002212909 |  | 0.03375048 | 0.08236377 | 0.002617716 | 0.07185826 | 0.08208724 | 0.002087341 | 0.1064579 | 0.08198257 | 0.002489553
[5 empty] | 0.09848958 | 0.08489565 | 0.002242343 |  | 0.0347349 | 0.08316342 | 0.002579477 | 0.06875033 | 0.0828842 | 0.002096918 | 0.1054513 | 0.08277852 | 0.002496772
[5 empty] | 0.09913913 | 0.08571195 | 0.002211571 |  | 0.03400913 | 0.08396307 | 0.002591963 | 0.06804145 | 0.08368117 | 0.002095253 | 0.1075517 | 0.08357446 | 0.002497021
[5 empty] | 0.1006329 | 0.08652825 | 0.002223835 |  | 0.0340317 | 0.08476271 | 0.002590402 | 0.07045299 | 0.08447813 | 0.002083593 | 0.1069306 | 0.08437041 | 0.002466649
[5 empty] | 0.09937818 | 0.08734456 | 0.002715711 |  | 0.03370049 | 0.08556236 | 0.0032617 | 0.07118884 | 0.08527509 | 0.002537675 | 0.1060917 | 0.08516636 | 0.002995348
[5 empty] | 0.09815095 | 0.08816086 | 0.002695488 |  | 0.03406596 | 0.08636201 | 0.003261051 | 0.06937411 | 0.08607206 | 0.00252344 | 0.107714 | 0.0859623 | 0.002986902
[5 empty] | 0.09754397 | 0.08897717 | 0.00268686 |  | 0.03375058 | 0.08716166 | 0.003212422 | 0.06944696 | 0.08686902 | 0.002554198 | 0.1035477 | 0.08675825 | 0.003039992
[5 empty] | 0.09793607 | 0.08979347 | 0.002691983 |  | 0.03338477 | 0.08796131 | 0.003221824 | 0.0699784 | 0.08766598 | 0.002543522 | 0.108624 | 0.0875542 | 0.003572488
[5 empty] | 0.09973264 | 0.09060978 | 0.003230196 |  | 0.03297709 | 0.08876096 | 0.003943707 | 0.06814073 | 0.08846295 | 0.003095822 | 0.1063084 | 0.08835015 | 0.003618294
[5 empty] | 0.09949785 | 0.09142608 | 0.003245028 |  | 0.03390962 | 0.0895606 | 0.003945288 | 0.0702243 | 0.08925991 | 0.003074225 | 0.1032778 | 0.08914609 | 0.003620097
[5 empty] | 0.09754741 | 0.09224238 | 0.00325051 |  | 0.03372752 | 0.09036025 | 0.003919998 | 0.06952455 | 0.09005687 | 0.00309829 | 0.1040959 | 0.08994204 | 0.003624786
[5 empty] | 0.09719893 | 0.09305869 | 0.003250187 |  | 0.03344515 | 0.0911599 | 0.003970973 | 0.06707538 | 0.09085384 | 0.003087492 | 0.1035203 | 0.09073799 | 0.003612884
[5 empty] | 0.09802688 | 0.09387499 | 0.003830129 |  | 0.03302936 | 0.09195955 | 0.004716634 | 0.06644292 | 0.0916508 | 0.003702138 | 0.1059336 | 0.09153394 | 0.004242511
[5 empty] | 0.09805321 | 0.0946913 | 0.00385349 |  | 0.03364153 | 0.0927592 | 0.004730362 | 0.07044082 | 0.09244776 | 0.003721546 | 0.1051019 | 0.09232988 | 0.004252335
[5 empty] | 0.09842767 | 0.0955076 | 0.003813661 |  | 0.03365204 | 0.09355884 | 0.00474977 | 0.06666387 | 0.09324473 | 0.003721546 | 0.1059758 | 0.09312583 | 0.004293769
[5 empty] | 0.09805956 | 0.09632391 | 0.004559206 |  | 0.03342921 | 0.09435849 | 0.004761604 | 0.06923855 | 0.09404169 | 0.003717441 | 0.1035735 | 0.09392178 | 0.00424721
[5 empty] | 0.0987378 | 0.09714021 | 0.004546527 |  | 0.03374049 | 0.09515814 | 0.005581343 | 0.06821418 | 0.09483866 | 0.004467763 | 0.1040499 | 0.09471772 | 0.005025029
[5 empty] | 0.09583128 | 0.09795651 | 0.004555583 |  | 0.0331438 | 0.09595779 | 0.005542762 | 0.0686728 | 0.09563562 | 0.004520902 | 0.1080407 | 0.09551367 | 0.004976818
[5 empty] | 0.09570138 | 0.09877282 | 0.004514832 |  | 0.0331811 | 0.09675744 | 0.005612096 | 0.0663678 | 0.09643258 | 0.004534863 | 0.1052765 | 0.09630962 | 0.005004439
[5 empty] | 0.09797719 | 0.09958912 | 0.00451936 |  | 0.03286125 | 0.09755709 | 0.005611536 | 0.068308 | 0.09722955 | 0.00454477 | 0.105565 | 0.09710557 | 0.004992888
[5 empty] | 0.09589955 | 0.1004054 | 0.005377324 |  | 0.03384783 | 0.09835673 | 0.006539845 | 0.06907338 | 0.09802651 | 0.005381622 | 0.1037569 | 0.09790151 | 0.005813508
[5 empty] | 0.09535283 | 0.1012217 | 0.005309574 |  | 0.03261553 | 0.09915638 | 0.006590764 | 0.06684219 | 0.09882347 | 0.00538108 | 0.1024444 | 0.09869746 | 0.005851659
[5 empty] | 0.09525093 | 0.102038 | 0.005350651 |  | 0.03288811 | 0.09995603 | 0.006501329 | 0.06576624 | 0.09962044 | 0.005419551 | 0.1059511 | 0.09949341 | 0.005889222
[5 empty] | 0.09646467 | 0.1028543 | 0.005315976 |  | 0.03230411 | 0.1007557 | 0.006524177 | 0.06517105 | 0.1004174 | 0.005441225 | 0.1062984 | 0.1002894 | 0.005857528
[5 empty] | 0.0959753 | 0.1036706 | 0.006238463 |  | 0.03372622 | 0.1015553 | 0.007936598 | 0.06739702 | 0.1012144 | 0.006458995 | 0.1009064 | 0.1010853 | 0.006926069
[5 empty] | 0.09519765 | 0.1044869 | 0.006213401 |  | 0.03290732 | 0.102355 | 0.007912699 | 0.06481364 | 0.1020113 | 0.006536971 | 0.1012263 | 0.1018812 | 0.006871894
[5 empty] | 0.09602303 | 0.1053033 | 0.006223426 |  | 0.03354569 | 0.1031546 | 0.007974835 | 0.0653513 | 0.1028083 | 0.006451198 | 0.1049072 | 0.1026772 | 0.006888352
[5 empty] | 0.09432263 | 0.1061196 | 0.006277935 |  | 0.03206322 | 0.1039543 | 0.007935004 | 0.06628969 | 0.1036053 | 0.00644405 | 0.1004643 | 0.1034731 | 0.006847893
[5 empty] | 0.09679796 | 0.1069359 | 0.007923576 |  | 0.03280622 | 0.1047539 | 0.01024304 | 0.06466715 | 0.1044022 | 0.01016998 | 0.1032797 | 0.1042691 | 0.008903539
[5 empty] | 0.09656023 | 0.1077522 | 0.007841938 |  | 0.03243961 | 0.1055536 | 0.01024611 | 0.06446694 | 0.1051992 | 0.01019445 | 0.1016697 | 0.105065 | 0.008794711
[5 empty] | 0.09625703 | 0.1085685 | 0.007875692 |  | 0.03276611 | 0.1063532 | 0.01014179 | 0.06540782 | 0.1059961 | 0.01018221 | 0.1030844 | 0.105861 | 0.008846913
[5 empty] | 0.09450566 | 0.1093848 | 0.007812109 |  | 0.03330564 | 0.1071529 | 0.01023486 | 0.06595811 | 0.1067931 | 0.01012717 | 0.1027386 | 0.1066569 | 0.008860184
[5 empty] | 0.09566624 | 0.1102011 | 0.01116503 |  | 0.03320031 | 0.1079525 | 0.0128558 | 0.06631523 | 0.1075901 | 0.01668353 | 0.1017702 | 0.1074529 | 0.01173445
[5 empty] | 0.09551803 | 0.1110174 | 0.01131922 |  | 0.03279771 | 0.1087522 | 0.01288798 | 0.06568519 | 0.108387 | 0.01669018 | 0.09927848 | 0.1082488 | 0.01182712
[5 empty] | 0.09500989 | 0.1118337 | 0.0112562 |  | 0.03151415 | 0.1095518 | 0.01284292 | 0.06396499 | 0.109184 | 0.01677174 | 0.09895038 | 0.1090448 | 0.01178372
[5 empty] | 0.09528905 | 0.11265 | 0.0154687 |  | 0.03190996 | 0.1103515 | 0.01277083 | 0.06565522 | 0.109981 | 0.01674511 | 0.09711657 | 0.1098407 | 0.01166876
[5 empty] | 0.09389187 | 0.1134663 | 0.01524996 |  | 0.03164704 | 0.1111511 | 0.01534149 | 0.0664523 | 0.1107779 | 0.02034244 | 0.09696374 | 0.1106367 | 0.01476122
[5 empty] | 0.09392319 | 0.1142826 | 0.01526383 |  | 0.03225455 | 0.1119508 | 0.01559205 | 0.0665529 | 0.1115749 | 0.02011569 | 0.09462815 | 0.1114326 | 0.01479982
[5 empty] | 0.09373745 | 0.1150989 | 0.01530696 |  | 0.03249141 | 0.1127504 | 0.01550698 | 0.06309157 | 0.1123719 | 0.02025741 | 0.09721562 | 0.1122286 | 0.01474043
[5 empty] | 0.09405425 | 0.1159152 | 0.01527307 |  | 0.03163708 | 0.1135501 | 0.0155209 | 0.06605214 | 0.1131688 | 0.02029587 | 0.09416413 | 0.1130245 | 0.01736487
[5 empty] | 0.09371088 | 0.1167315 | 0.0191461 |  | 0.03171781 | 0.1143497 | 0.01748925 | 0.06300252 | 0.1139658 | 0.02113269 | 0.09922518 | 0.1138205 | 0.01759988
[5 empty] | 0.0919837 | 0.1175478 | 0.01918993 |  | 0.03238761 | 0.1151493 | 0.01772287 | 0.0633658 | 0.1147627 | 0.02129149 | 0.09427784 | 0.1146164 | 0.01739644
[5 empty] | 0.09367428 | 0.1183641 | 0.01905083 |  | 0.03142865 | 0.115949 | 0.01753668 | 0.0634932 | 0.1155597 | 0.02103953 | 0.09602472 | 0.1154124 | 0.01762093
[5 empty] | 0.09289288 | 0.1191804 | 0.01919755 |  | 0.03190138 | 0.1167486 | 0.0187245 | 0.06214265 | 0.1163567 | 0.02113693 | 0.09840913 | 0.1162083 | 0.01768758
[5 empty] | 0.09261908 | 0.1199967 | 0.02086366 |  | 0.0312466 | 0.1175483 | 0.01885587 | 0.06242107 | 0.1171536 | 0.02180786 | 0.09253746 | 0.1170042 | 0.01898992
[5 empty] | 0.09100112 | 0.120813 | 0.02089093 |  | 0.03145764 | 0.1183479 | 0.01862128 | 0.06287081 | 0.1179506 | 0.0218783 | 0.09287555 | 0.1178002 | 0.01906271
[5 empty] | 0.09281748 | 0.1216293 | 0.02096435 |  | 0.03220607 | 0.1191476 | 0.01884837 | 0.06304247 | 0.1187476 | 0.02201259 | 0.09502174 | 0.1185961 | 0.01915658
[5 empty] | 0.09143323 | 0.1224456 | 0.0217568 |  | 0.03084328 | 0.1199472 | 0.01873013 | 0.06263721 | 0.1195445 | 0.02219091 | 0.09158858 | 0.1193921 | 0.01928684
[5 empty] | 0.09168201 | 0.1232619 | 0.02189215 |  | 0.03208681 | 0.1207469 | 0.01950094 | 0.06248931 | 0.1203415 | 0.02258954 | 0.09476973 | 0.120188 | 0.02005222
[5 empty] | 0.09026328 | 0.1240783 | 0.02175898 |  | 0.0321163 | 0.1215465 | 0.01959315 | 0.06172276 | 0.1211385 | 0.02295165 | 0.09512875 | 0.120984 | 0.0201428
[5 empty] | 0.09208492 | 0.1248946 | 0.02168257 |  | 0.03177978 | 0.1223462 | 0.01978934 | 0.06166205 | 0.1219354 | 0.02280817 | 0.0906076 | 0.1217799 | 0.02018105
[5 empty] | 0.08967231 | 0.1257109 | 0.02164764 |  | 0.0313136 | 0.1231458 | 0.01954999 | 0.06333039 | 0.1227324 | 0.02360144 | 0.09695203 | 0.1225759 | 0.02018105
[5 empty] | 0.09103878 | 0.1265272 | 0.02253779 |  | 0.03131024 | 0.1239455 | 0.02034074 | 0.0639315 | 0.1235293 | 0.02330827 | 0.09168393 | 0.1233718 | 0.02088421
[5 empty] | 0.09078353 | 0.1273435 | 0.02259659 |  | 0.03167126 | 0.1247451 | 0.02030806 | 0.06201741 | 0.1243263 | 0.02349355 | 0.09431873 | 0.1241678 | 0.02108205
[5 empty] | 0.09029082 | 0.1281598 | 0.02262373 |  | 0.03160214 | 0.1255448 | 0.02055316 | 0.06330197 | 0.1251233 | 0.02358033 | 0.09101809 | 0.1249637 | 0.02118938
[5 empty] | 0.09017023 | 0.1289761 | 0.02261921 |  | 0.03029489 | 0.1263444 | 0.02058379 | 0.06134908 | 0.1259202 | 0.02331062 | 0.09434144 | 0.1257597 | 0.02090105
[5 empty] | 0.08998427 | 0.1297924 | 0.02327377 |  | 0.03094587 | 0.1271441 | 0.02136086 | 0.06078256 | 0.1267172 | 0.02416279 | 0.08960998 | 0.1265556 | 0.02200999
[5 empty] | 0.09068339 | 0.1306087 | 0.02325044 |  | 0.0308119 | 0.1279437 | 0.02115117 | 0.06128138 | 0.1275142 | 0.02416039 | 0.09355273 | 0.1273516 | 0.02201656
[5 empty] | 0.09068264 | 0.131425 | 0.0232831 |  | 0.03120239 | 0.1287434 | 0.02122954 | 0.06231242 | 0.1283111 | 0.02394628 | 0.09287214 | 0.1281475 | 0.02202532
[5 empty] | 0.08827369 | 0.1322413 | 0.02313843 |  | 0.03070489 | 0.129543 | 0.02116176 | 0.06264207 | 0.1291081 | 0.02455741 | 0.08990218 | 0.1289435 | 0.0218238
[5 empty] | 0.08936812 | 0.1330576 | 0.02418947 |  | 0.03024013 | 0.1303427 | 0.02208907 | 0.06154889 | 0.129905 | 0.02471231 | 0.09504501 | 0.1297394 | 0.02276813
[5 empty] | 0.08893739 | 0.1338739 | 0.02411033 |  | 0.03082223 | 0.1311423 | 0.02179145 | 0.0631127 | 0.130702 | 0.02443202 | 0.08996299 | 0.1305354 | 0.02262285
[5 empty] | 0.08828543 | 0.1346902 | 0.02417748 |  | 0.02999556 | 0.131942 | 0.02192713 | 0.06085497 | 0.131499 | 0.0244566 | 0.08909231 | 0.1313313 | 0.02261604
[5 empty] | 0.08808098 | 0.1355065 | 0.02412232 |  | 0.03047167 | 0.1327416 | 0.02236782 | 0.06365097 | 0.1322959 | 0.02441972 | 0.0909926 | 0.1321272 | 0.02267052
[5 empty] | 0.08855779 | 0.1363228 | 0.0244623 |  | 0.02999927 | 0.1335413 | 0.02258183 | 0.06097323 | 0.1330929 | 0.025197 | 0.08927501 | 0.1329232 | 0.02362185
[5 empty] | 0.08776702 | 0.1371391 | 0.02446966 |  | 0.03044173 | 0.1343409 | 0.0225548 | 0.06279412 | 0.1338899 | 0.0251469 | 0.09066819 | 0.1337191 | 0.02351409
[5 empty] | 0.08750078 | 0.1379554 | 0.02436404 |  | 0.03008966 | 0.1351406 | 0.02230249 | 0.06137216 | 0.1346868 | 0.02512186 | 0.09209773 | 0.1345151 | 0.02329153
[5 empty] | 0.08872137 | 0.1387717 | 0.02438369 |  | 0.02960174 | 0.1359402 | 0.02241513 | 0.06109682 | 0.1354838 | 0.02491397 | 0.09387065 | 0.135311 | 0.02321422
[5 empty] | 0.08797461 | 0.139588 | 0.02519387 |  | 0.03001025 | 0.1367399 | 0.02314437 | 0.06101377 | 0.1362808 | 0.02523596 | 0.09244124 | 0.136107 | 0.02384657
[5 empty] | 0.08651561 | 0.1404043 | 0.02483532 |  | 0.03059348 | 0.1375395 | 0.02324144 | 0.06207547 | 0.1370777 | 0.02527666 | 0.09081211 | 0.1369029 | 0.02389955
[5 empty] | 0.08783919 | 0.1412206 | 0.02492308 |  | 0.03012923 | 0.1383391 | 0.02327841 | 0.06237612 | 0.1378747 | 0.02530974 | 0.09085709 | 0.1376989 | 0.02420058
[5 empty] | 0.08678756 | 0.1420369 | 0.0249306 |  | 0.02913093 | 0.1391388 | 0.0230658 | 0.06018205 | 0.1386716 | 0.025325 | 0.0889648 | 0.1384948 | 0.02400552
[5 empty] | 0.08774678 | 0.1428533 | 0.02533333 |  | 0.02904269 | 0.1399384 | 0.02359653 | 0.061142 | 0.1394686 | 0.0255364 | 0.08714576 | 0.1392908 | 0.02484116
[5 empty] | 0.08810962 | 0.1436696 | 0.02538436 |  | 0.02980628 | 0.1407381 | 0.02343588 | 0.06341357 | 0.1402656 | 0.02587139 | 0.08965364 | 0.1400867 | 0.02486089
[5 empty] | 0.08827877 | 0.1444859 | 0.0254456 |  | 0.0292474 | 0.1415377 | 0.02365323 | 0.05983201 | 0.1410625 | 0.02562917 | 0.0900547 | 0.1408827 | 0.02480664
[5 empty] | 0.08746775 | 0.1453022 | 0.02549918 |  | 0.02941247 | 0.1423374 | 0.02385876 | 0.06278202 | 0.1418595 | 0.02596416 | 0.09039155 | 0.1416786 | 0.02489788
[5 empty] | 0.08744597 | 0.1461185 | 0.02577432 |  | 0.02914802 | 0.143137 | 0.02404487 | 0.06186752 | 0.1426565 | 0.0258463 | 0.09032436 | 0.1424746 | 0.02496997
[5 empty] | 0.08752832 | 0.1469348 | 0.02563713 |  | 0.02916926 | 0.1439367 | 0.02411948 | 0.05990002 | 0.1434534 | 0.02592181 | 0.08910582 | 0.1432705 | 0.02529955
[5 empty] | 0.08595258 | 0.1477511 | 0.02573032 |  | 0.02951502 | 0.1447363 | 0.02413874 | 0.06297951 | 0.1442504 | 0.02619259 | 0.08751846 | 0.1440665 | 0.02503287
[5 empty] | 0.08561478 | 0.1485674 | 0.0258235 |  | 0.02878279 | 0.145536 | 0.023951 | 0.06055272 | 0.1450474 | 0.02611708 | 0.09008069 | 0.1448624 | 0.02495739
[5 empty] | 0.08698554 | 0.1493837 | 0.02621547 |  | 0.0292382 | 0.1463356 | 0.02426406 | 0.05971126 | 0.1458443 | 0.02626774 | 0.09006494 | 0.1456583 | 0.02557587
[5 empty] | 0.08599604 | 0.1502 | 0.0262757 |  | 0.02894938 | 0.1471353 | 0.02466484 | 0.06146589 | 0.1466413 | 0.02648822 | 0.09195514 | 0.1464543 | 0.02577277
[5 empty] | 0.08499717 | 0.1510163 | 0.02607406 |  | 0.02971876 | 0.1479349 | 0.02420541 | 0.05957491 | 0.1474382 | 0.02613913 | 0.08957179 | 0.1472502 | 0.02578555
[5 empty] | 0.0845645 | 0.1518326 | 0.02630189 |  | 0.02814336 | 0.1487346 | 0.02472645 | 0.06150157 | 0.1482352 | 0.02632286 | 0.09126689 | 0.1480462 | 0.0258009
[5 empty] | 0.08654865 | 0.1526489 | 0.0264226 |  | 0.02950226 | 0.1495342 | 0.02465721 | 0.06092229 | 0.1490322 | 0.02666396 | 0.09055678 | 0.1488421 | 0.02586453
[5 empty] | 0.08421636 | 0.1534652 | 0.02625353 |  | 0.02873232 | 0.1503339 | 0.02486986 | 0.06064049 | 0.1498291 | 0.02651611 | 0.08927498 | 0.1496381 | 0.02583346
[5 empty] | 0.08553645 | 0.1542815 | 0.02652299 |  | 0.02805782 | 0.1511335 | 0.02464485 | 0.06120354 | 0.1506261 | 0.02614647 | 0.08704866 | 0.150434 | 0.02568587
[5 empty] | 0.0850468 | 0.1550978 | 0.02654677 |  | 0.0290815 | 0.1519332 | 0.02455089 | 0.0620635 | 0.1514231 | 0.02673495 | 0.08930497 | 0.15123 | 0.02589301
[5 empty] | 0.08487766 | 0.1559141 | 0.02673412 |  | 0.02825795 | 0.1527328 | 0.02512571 | 0.05907332 | 0.15222 | 0.02669784 | 0.08959872 | 0.1520259 | 0.02592772
[5 empty] | 0.08418927 | 0.1567304 | 0.02671286 |  | 0.02882368 | 0.1535325 | 0.02487142 | 0.05907539 | 0.153017 | 0.02650699 | 0.08664228 | 0.1528219 | 0.02626729
[5 empty] | 0.08454489 | 0.1575467 | 0.02634078 |  | 0.02837717 | 0.1543321 | 0.02474427 | 0.06183656 | 0.153814 | 0.02641686 | 0.08664132 | 0.1536178 | 0.02589637
[5 empty] | 0.08524382 | 0.158363 | 0.02662781 |  | 0.0279311 | 0.1551318 | 0.02499856 | 0.06117 | 0.1546109 | 0.02671904 | 0.0896967 | 0.1544138 | 0.0259251
[5 empty] | 0.08480253 | 0.1591793 | 0.02669037 |  | 0.02889287 | 0.1559314 | 0.02487983 | 0.06185258 | 0.1554079 | 0.02649669 | 0.08757027 | 0.1552097 | 0.02602985
[5 empty] | 0.08375608 | 0.1599956 | 0.02656504 |  | 0.02850094 | 0.1567311 | 0.02526807 | 0.05942479 | 0.1562048 | 0.02674638 | 0.09036458 | 0.1560057 | 0.02626348
[5 empty] | 0.08434478 | 0.1608119 | 0.02678903 |  | 0.02758652 | 0.1575307 | 0.02500507 | 0.05836733 | 0.1570018 | 0.02648606 | 0.09102861 | 0.1568016 | 0.02645773
[5 empty] | 0.08399904 | 0.1616282 | 0.02651564 |  | 0.02871583 | 0.1583304 | 0.02529499 | 0.06153945 | 0.1577988 | 0.02634947 | 0.09057956 | 0.1575976 | 0.02636931
[5 empty] | 0.08523363 | 0.1624446 | 0.02684656 |  | 0.02777876 | 0.15913 | 0.02525237 | 0.05849013 | 0.1585957 | 0.02670558 | 0.09108517 | 0.1583935 | 0.02645604