## 1
Общество с ограниченной ответственностью "Инженерная геология" (ООО "ИнжГео") | [10 empty] | Общество с ограниченной ответственностью "Инженерная геология" (ООО "ИнжГео")
Юр. адрес: 117279, г. Москва, ул. Миклухо-Маклая, 36 а, этаж 5, пом. XXIII к. 76-84 | [10 empty] | Юр. адрес: 117279, г. Москва, ул. Миклухо-Маклая, 36 а, этаж 5, пом. XXIII к. 76-84 | [9 empty] | нагр |  |  | X0 | Y0 | R |  | нагр |  |  |  | X0 | Y0 | R | нагр |  |  |  | X0 | Y0 | R |  | нагр |  |  |  | X0 | Y0 | R
Телефон/факс +7 (495) 132-30-00, Адрес электронной почты inbox@inj-geo.ru | [10 empty] | Телефон/факс +7 (495) 132-30-00, Адрес электронной почты inbox@inj-geo.ru | [13 empty] | 0 | [7 empty] | 0 | [6 empty] | 0 | [7 empty] | 0
[21 empty] | девиатор | [6 empty] | девиатор | [6 empty] | девиатор | [7 empty] | девиатор
Испытательная лаборатория ООО «ИнжГео» | [10 empty] | Испытательная лаборатория ООО «ИнжГео» | [9 empty] | x0 | Угол | X | Y |  |  |  | x0 |  | Угол | X | Y |  |  | x0 |  | Угол | X | Y |  |  |  | x0 |  | Угол | X | Y
Адрес места осуществления деятельности лаборатории: г. Москва, просп. Вернадского, д. 51, стр. 1 | [10 empty] | Адрес места осуществления деятельности лаборатории: г. Москва, просп. Вернадского, д. 51, стр. 1 | [10 empty] | 0 | [7 empty] | 0 | [6 empty] | 0 | [7 empty] | 0
Телефон +7(910)4557682, E-mail: slg85@mail.ru | [10 empty] | Телефон +7(910)4557682, E-mail: slg85@mail.ru | [10 empty] | 5 | [7 empty] | 5 | [6 empty] | 5 | [7 empty] | 5
[22 empty] | 10 | [7 empty] | 10 | [6 empty] | 10 | [7 empty] | 10
Протокол испытаний № 13-63/26 от 24-11-2022 | [21 empty] | 15 | [7 empty] | 15 | [6 empty] | 15 | [7 empty] | 15
Наименование и адрес заказчика: Переход трубопровода через р. Енисей | [21 empty] | 20 | [7 empty] | 20 | [6 empty] | 20 | [7 empty] | 20
Наименование объекта: ООО Регионстрой | [21 empty] | 25 | [7 empty] | 25 | [6 empty] | 25 | [7 empty] | 25
Наименование используемого метода/методики: ГОСТ 12248.4-2020 | [21 empty] | 30 | [7 empty] | 30 | [6 empty] | 30 | [7 empty] | 30
Условия проведения испытания: температура окружающей среды (18 - 25)0С, влажность воздуха (40 - 75)% | [21 empty] | 35 | [7 empty] | 35 | [6 empty] | 35 | [7 empty] | 35
Дата получение объекта подлежащего испытаниям: 28.10.2022 | [21 empty] | 40 | [7 empty] | 40 | [6 empty] | 40 | [7 empty] | 40
Дата испытания: 25.10.2022-19.11.2026 | [21 empty] | 45 | [7 empty] | 45 | [6 empty] | 45 | [7 empty] | 45
Испытание грунтов методом трехосного сжатия | [10 empty] | Испытание грунтов методом трехосного сжатия | [10 empty] | 50 | [7 empty] | 50 | [6 empty] | 50 | [7 empty] | 50
Лабораторный номер: |  | 1061 | [5 empty] | We, % = | 0.40178518 |  | Лабораторный номер: | [6 empty] | We, % = |  |  |  | 55 | [7 empty] | 55 | [6 empty] | 55 | [7 empty] | 55
Номер скважины: |  | BH-052 | [5 empty] | ρ, г/см3 = |  |  | Номер скважины: | [6 empty] | ρ, г/см3 = |  |  |  | 60 | [7 empty] | 60 | [6 empty] | 60 | [7 empty] | 60
Глубина отбора, м: |  | 0.7 | [5 empty] | ρs, г/см3 = | 2.73 |  | Глубина отбора, м: | [6 empty] | ρs, г/см3 = |  |  |  | 65 | [7 empty] | 65 | [6 empty] | 65 | [7 empty] | 65
Наименование грунта: |  | Суглинок, после оттаивания текучий, легкий пылеватый | [5 empty] | e, д.е. = |  |  | Наименование грунта: | [6 empty] | e, д.е. = |  |  |  | 70 | [7 empty] | 70 | [6 empty] | 70 | [7 empty] | 70
Схема проведения опыта: |  | КД | [5 empty] | IL, д.е. = | 1.038 |  | Схема проведения опыта: | [6 empty] | IL, д.е. = |  |  |  | 75 | [7 empty] | 75 | [6 empty] | 75 | [7 empty] | 75
Результаты испытаний | [10 empty] | Результаты испытаний | [10 empty] | 80 | [7 empty] | 80 | [6 empty] | 80 | [7 empty] | 80
[22 empty] | 85 | [7 empty] | 85 | [6 empty] | 85 | [7 empty] | 85
[22 empty] | 90 | [7 empty] | 90 | [6 empty] | 90 | [7 empty] | 90
[22 empty] | 95 | [7 empty] | 95 | [6 empty] | 95 | [7 empty] | 95
[22 empty] | 100 | [7 empty] | 100 | [6 empty] | 100 | [7 empty] | 100
[22 empty] | 105 | [7 empty] | 105 | [6 empty] | 105 | [7 empty] | 105
[22 empty] | 110 | [7 empty] | 110 | [6 empty] | 110 | [7 empty] | 110
[22 empty] | 115 | [7 empty] | 115 | [6 empty] | 115 | [7 empty] | 115
[22 empty] | 120 | [7 empty] | 120 | [6 empty] | 120 | [7 empty] | 120
[22 empty] | 125 | [7 empty] | 125 | [6 empty] | 125 | [7 empty] | 125
[22 empty] | 130 | [7 empty] | 130 | [6 empty] | 130 | [7 empty] | 130
[22 empty] | 135 | [7 empty] | 135 | [6 empty] | 135 | [7 empty] | 135
[22 empty] | 140 | [7 empty] | 140 | [6 empty] | 140 | [7 empty] | 140
[22 empty] | 145 | [7 empty] | 145 | [6 empty] | 145 | [7 empty] | 145
[22 empty] | 150 | [7 empty] | 150 | [6 empty] | 150 | [7 empty] | 150
[22 empty] | 155 | [7 empty] | 155 | [6 empty] | 155 | [7 empty] | 155
[22 empty] | 160 | [7 empty] | 160 | [6 empty] | 160 | [7 empty] | 160
[22 empty] | 165 | [7 empty] | 165 | [6 empty] | 165 | [7 empty] | 165
[22 empty] | 170 | [7 empty] | 170 | [6 empty] | 170 | [7 empty] | 170
[22 empty] | 175 | [7 empty] | 175 | [6 empty] | 175 | [7 empty] | 175
[22 empty] | 180 | [7 empty] | 180 | [6 empty] | 180 | [7 empty] | 180
[13 empty] | Давление в камере, Мпа σ3 | Вертикальная нагрузка, Мпа σ1 | Поровое давление, Мпа u
[13 empty] | 0.05 | 0.08493633 | [5 empty] | 1 | [6 empty] | σ3,кПа | σ1,кПа | u, кПа |  |  |  | 4
[13 empty] | 0.15 | 0.2220252 | [27 empty] | δ3, Мпа | δ1-δ3, МПа | δ1, МПа | δ1, КПа
[13 empty] | 0.25 | 0.3591141 | [21 empty] | С, МПа:
φ, град:
E, Мпа
[27 empty] | x | 0
[27 empty] | y |  |  |  | С, кПа | φ,°
Эффективные значения угла внутреннего трения и удельного сцепления ϕ', С'
[13 empty] | ϕ', град. = | 9
[13 empty] | С', МПа = | 0.007
|  | K0, д.е. | 0.8435655 | Эффективное напряжение, Мпа: |  |  |  |  | 0.04217828
|  | Модуль деформации E0, МПа: |  | Точки нахождения модуля Е0, Мпа (полное напряжение): |  |  |  |  | 0.04217828 | 0.06748524
|  | Модуль деформации E50, МПа: |  | qmax Давление при разрушении образца, Мпа (девиатор): |  |  |  |  | 0.1012279
|  | Коэф. Поперечной деформации, ϑ: |  | 0,5 qmax, Мпа (девиатор): |  |  |  |  | 0.05061393
| Начальник исп. лаборатории: | [6 empty] | Семиколенова Л.Г. |  |  |  |  | Начальник исп. лаборатории: |  |  |  |  | Семиколенова Л.Г.
Лист 1 , всего листов 2 | [11 empty] | Лист 2 , всего листов 2
Частичное воспроизведение протокола испытаний без письменного разрешения ООО «ИнжГео» ЗАПРЕЩАЕТСЯ | [11 empty] | Частичное воспроизведение протокола испытаний без письменного разрешения ООО «ИнжГео» ЗАПРЕЩАЕТСЯ
E0 |  |  | E50 |  | Деформация |  |  |  | Первая прочность |  |  | Вторая прочность |  |  | Третья прочность |  |  |  | К Пуассона
devE0 | epsE0 |  | dev50 | epsE50 | dev | eps | ev |  | dev1 | eps1 | ev1 | dev1 | eps1 | ev2 | dev1 | eps1 | ev3 | Глины
0.02530697 | 0.001687118 |  | 0.05061393 | 0.005061355 | 0 | 0 | 0 |  | 0 | 0 | 0 | 0 | 0 | 0 | 0 | 0 | 0 | < 0 | 0,20-0,30
[5 empty] | 0.01368454 | 0.0008163043 | 0 |  | 0.009607491 | 0.0006404946 | 0 | 0.0360126 | 0.001132463 | 0 | 0.05455704 | 0.001160779 | 0 | 0-0,25 | 0,30-0,38
Секущая модуля Е0 |  |  | Линия Q max |  | 0.02530697 | 0.001687118 | 0 |  | 0.01746816 | 0.001746803 | 0 | 0.03742993 | 0.001593122 | 0 | 0.05646109 | 0.001593407 | 0 | 0,25< | 0,38-0,45
| 0 |  |  | 0 | 0.03271313 | 0.002448913 | -0.002420988 |  | 0.01843042 | 0.002398945 | -0.003457832 | 0.03882498 | 0.002389683 | -0.002991025 | 0.06273173 | 0.00239011 | -0.002664141 | Суглинки | 0,35-0,37
[5 empty] | 0.04053949 | 0.003265217 | -0.002407773 |  | 0.01913157 | 0.003198593 | -0.003459229 | 0.04244037 | 0.003186244 | -0.003007154 | 0.06163694 | 0.003186814 | -0.00266467 | Пески и супеси | 0,30-0,35
[5 empty] | 0.04661452 | 0.004081521 | -0.002415942 |  | 0.01963157 | 0.003998241 | -0.003511271 | 0.04487195 | 0.003982806 | -0.002964442 | 0.06362579 | 0.003983517 | -0.002665728
|  |  | Линия 0,5 Q max |  | 0.05061393 | 0.005061355 | -0.002400805 |  | 0.02094672 | 0.004797889 | -0.003476693 | 0.04425606 | 0.004779367 | -0.002976688 | 0.06702159 | 0.00478022 | -0.002671283
|  |  |  | 0 | 0.05321905 | 0.00571413 | -0.002241745 |  | 0.02133663 | 0.005597538 | -0.003032961 | 0.0459714 | 0.005575928 | -0.002677738 | 0.06726027 | 0.005576924 | -0.002374028
[5 empty] | 0.05526243 | 0.006530434 | -0.002210601 |  | 0.02262034 | 0.006397186 | -0.003052204 | 0.0497315 | 0.006372489 | -0.002676929 | 0.07206846 | 0.006373627 | -0.002370444
[5 empty] | 0.05790423 | 0.007346739 | -0.00220326 |  | 0.02342297 | 0.007196834 | -0.003046401 | 0.05060586 | 0.00716905 | -0.002677199 | 0.07486371 | 0.007170331 | -0.002412739
[5 empty] | 0.06131755 | 0.008163043 | -0.0022413 |  | 0.02430433 | 0.007996482 | -0.00305648 | 0.05188952 | 0.007965611 | -0.002674231 | 0.0771575 | 0.007967034 | -0.00240342
[5 empty] | 0.06220097 | 0.008979347 | -0.00222539 |  | 0.02436384 | 0.008796131 | -0.002312358 | 0.05382342 | 0.008762172 | -0.002235152 | 0.07476042 | 0.008763737 | -0.001977004
Коэфф. Точки |  |  |  |  | 0.06616191 | 0.009795651 | -0.002215915 |  | 0.02519759 | 0.009595779 | -0.002326919 | 0.0537001 | 0.009558733 | -0.002228404 | 0.07661367 | 0.009560441 | -0.002002284
[5 empty] | 0.06731299 | 0.01061196 | -0.002219441 |  | 0.02565839 | 0.01039543 | -0.002313283 | 0.05260429 | 0.01035529 | -0.002251347 | 0.08040684 | 0.01035714 | -0.002003279
[5 empty] | 0.06911082 | 0.01142826 | -0.002188814 |  | 0.02513869 | 0.01119508 | -0.002300109 | 0.05531758 | 0.01115186 | -0.002235827 | 0.08083441 | 0.01115385 | -0.001981782
[5 empty] | 0.07185087 | 0.01224456 | -0.002187565 |  | 0.0263575 | 0.01199472 | -0.001415875 | 0.05478662 | 0.01194842 | -0.001737187 | 0.08289891 | 0.01195055 | -0.001540819
[5 empty] | 0.07380033 | 0.01306087 | -0.002189099 |  | 0.02678525 | 0.01279437 | -0.001428596 | 0.05836334 | 0.01274498 | -0.001733038 | 0.08462691 | 0.01274725 | -0.001538223
[5 empty] | 0.0756642 | 0.01387717 | -0.002184497 |  | 0.02637721 | 0.01359402 | -0.00142831 | 0.05631324 | 0.01354154 | -0.001711948 | 0.08606184 | 0.01354396 | -0.001525243
[5 empty] | 0.07730259 | 0.01469348 | -0.00219896 |  | 0.02630504 | 0.01439367 | -0.001435171 | 0.05672129 | 0.0143381 | -0.001743929 | 0.08748246 | 0.01434066 | -0.001540209
[5 empty] | 0.0787244 | 0.01550978 | -0.002184554 |  | 0.02723224 | 0.01519332 | -0.0005757841 | 0.05613842 | 0.01513466 | -0.001229352 | 0.08232277 | 0.01513736 | -0.001079072
[5 empty] | 0.07985468 | 0.01632609 | -0.002167737 |  | 0.02690454 | 0.01599296 | -0.0005694631 | 0.0600944 | 0.01593122 | -0.001216611 | 0.08633031 | 0.01593407 | -0.001079934
[5 empty] | 0.08071409 | 0.01714239 | -0.002200499 |  | 0.02830951 | 0.01679261 | -0.000573543 | 0.05999323 | 0.01672778 | -0.001222981 | 0.08703682 | 0.01673077 | -0.001082414
[5 empty] | 0.08252878 | 0.01795869 | -0.002191325 |  | 0.02841556 | 0.01759226 | -0.0005778528 | 0.0586469 | 0.01752434 | -0.001214161 | 0.08835147 | 0.01752747 | -0.001074543
[5 empty] | 0.08347791 | 0.018775 | -0.002160554 |  | 0.02766107 | 0.01839191 | 8.678703e-05 | 0.05987324 | 0.01832091 | -0.0008241105 | 0.0843789 | 0.01832418 | -0.0007238492
[5 empty] | 0.08402229 | 0.0195913 | -0.002184724 |  | 0.02858271 | 0.01919156 | 8.661332e-05 | 0.06150912 | 0.01911747 | -0.0008265088 | 0.09124313 | 0.01912088 | -0.0007204512
[5 empty] | 0.08475548 | 0.02040761 | -0.002179934 |  | 0.02791505 | 0.01999121 | 8.659595e-05 | 0.06078926 | 0.01991403 | -0.0008348616 | 0.08732527 | 0.01991759 | -0.0007288378
[5 empty] | 0.08686629 | 0.02122391 | -0.002169917 |  | 0.02883649 | 0.02079085 | 8.689995e-05 | 0.06097507 | 0.02071059 | -0.000819562 | 0.09229938 | 0.02071429 | -0.0007218249
[5 empty] | 0.08559836 | 0.02204022 | -0.002168553 |  | 0.02909659 | 0.0215905 | 0.0003868983 | 0.06129852 | 0.02150715 | -0.000627836 | 0.08722705 | 0.02151099 | -0.0005375082
[5 empty] | 0.08777279 | 0.02285652 | -0.002154249 |  | 0.0286945 | 0.02239015 | 0.0003862367 | 0.06077529 | 0.02230371 | -0.0006181176 | 0.08881456 | 0.0223077 | -0.0005352929
[5 empty] | 0.0892629 | 0.02367282 | -0.002161185 |  | 0.02836179 | 0.0231898 | 0.0003874043 | 0.0615245 | 0.02310027 | -0.0006237244 | 0.08895537 | 0.0231044 | -0.000537238
[5 empty] | 0.08898486 | 0.02448913 | -0.002151432 |  | 0.02845416 | 0.02398945 | 0.0003868594 | 0.06157143 | 0.02389683 | -0.0006234752 | 0.09318689 | 0.0239011 | -0.0005417767
[5 empty] | 0.0898538 | 0.02530543 | -0.002162069 |  | 0.02885383 | 0.0247891 | 0.0003878481 | 0.06399022 | 0.02469339 | -0.0005466802 | 0.0930467 | 0.02469781 | -0.0004753652
[5 empty] | 0.0892446 | 0.02612174 | -0.002168301 |  | 0.0295629 | 0.02558874 | 0.0003897919 | 0.06341369 | 0.02548996 | -0.0005423264 | 0.09337782 | 0.02549451 | -0.000472209
[5 empty] | 0.09153495 | 0.02693804 | -0.002154763 |  | 0.030105 | 0.02638839 | 0.0003915412 | 0.06089223 | 0.02628652 | -0.0005393875 | 0.09455995 | 0.02629121 | -0.0004691469
[5 empty] | 0.09022671 | 0.02775435 | -0.002150894 |  | 0.02936802 | 0.02718804 | 0.0003889755 | 0.06537303 | 0.02708308 | -0.0005391154 | 0.09515336 | 0.02708792 | -0.0004686288
[5 empty] | 0.09166101 | 0.02857065 | -0.002104029 |  | 0.03053918 | 0.02798769 | 0.0003738704 | 0.06366845 | 0.02787964 | -0.0004838011 | 0.09129891 | 0.02788462 | -0.0004148668
[5 empty] | 0.09077939 | 0.02938695 | -0.002110774 |  | 0.03059677 | 0.02878734 | 0.0003713349 | 0.06366408 | 0.0286762 | -0.0004805289 | 0.09214806 | 0.02868132 | -0.0004142425
[5 empty] | 0.09139881 | 0.03020326 | -0.002092013 |  | 0.03102168 | 0.02958699 | 0.0003733483 | 0.06545314 | 0.02947276 | -0.0004822132 | 0.09668679 | 0.02947803 | -0.0004120783
[5 empty] | 0.09136578 | 0.03101956 | -0.00211478 |  | 0.03095357 | 0.03038663 | 0.0003465301 | 0.06576153 | 0.03026932 | -0.0004278513 | 0.09624971 | 0.03027473 | -0.000414742
[5 empty] | 0.09210553 | 0.03183587 | -0.002048658 |  | 0.03001758 | 0.03118628 | 0.0003449657 | 0.06464725 | 0.03106588 | -0.0004331557 | 0.09957837 | 0.03107143 | -0.0003705784
[5 empty] | 0.09370597 | 0.03265217 | -0.002043165 |  | 0.03103383 | 0.03198593 | 0.0003495198 | 0.06350247 | 0.03186244 | -0.000434622 | 0.09600371 | 0.03186814 | -0.000371698
[5 empty] | 0.09439573 | 0.03346848 | -0.002015294 |  | 0.03166979 | 0.03278558 | 0.0003455567 | 0.06585946 | 0.03265901 | -0.0004326814 | 0.100887 | 0.03266484 | -0.0003724444
[5 empty] | 0.09339118 | 0.03428478 | -0.002042758 |  | 0.03054112 | 0.03358523 | 0.0003443747 | 0.06386021 | 0.03345557 | -0.00042742 | 0.0982245 | 0.03346154 | -0.0003714741
[5 empty] | 0.09563331 | 0.03510108 | -0.001935197 |  | 0.03210069 | 0.03438487 | 0.0003168509 | 0.0661472 | 0.03425213 | -0.0003943114 | 0.09537065 | 0.03425825 | -0.0003401779
[5 empty] | 0.09478445 | 0.03591739 | -0.001917052 |  | 0.03213698 | 0.03518452 | 0.0003154649 | 0.06456353 | 0.03504869 | -0.0003900804 | 0.09560457 | 0.03505495 | -0.0003364087
[5 empty] | 0.09367432 | 0.03673369 | -0.001942533 |  | 0.03190838 | 0.03598417 | 0.0003174178 | 0.06593582 | 0.03584525 | -0.0003947424 | 0.09705224 | 0.03585165 | -0.0003403817
[5 empty] | 0.09451528 | 0.03755 | -0.001937128 |  | 0.0313233 | 0.03678382 | 0.0003152759 | 0.06888774 | 0.03664181 | -0.0003570652 | 0.1008379 | 0.03664836 | -0.0003409589
[5 empty] | 0.09626013 | 0.0383663 | -0.001782154 |  | 0.03273496 | 0.03758347 | 0.0002757194 | 0.06745668 | 0.03743837 | -0.0003565611 | 0.09807252 | 0.03744506 | -0.0003152475
[5 empty] | 0.09637279 | 0.03918261 | -0.001786469 |  | 0.0322163 | 0.03838312 | 0.0002749443 | 0.06549451 | 0.03823493 | -0.0003579654 | 0.1024102 | 0.03824176 | -0.000313214
[5 empty] | 0.09579742 | 0.03999891 | -0.001790245 |  | 0.0321452 | 0.03918276 | 0.0002758855 | 0.06600134 | 0.03903149 | -0.0003586496 | 0.09975945 | 0.03903847 | -0.0003110554
[5 empty] | 0.0958479 | 0.04081521 | -0.001800135 |  | 0.03172382 | 0.03998241 | 0.0002337426 | 0.06815803 | 0.03982806 | -0.0003627546 | 0.1042296 | 0.03983517 | -0.0003133704
[5 empty] | 0.09730715 | 0.04163152 | -0.001623962 |  | 0.03270211 | 0.04078206 | 0.0002344948 | 0.06784964 | 0.04062462 | -0.0003333667 | 0.1019053 | 0.04063187 | -0.0002887755
[5 empty] | 0.09686724 | 0.04244782 | -0.001642331 |  | 0.03239713 | 0.04158171 | 0.0002344948 | 0.06855985 | 0.04142118 | -0.0003325995 | 0.1028071 | 0.04142858 | -0.0002891531
[5 empty] | 0.09751863 | 0.04326413 | -0.001646923 |  | 0.03369558 | 0.04238136 | 0.0002362108 | 0.06974564 | 0.04221774 | -0.0003364025 | 0.1059582 | 0.04222528 | -0.0002894437
[5 empty] | 0.09712731 | 0.04408043 | -0.001638723 |  | 0.03286068 | 0.04318101 | 0.0002341657 | 0.06957148 | 0.0430143 | -0.0003067211 | 0.1066677 | 0.04302198 | -0.0002902862
[5 empty] | 0.09867263 | 0.04489674 | -0.001448349 |  | 0.03351602 | 0.04398065 | 0.0001926564 | 0.07033158 | 0.04381086 | -0.0003087958 | 0.1002948 | 0.04381869 | -0.0002706319
[5 empty] | 0.09914642 | 0.04571304 | -0.001458994 |  | 0.03272066 | 0.0447803 | 0.0001902422 | 0.06707705 | 0.04460742 | -0.0003089507 | 0.1042335 | 0.04461539 | -0.0002699836
[5 empty] | 0.09882417 | 0.04652934 | -0.001456953 |  | 0.032878 | 0.04557995 | 0.0001907787 | 0.06760363 | 0.04540398 | -0.0003083313 | 0.1054402 | 0.04541209 | -0.0002680387
[5 empty] | 0.09865979 | 0.04734565 | -0.001446891 |  | 0.03365804 | 0.0463796 | 0.0001914301 | 0.06840981 | 0.04620054 | -0.0003112112 | 0.1029486 | 0.0462088 | -0.0002713612
[5 empty] | 0.09818853 | 0.04816195 | -0.00125423 |  | 0.03441108 | 0.04717925 | 0.0001492909 | 0.0708362 | 0.04699711 | -0.0002838454 | 0.1043811 | 0.0470055 | -0.0002493502
[5 empty] | 0.09950024 | 0.04897826 | -0.001267284 |  | 0.03345438 | 0.04797889 | 0.0001487419 | 0.06848898 | 0.04779367 | -0.0002839025 | 0.1072254 | 0.0478022 | -0.0002496243
[5 empty] | 0.09981514 | 0.04979456 | -0.001247076 |  | 0.03337121 | 0.04877854 | 0.0001469021 | 0.06960753 | 0.04859023 | -0.0002844167 | 0.1033762 | 0.04859891 | -0.0002488519
[5 empty] | 0.1001774 | 0.05061087 | -0.001037681 |  | 0.03474367 | 0.04957819 | 0.0001483859 | 0.07144753 | 0.04938679 | -0.0002601562 | 0.1066627 | 0.04939561 | -0.0002488768
[5 empty] | 0.09872863 | 0.05142717 | -0.001023945 |  | 0.03413267 | 0.05037784 | 0.0001066234 | 0.07127802 | 0.05018335 | -0.0002572823 | 0.1085883 | 0.05019231 | -0.0002269735
[5 empty] | 0.09963823 | 0.05224347 | -0.001033343 |  | 0.03372632 | 0.05117749 | 0.0001077069 | 0.06931509 | 0.05097991 | -0.0002575412 | 0.1041224 | 0.05098902 | -0.0002263431
[5 empty] | 0.1006677 | 0.05305978 | -0.001036339 |  | 0.03376097 | 0.05197714 | 0.0001080931 | 0.06972546 | 0.05177647 | -0.000259975 | 0.1079142 | 0.05178572 | -0.0002262306
[5 empty] | 0.09919793 | 0.05387608 | -0.0007884414 |  | 0.03467606 | 0.05277678 | 0.0001066877 | 0.07037211 | 0.05257303 | -0.0002603893 | 0.1097703 | 0.05258242 | -0.0002239568
[5 empty] | 0.1008499 | 0.05469239 | -0.0008005054 |  | 0.03401989 | 0.05357643 | 7.053826e-05 | 0.07251464 | 0.05336959 | -0.0002276521 | 0.1065783 | 0.05337913 | -0.0001962252
[5 empty] | 0.09999851 | 0.05550869 | -0.0007859017 |  | 0.03468329 | 0.05437608 | 6.963221e-05 | 0.07003241 | 0.05416616 | -0.0002245898 | 0.104334 | 0.05417583 | -0.0001956777
[5 empty] | 0.09933513 | 0.056325 | -0.0007870128 |  | 0.03399172 | 0.05517573 | 6.966733e-05 | 0.07154328 | 0.05496272 | -0.0002282872 | 0.1058293 | 0.05497253 | -0.0001947781
[5 empty] | 0.1008033 | 0.0571413 | -0.0008002673 |  | 0.03458798 | 0.05597538 | 7.034862e-05 | 0.07039298 | 0.05575928 | -0.0002266313 | 0.1083147 | 0.05576924 | -0.0001940154
[5 empty] | 0.1011052 | 0.0579576 | -0.0005427896 |  | 0.03474061 | 0.05677503 | 3.899549e-05 | 0.07277624 | 0.05655584 | -0.0001864605 | 0.1083181 | 0.05656594 | -0.0001580248
[5 empty] | 0.1015543 | 0.05877391 | -0.000539766 |  | 0.0344486 | 0.05757467 | 3.930877e-05 | 0.07344873 | 0.0573524 | -0.000187301 | 0.1071252 | 0.05736265 | -0.0001595097
[5 empty] | 0.09987478 | 0.05959021 | -0.0005391721 |  | 0.03548983 | 0.05837432 | 3.940275e-05 | 0.07005948 | 0.05814896 | -0.000185564 | 0.1083542 | 0.05815935 | -0.0001565084
[5 empty] | 0.1017203 | 0.06040652 | -0.0005367964 |  | 0.03445112 | 0.05917397 | 3.946149e-05 | 0.07224556 | 0.05894552 | -0.0001869648 | 0.1065939 | 0.05895605 | -0.0001576773
[5 empty] | 0.1022672 | 0.06122282 | -0.000276516 |  | 0.03405094 | 0.05997362 | 1.590489e-05 | 0.06979149 | 0.05974208 | -0.0001352644 | 0.1076153 | 0.05975276 | -0.000109459
[5 empty] | 0.1024741 | 0.06203913 | -0.0002763243 |  | 0.03519786 | 0.06077327 | 1.603578e-05 | 0.06990091 | 0.06053864 | -0.0001370883 | 0.1061471 | 0.06054946 | -0.0001091844
[5 empty] | 0.1017241 | 0.06285543 | -0.0002712036 |  | 0.03477091 | 0.06157292 | 1.608207e-05 | 0.07031322 | 0.06133521 | -0.0001366527 | 0.1098667 | 0.06134616 | -0.0001091844
[5 empty] | 0.10178 | 0.06367173 | -0.0002724633 |  | 0.03423682 | 0.06237256 | 1.586179e-05 | 0.07047382 | 0.06213177 | -0.0001357544 | 0.106107 | 0.06214287 | -0.0001094041
[5 empty] | 0.1012279 | 0.06448804 | 2.354028e-06 |  | 0.03503889 | 0.06317221 | 2.568916e-06 | 0.07107045 | 0.06292833 | -7.267686e-05 | 0.10689 | 0.06293957 | -4.900527e-05
[5 empty] | 0.1025615 | 0.06530434 | 2.346281e-06 |  | 0.03485961 | 0.06397186 | 2.561501e-06 | 0.0731021 | 0.06372489 | -7.161562e-05 | 0.1057907 | 0.06373627 | -4.847425e-05
[5 empty] | 0.1015782 | 0.06612065 | 2.363419e-06 |  | 0.03477703 | 0.06477151 | 2.533886e-06 | 0.073328 | 0.06452145 | -7.159396e-05 | 0.1111033 | 0.06453298 | -4.906373e-05
[5 empty] | 0.1016411 | 0.06693695 | 2.328908e-06 |  | 0.03493633 | 0.06557116 | 2.53363e-06 | 0.07112578 | 0.06531801 | 7.864261e-06 | 0.1091141 | 0.06532968 | -4.891271e-05
[5 empty] | 0.1015607 | 0.06775326 | 0.0003062913 |  | 0.03461329 | 0.0663708 | 7.92888e-06 | 0.0720252 | 0.06611457 | 7.849257e-06 | 0.1074617 | 0.06612638 | 3.65672e-05
[5 empty] | 0.1011226 | 0.06856956 | 0.0003078015 |  | 0.03476354 | 0.06717045 | 7.915392e-06 | 0.06982651 | 0.06691113 | 7.884002e-06 | 0.1079946 | 0.06692309 | 3.609773e-05
[5 empty] | 0.1020609 | 0.06938586 | 0.0003078323 |  | 0.03458829 | 0.0679701 | 7.912219e-06 | 0.07023936 | 0.06770769 | 7.850047e-06 | 0.1090594 | 0.06771979 | 3.62615e-05
[5 empty] | 0.1003517 | 0.07020217 | 0.0003095582 |  | 0.03412166 | 0.06876975 | 7.928086e-06 | 0.07268419 | 0.06850426 | 7.955862e-06 | 0.1074603 | 0.06851649 | 3.602859e-05
[5 empty] | 0.1000774 | 0.07101847 | 0.0006604967 |  | 0.03547807 | 0.0695694 | 0.0001097997 | 0.07147816 | 0.06930082 | 0.0001514698 | 0.1074348 | 0.0693132 | 0.0002500661
[5 empty] | 0.09986347 | 0.07183478 | 0.0006623635 |  | 0.03517601 | 0.07036905 | 0.000110454 | 0.07052914 | 0.07009738 | 0.0001531288 | 0.1102392 | 0.0701099 | 0.0002498157
[5 empty] | 0.1012103 | 0.07265108 | 0.0006690971 |  | 0.03440468 | 0.07116869 | 0.0001112414 | 0.07336532 | 0.07089394 | 0.0001520178 | 0.1074007 | 0.0709066 | 0.0002486385
[5 empty] | 0.09936166 | 0.07346739 | 0.0006692972 |  | 0.03434403 | 0.07196834 | 0.0003264769 | 0.07375107 | 0.0716905 | 0.0001515764 | 0.1117713 | 0.07170331 | 0.0002490643
[5 empty] | 0.09967396 | 0.07428369 | 0.001073113 |  | 0.03500215 | 0.07276799 | 0.0003281826 | 0.07242036 | 0.07248706 | 0.000396065 | 0.1100694 | 0.07250001 | 0.000612629
[5 empty] | 0.1008881 | 0.07509999 | 0.001076899 |  | 0.03479241 | 0.07356764 | 0.0003304788 | 0.07292213 | 0.07328362 | 0.0003983927 | 0.1071421 | 0.07329671 | 0.0006115219
[5 empty] | 0.1011233 | 0.0759163 | 0.001070842 |  | 0.03417347 | 0.07436729 | 0.0003265097 | 0.07319395 | 0.07408018 | 0.0003969724 | 0.112318 | 0.07409342 | 0.000612383
[5 empty] | 0.101165 | 0.0767326 | 0.001086093 |  | 0.03417993 | 0.07516694 | 0.0003261161 | 0.07170797 | 0.07487674 | 0.0003957099 | 0.1065099 | 0.07489012 | 0.0006187184
[5 empty] | 0.1008154 | 0.07754891 | 0.001565474 |  | 0.03420114 | 0.07596658 | 0.0006488182 | 0.07127877 | 0.07567331 | 0.0007320589 | 0.1077635 | 0.07568682 | 0.001118125
[5 empty] | 0.09984973 | 0.07836521 | 0.001558157 |  | 0.03421172 | 0.07676623 | 0.0006520185 | 0.06938241 | 0.07646987 | 0.0007301469 | 0.1062859 | 0.07648353 | 0.001123606
[5 empty] | 0.09946052 | 0.07918152 | 0.001564696 |  | 0.03391538 | 0.07756588 | 0.0006590723 | 0.07057814 | 0.07726643 | 0.0007304411 | 0.1089618 | 0.07728023 | 0.001113314
[5 empty] | 0.1006647 | 0.07999782 | 0.001545702 |  | 0.03422662 | 0.07836553 | 0.0006532595 | 0.07037364 | 0.07806299 | 0.000739192 | 0.1062912 | 0.07807693 | 0.001111301
[5 empty] | 0.10049 | 0.08081412 | 0.002090622 |  | 0.03390959 | 0.07916518 | 0.001070556 | 0.07100314 | 0.07885955 | 0.001172516 | 0.1069487 | 0.07887364 | 0.001749499
[5 empty] | 0.09792654 | 0.08163043 | 0.002081399 |  | 0.03518901 | 0.07996482 | 0.001087945 | 0.0686231 | 0.07965611 | 0.001179567 | 0.1068485 | 0.07967034 | 0.001760522
[5 empty] | 0.09936685 | 0.08244673 | 0.002103829 |  | 0.03388763 | 0.08076447 | 0.001078656 | 0.07096367 | 0.08045267 | 0.001186971 | 0.1105388 | 0.08046704 | 0.001764022
[5 empty] | 0.09839363 | 0.08326304 | 0.002117245 |  | 0.03363317 | 0.08156412 | 0.001079412 | 0.06842214 | 0.08124923 | 0.001174749 | 0.1053445 | 0.08126375 | 0.001753524
[5 empty] | 0.09798189 | 0.08407934 | 0.002703326 |  | 0.03471954 | 0.08236377 | 0.001600241 | 0.07006735 | 0.08204579 | 0.001722803 | 0.1081285 | 0.08206045 | 0.002518454
[5 empty] | 0.09850855 | 0.08489565 | 0.002681427 |  | 0.03409012 | 0.08316342 | 0.001600402 | 0.07150803 | 0.08284236 | 0.001711315 | 0.1093676 | 0.08285715 | 0.002481506
[5 empty] | 0.09690245 | 0.08571195 | 0.002721981 |  | 0.03388139 | 0.08396307 | 0.001600562 | 0.06909078 | 0.08363892 | 0.001731376 | 0.1041645 | 0.08365386 | 0.002503974
[5 empty] | 0.09742555 | 0.08652825 | 0.002703597 |  | 0.03507871 | 0.08476271 | 0.001589343 | 0.0683672 | 0.08443548 | 0.001729318 | 0.1050731 | 0.08445056 | 0.002520701
[5 empty] | 0.09865848 | 0.08734456 | 0.003392152 |  | 0.03436106 | 0.08556236 | 0.002214273 | 0.06761957 | 0.08523204 | 0.00236687 | 0.110086 | 0.08524726 | 0.003337831
[5 empty] | 0.09831153 | 0.08816086 | 0.003374223 |  | 0.034535 | 0.08636201 | 0.002218702 | 0.06922065 | 0.0860286 | 0.002365457 | 0.1038747 | 0.08604397 | 0.00336662
[5 empty] | 0.09802154 | 0.08897717 | 0.003352236 |  | 0.03442965 | 0.08716166 | 0.002198548 | 0.06756842 | 0.08682516 | 0.002364045 | 0.1066974 | 0.08684067 | 0.003355573
[5 empty] | 0.09648177 | 0.08979347 | 0.00341211 |  | 0.03484419 | 0.08796131 | 0.00221693 | 0.07076396 | 0.08762172 | 0.002348038 | 0.1043028 | 0.08763737 | 0.00337298
[5 empty] | 0.09566989 | 0.09060978 | 0.004109639 |  | 0.03419833 | 0.08876096 | 0.002919416 | 0.06842986 | 0.08841828 | 0.003091598 | 0.108078 | 0.08843408 | 0.004329453
[5 empty] | 0.09620722 | 0.09142608 | 0.004126188 |  | 0.03455099 | 0.0895606 | 0.002884786 | 0.06782809 | 0.08921484 | 0.003074582 | 0.1068892 | 0.08923078 | 0.004285253
[5 empty] | 0.09555492 | 0.09224238 | 0.004137773 |  | 0.03335837 | 0.09036025 | 0.002938332 | 0.06744509 | 0.09001141 | 0.003124391 | 0.1044855 | 0.09002748 | 0.004322157
[5 empty] | 0.09479701 | 0.09305869 | 0.004152667 |  | 0.03324761 | 0.0911599 | 0.002902829 | 0.06868029 | 0.09080797 | 0.003100879 | 0.1090278 | 0.09082419 | 0.004331598
[5 empty] | 0.09653027 | 0.09387499 | 0.004925721 |  | 0.03323638 | 0.09195955 | 0.003685588 | 0.06674488 | 0.09160453 | 0.003969605 | 0.1049084 | 0.09162089 | 0.005267166
[5 empty] | 0.09494014 | 0.0946913 | 0.004983887 |  | 0.03350028 | 0.0927592 | 0.003669016 | 0.07011838 | 0.09240109 | 0.003963309 | 0.1084067 | 0.09241759 | 0.005265039
[5 empty] | 0.09532844 | 0.0955076 | 0.005016699 |  | 0.03444855 | 0.09355884 | 0.003668279 | 0.07008355 | 0.09319765 | 0.003962522 | 0.103893 | 0.0932143 | 0.005322984
[5 empty] | 0.0949924 | 0.09632391 | 0.005937681 |  | 0.03394019 | 0.09435849 | 0.00370216 | 0.06880687 | 0.09399421 | 0.003955834 | 0.1068124 | 0.094011 | 0.005274608
[5 empty] | 0.09513048 | 0.09714021 | 0.005879971 |  | 0.03389096 | 0.09515814 | 0.004481805 | 0.0674679 | 0.09479077 | 0.004860306 | 0.1084105 | 0.0948077 | 0.006381555
[5 empty] | 0.09564558 | 0.09795651 | 0.005894693 |  | 0.03363231 | 0.09595779 | 0.004548792 | 0.0693544 | 0.09558733 | 0.004872011 | 0.1038935 | 0.09560441 | 0.006361683
[5 empty] | 0.09528978 | 0.09877282 | 0.005890571 |  | 0.03263954 | 0.09675744 | 0.004485878 | 0.06625835 | 0.09638389 | 0.004881277 | 0.1020025 | 0.09640111 | 0.006416172
[5 empty] | 0.09476482 | 0.09958912 | 0.005930026 |  | 0.03374689 | 0.09755709 | 0.004561918 | 0.06819062 | 0.09718046 | 0.004846163 | 0.1045596 | 0.09719782 | 0.006427069
[5 empty] | 0.09325099 | 0.1004054 | 0.006870581 |  | 0.0339777 | 0.09835673 | 0.005389932 | 0.06627776 | 0.09797702 | 0.005935962 | 0.1050167 | 0.09799452 | 0.008044167
[5 empty] | 0.09417889 | 0.1012217 | 0.006976026 |  | 0.03394963 | 0.09915638 | 0.005387215 | 0.06879904 | 0.09877358 | 0.005923527 | 0.1071398 | 0.09879122 | 0.008050572
[5 empty] | 0.09325177 | 0.102038 | 0.006908735 |  | 0.03299027 | 0.09995603 | 0.005395366 | 0.0688038 | 0.09957014 | 0.005904579 | 0.1028669 | 0.09958793 | 0.008024954
[5 empty] | 0.09486722 | 0.1028543 | 0.006921916 |  | 0.03277921 | 0.1007557 | 0.005445364 | 0.06504006 | 0.1003667 | 0.005935962 | 0.101625 | 0.1003846 | 0.008080193
[5 empty] | 0.09503795 | 0.1036706 | 0.008819259 |  | 0.03362984 | 0.1015553 | 0.006384831 | 0.06689545 | 0.1011633 | 0.007217468 | 0.1007648 | 0.1011813 | 0.01059809
[5 empty] | 0.09344034 | 0.1044869 | 0.008860834 |  | 0.0333513 | 0.102355 | 0.006449486 | 0.06712137 | 0.1019598 | 0.007267766 | 0.0984968 | 0.101978 | 0.01056197
[5 empty] | 0.0935487 | 0.1053033 | 0.008794491 |  | 0.03335424 | 0.1031546 | 0.00633874 | 0.06522291 | 0.1027564 | 0.007289635 | 0.1023211 | 0.1027747 | 0.01063847
[5 empty] | 0.0926388 | 0.1061196 | 0.008907717 |  | 0.03271869 | 0.1039543 | 0.006450126 | 0.06485909 | 0.1035529 | 0.007339205 | 0.1026715 | 0.1035714 | 0.01068097
[5 empty] | 0.0940553 | 0.1069359 | 0.01145421 |  | 0.03264077 | 0.1047539 | 0.007790357 | 0.0661569 | 0.1043495 | 0.01058405 | 0.1015351 | 0.1043681 | 0.01378283
[5 empty] | 0.09433013 | 0.1077522 | 0.01144845 |  | 0.03202234 | 0.1055536 | 0.007938947 | 0.06647916 | 0.1051461 | 0.0106074 | 0.0978793 | 0.1051648 | 0.01362127
[5 empty] | 0.09395395 | 0.1085685 | 0.01154969 |  | 0.03248256 | 0.1063532 | 0.007872121 | 0.06658358 | 0.1059426 | 0.01062968 | 0.09758635 | 0.1059616 | 0.01380884
[5 empty] | 0.09458181 | 0.1093848 | 0.01153243 |  | 0.03254512 | 0.1071529 | 0.007850108 | 0.06534999 | 0.1067392 | 0.01068594 | 0.0997054 | 0.1067583 | 0.01376914
[5 empty] | 0.09272958 | 0.1102011 | 0.01450799 |  | 0.03148207 | 0.1079525 | 0.01042887 | 0.06562578 | 0.1075358 | 0.01481737 | 0.09703636 | 0.107555 | 0.01647602
[5 empty] | 0.09190839 | 0.1110174 | 0.01455127 |  | 0.03229419 | 0.1087522 | 0.01042991 | 0.06659006 | 0.1083323 | 0.0148601 | 0.09533756 | 0.1083517 | 0.01659722
[5 empty] | 0.09294053 | 0.1118337 | 0.01433344 |  | 0.0322633 | 0.1095518 | 0.0103924 | 0.06675739 | 0.1091289 | 0.01461108 | 0.09461172 | 0.1091484 | 0.01676492
[5 empty] | 0.0924831 | 0.11265 | 0.01727603 |  | 0.03221255 | 0.1103515 | 0.01033093 | 0.06473257 | 0.1099254 | 0.01469949 | 0.09655715 | 0.1099451 | 0.01648266
[5 empty] | 0.09306448 | 0.1134663 | 0.01713387 |  | 0.03137678 | 0.1111511 | 0.01358686 | 0.06503237 | 0.110722 | 0.0178555 | 0.09788898 | 0.1107418 | 0.01875237
[5 empty] | 0.09144343 | 0.1142826 | 0.01710818 |  | 0.03126002 | 0.1119508 | 0.01348057 | 0.06335862 | 0.1115186 | 0.01790714 | 0.09582347 | 0.1115385 | 0.01872423
[5 empty] | 0.09202008 | 0.1150989 | 0.0171784 |  | 0.03083579 | 0.1127504 | 0.01358955 | 0.06480059 | 0.1123151 | 0.01792672 | 0.09403375 | 0.1123352 | 0.01861353
[5 empty] | 0.09322596 | 0.1159152 | 0.01709962 |  | 0.03063461 | 0.1135501 | 0.01346308 | 0.06257665 | 0.1131117 | 0.01884228 | 0.09541956 | 0.1131319 | 0.01879927
[5 empty] | 0.09273061 | 0.1167315 | 0.01916066 |  | 0.03085119 | 0.1143497 | 0.01639282 | 0.06506945 | 0.1139082 | 0.01891011 | 0.09406075 | 0.1139286 | 0.01983554
[5 empty] | 0.09361738 | 0.1175478 | 0.01901151 |  | 0.03076537 | 0.1151493 | 0.0162346 | 0.06490393 | 0.1147048 | 0.01880836 | 0.09614605 | 0.1147253 | 0.01965175
[5 empty] | 0.09343706 | 0.1183641 | 0.01898091 |  | 0.03078386 | 0.115949 | 0.01636998 | 0.06420372 | 0.1155014 | 0.01900999 | 0.0942084 | 0.115522 | 0.01960629
[5 empty] | 0.09172249 | 0.1191804 | 0.01913389 |  | 0.02986791 | 0.1167486 | 0.01829261 | 0.06545026 | 0.1162979 | 0.01887808 | 0.09660445 | 0.1163187 | 0.01960234
[5 empty] | 0.09113348 | 0.1199967 | 0.02012117 |  | 0.03046209 | 0.1175483 | 0.01837327 | 0.06502844 | 0.1170945 | 0.01959733 | 0.091583 | 0.1171154 | 0.02047196
[5 empty] | 0.09291454 | 0.120813 | 0.02014726 |  | 0.03024652 | 0.1183479 | 0.01833661 | 0.06302702 | 0.117891 | 0.01983307 | 0.09185463 | 0.1179121 | 0.02068322
[5 empty] | 0.09281695 | 0.1216293 | 0.01998471 |  | 0.03002045 | 0.1191476 | 0.01835677 | 0.06203126 | 0.1186876 | 0.01946964 | 0.09068787 | 0.1187088 | 0.02043299
[5 empty] | 0.09258409 | 0.1224456 | 0.0208817 |  | 0.02979115 | 0.1199472 | 0.01826512 | 0.06447028 | 0.1194842 | 0.01953643 | 0.09555725 | 0.1195055 | 0.02040837
[5 empty] | 0.09145529 | 0.1232619 | 0.02095641 |  | 0.02970655 | 0.1207469 | 0.01960885 | 0.06213237 | 0.1202807 | 0.02031777 | 0.09134591 | 0.1203022 | 0.02128008
[5 empty] | 0.09072722 | 0.1240783 | 0.02095226 |  | 0.02987044 | 0.1215465 | 0.01955252 | 0.06493022 | 0.1210773 | 0.02048692 | 0.09042855 | 0.1210989 | 0.02133947
[5 empty] | 0.09190426 | 0.1248946 | 0.02065964 |  | 0.02944996 | 0.1223462 | 0.01934859 | 0.06334013 | 0.1218739 | 0.02053175 | 0.09235467 | 0.1218956 | 0.02138614
[5 empty] | 0.09072109 | 0.1257109 | 0.02055588 |  | 0.0298858 | 0.1231458 | 0.01939132 | 0.06219886 | 0.1226704 | 0.02109255 | 0.09130625 | 0.1226923 | 0.02112737
[5 empty] | 0.09166593 | 0.1265272 | 0.02149075 |  | 0.02978591 | 0.1239455 | 0.02045069 | 0.0609104 | 0.123467 | 0.02114306 | 0.09265409 | 0.123489 | 0.02185655
[5 empty] | 0.09162406 | 0.1273435 | 0.02135598 |  | 0.02925561 | 0.1247451 | 0.02049155 | 0.06393556 | 0.1242635 | 0.02088838 | 0.08887958 | 0.1242857 | 0.02195492
[5 empty] | 0.09024059 | 0.1281598 | 0.02129608 |  | 0.03049631 | 0.1255448 | 0.02032809 | 0.06165017 | 0.1250601 | 0.02115148 | 0.09361272 | 0.1250824 | 0.02174289
[5 empty] | 0.09109774 | 0.1289761 | 0.0215913 |  | 0.02933789 | 0.1263444 | 0.02054672 | 0.06352555 | 0.1258567 | 0.02106097 | 0.09363501 | 0.1258791 | 0.0218806
[5 empty] | 0.09142164 | 0.1297924 | 0.02203605 |  | 0.02952676 | 0.1271441 | 0.0214163 | 0.0632151 | 0.1266532 | 0.02161037 | 0.0908297 | 0.1266758 | 0.0225051
[5 empty] | 0.08962765 | 0.1306087 | 0.02190854 |  | 0.02953294 | 0.1279437 | 0.02143127 | 0.06305346 | 0.1274498 | 0.02182258 | 0.09198432 | 0.1274725 | 0.02267577
[5 empty] | 0.09088626 | 0.131425 | 0.02181841 |  | 0.02949204 | 0.1287434 | 0.02143768 | 0.06287098 | 0.1282463 | 0.02153675 | 0.09191442 | 0.1282692 | 0.02257921
[5 empty] | 0.09099252 | 0.1322413 | 0.02206243 |  | 0.02929315 | 0.129543 | 0.02149328 | 0.06165218 | 0.1290429 | 0.02144581 | 0.09048572 | 0.129066 | 0.02228728
[5 empty] | 0.0894631 | 0.1330576 | 0.0225715 |  | 0.02921423 | 0.1303427 | 0.02243454 | 0.06210539 | 0.1298395 | 0.02202047 | 0.09134204 | 0.1298627 | 0.02303431
[5 empty] | 0.0890275 | 0.1338739 | 0.02231698 |  | 0.02884314 | 0.1311423 | 0.02229645 | 0.06321314 | 0.130636 | 0.02232012 | 0.09223489 | 0.1306594 | 0.02298371
[5 empty] | 0.08878815 | 0.1346902 | 0.02254673 |  | 0.02875842 | 0.131942 | 0.02214723 | 0.06096226 | 0.1314326 | 0.02240224 | 0.09302829 | 0.1314561 | 0.02295611
[5 empty] | 0.08919057 | 0.1355065 | 0.02244987 |  | 0.02967101 | 0.1327416 | 0.02289765 | 0.05917869 | 0.1322291 | 0.0221936 | 0.08855628 | 0.1322528 | 0.02321601
[5 empty] | 0.08903946 | 0.1363228 | 0.02300884 |  | 0.02935845 | 0.1335413 | 0.02292766 | 0.06056076 | 0.1330257 | 0.02261669 | 0.09098832 | 0.1330495 | 0.02365434
[5 empty] | 0.08903077 | 0.1371391 | 0.02314692 |  | 0.0292132 | 0.1343409 | 0.02287687 | 0.0586958 | 0.1338223 | 0.02281624 | 0.0882941 | 0.1338462 | 0.02357447
[5 empty] | 0.08979156 | 0.1379554 | 0.02303415 |  | 0.02843829 | 0.1351406 | 0.02305466 | 0.06001353 | 0.1346188 | 0.02251465 | 0.09174969 | 0.1346429 | 0.02348991
[5 empty] | 0.08806727 | 0.1387717 | 0.02317453 |  | 0.02813075 | 0.1359402 | 0.02315163 | 0.0608667 | 0.1354154 | 0.0224693 | 0.08689324 | 0.1354396 | 0.02367078
[5 empty] | 0.08858857 | 0.139588 | 0.02330162 |  | 0.02821862 | 0.1367399 | 0.02383717 | 0.06018354 | 0.136212 | 0.02316798 | 0.08736939 | 0.1362363 | 0.0237095
[5 empty] | 0.08880693 | 0.1404043 | 0.02343059 |  | 0.02890562 | 0.1375395 | 0.02401113 | 0.05866066 | 0.1370085 | 0.02308715 | 0.08659455 | 0.137033 | 0.02375735
[5 empty] | 0.08692854 | 0.1412206 | 0.02364398 |  | 0.02827985 | 0.1383391 | 0.02389436 | 0.06213936 | 0.1378051 | 0.02307791 | 0.08934882 | 0.1378297 | 0.02399181
[5 empty] | 0.08657291 | 0.1420369 | 0.02365805 |  | 0.02892135 | 0.1391388 | 0.02392296 | 0.05881222 | 0.1386016 | 0.02330424 | 0.08607465 | 0.1386264 | 0.0240277
[5 empty] | 0.08770795 | 0.1428533 | 0.02387318 |  | 0.02866835 | 0.1399384 | 0.02453202 | 0.0586574 | 0.1393982 | 0.02343558 | 0.0919508 | 0.1394231 | 0.0243447
[5 empty] | 0.08865646 | 0.1436696 | 0.02387556 |  | 0.0282917 | 0.1407381 | 0.0246765 | 0.06106079 | 0.1401948 | 0.0233488 | 0.08712881 | 0.1402198 | 0.02416242
[5 empty] | 0.08658617 | 0.1444859 | 0.02372543 |  | 0.02880312 | 0.1415377 | 0.0243704 | 0.05914518 | 0.1409913 | 0.02336053 | 0.08915068 | 0.1410165 | 0.02433498
[5 empty] | 0.08570801 | 0.1453022 | 0.02376118 |  | 0.0288689 | 0.1423374 | 0.02426755 | 0.05840481 | 0.1417879 | 0.02335115 | 0.08802897 | 0.1418132 | 0.02450267
[5 empty] | 0.08771972 | 0.1461185 | 0.0241256 |  | 0.02870142 | 0.143137 | 0.02504683 | 0.05923504 | 0.1425844 | 0.02375029 | 0.0849505 | 0.1426099 | 0.02479188
[5 empty] | 0.08685109 | 0.1469348 | 0.02413526 |  | 0.02748733 | 0.1439367 | 0.02492655 | 0.05880972 | 0.143381 | 0.02376929 | 0.09046675 | 0.1434066 | 0.02456533
[5 empty] | 0.0870118 | 0.1477511 | 0.02433816 |  | 0.02899035 | 0.1447363 | 0.02502177 | 0.05901216 | 0.1441776 | 0.02394504 | 0.08506563 | 0.1442033 | 0.02477464
[5 empty] | 0.08498648 | 0.1485674 | 0.02403623 |  | 0.02852383 | 0.145536 | 0.02502678 | 0.05718867 | 0.1449741 | 0.02387142 | 0.0891683 | 0.145 | 0.02486575
[5 empty] | 0.08720992 | 0.1493837 | 0.0243034 |  | 0.02780201 | 0.1463356 | 0.0257118 | 0.05916658 | 0.1457707 | 0.02381955 | 0.09046912 | 0.1457967 | 0.0248868
[5 empty] | 0.08587743 | 0.1502 | 0.02418129 |  | 0.02871488 | 0.1471353 | 0.02550755 | 0.06003672 | 0.1465672 | 0.02395389 | 0.09022013 | 0.1465934 | 0.02510082
[5 empty] | 0.08518605 | 0.1510163 | 0.0244084 |  | 0.0275764 | 0.1479349 | 0.02574499 | 0.05642401 | 0.1473638 | 0.02380515 | 0.08849002 | 0.1473901 | 0.0248196
[5 empty] | 0.08607765 | 0.1518326 | 0.0242863 |  | 0.02817293 | 0.1487346 | 0.02580176 | 0.05631616 | 0.1481604 | 0.0241602 | 0.0843006 | 0.1481868 | 0.02502616
[5 empty] | 0.08450408 | 0.1526489 | 0.02451836 |  | 0.02743779 | 0.1495342 | 0.02572146 | 0.0577911 | 0.1489569 | 0.0243916 | 0.08646406 | 0.1489835 | 0.02508429
[5 empty] | 0.08440952 | 0.1534652 | 0.02440015 |  | 0.02794486 | 0.1503339 | 0.02609705 | 0.05807847 | 0.1497535 | 0.02437468 | 0.08751775 | 0.1497802 | 0.02520974
[5 empty] | 0.08478321 | 0.1542815 | 0.02472768 |  | 0.02802535 | 0.1511335 | 0.02607892 | 0.05984223 | 0.1505501 | 0.02400485 | 0.08658497 | 0.1505769 | 0.02499397
[5 empty] | 0.08595276 | 0.1550978 | 0.02446418 |  | 0.02722026 | 0.1519332 | 0.02603489 | 0.05965061 | 0.1513466 | 0.02394926 | 0.08562371 | 0.1513736 | 0.02496386
[5 empty] | 0.08388616 | 0.1559141 | 0.02480096 |  | 0.02782753 | 0.1527328 | 0.02609936 | 0.05927262 | 0.1521432 | 0.02438394 | 0.08928966 | 0.1521703 | 0.02547303
[5 empty] | 0.08509942 | 0.1567304 | 0.02466719 |  | 0.02716811 | 0.1535325 | 0.02610983 | 0.05561587 | 0.1529397 | 0.02433049 | 0.08412185 | 0.1529671 | 0.02537715
[5 empty] | 0.08327613 | 0.1575467 | 0.02485545 |  | 0.02784246 | 0.1543321 | 0.02599731 | 0.05891316 | 0.1537363 | 0.02409724 | 0.08479546 | 0.1537638 | 0.0251425
[5 empty] | 0.08392717 | 0.158363 | 0.02499913 |  | 0.02848805 | 0.1551318 | 0.02597899 | 0.05789466 | 0.1545329 | 0.02413869 | 0.0885432 | 0.1545605 | 0.02520053
[5 empty] | 0.0835292 | 0.1591793 | 0.02510105 |  | 0.02828039 | 0.1559314 | 0.02613131 | 0.05797584 | 0.1553294 | 0.0242264 | 0.08986753 | 0.1553572 | 0.02505956
[5 empty] | 0.08323071 | 0.1599956 | 0.024604 |  | 0.02730549 | 0.1567311 | 0.02649187 | 0.05588311 | 0.156126 | 0.02453097 | 0.0901517 | 0.1561539 | 0.02551767
[5 empty] | 0.08259221 | 0.1608119 | 0.02476554 |  | 0.02709591 | 0.1575307 | 0.02637607 | 0.05600751 | 0.1569225 | 0.02412651 | 0.08909248 | 0.1569506 | 0.02522914
[5 empty] | 0.08280492 | 0.1616282 | 0.02493318 |  | 0.02768256 | 0.1583304 | 0.02613408 | 0.05534624 | 0.1577191 | 0.02455864 | 0.08608309 | 0.1577473 | 0.02544969
[5 empty] | 0.08223955 | 0.1624446 | 0.02482126 |  | 0.02803881 | 0.15913 | 0.0264345 | 0.05822055 | 0.1585157 | 0.02414417 | 0.08513618 | 0.158544 | 0.02535851