## 1
Общество с ограниченной ответственностью "Инженерная геология" (ООО "ИнжГео") | [10 empty] | Общество с ограниченной ответственностью "Инженерная геология" (ООО "ИнжГео")
Юр. адрес: 117279, г. Москва, ул. Миклухо-Маклая, 36 а, этаж 5, пом. XXIII к. 76-84 | [10 empty] | Юр. адрес: 117279, г. Москва, ул. Миклухо-Маклая, 36 а, этаж 5, пом. XXIII к. 76-84 | [9 empty] | нагр |  |  | X0 | Y0 | R |  | нагр |  |  |  | X0 | Y0 | R | нагр |  |  |  | X0 | Y0 | R |  | нагр |  |  |  | X0 | Y0 | R
Телефон/факс +7 (495) 132-30-00, Адрес электронной почты inbox@inj-geo.ru | [10 empty] | Телефон/факс +7 (495) 132-30-00, Адрес электронной почты inbox@inj-geo.ru | [13 empty] | 0 | [7 empty] | 0 | [6 empty] | 0 | [7 empty] | 0
[21 empty] | девиатор | [6 empty] | девиатор | [6 empty] | девиатор | [7 empty] | девиатор
Испытательная лаборатория ООО «ИнжГео» | [10 empty] | Испытательная лаборатория ООО «ИнжГео» | [9 empty] | x0 | Угол | X | Y |  |  |  | x0 |  | Угол | X | Y |  |  | x0 |  | Угол | X | Y |  |  |  | x0 |  | Угол | X | Y
Адрес места осуществления деятельности лаборатории: г. Москва, просп. Вернадского, д. 51, стр. 1 | [10 empty] | Адрес места осуществления деятельности лаборатории: г. Москва, просп. Вернадского, д. 51, стр. 1 | [10 empty] | 0 | [7 empty] | 0 | [6 empty] | 0 | [7 empty] | 0
Телефон +7(910)4557682, E-mail: slg85@mail.ru | [10 empty] | Телефон +7(910)4557682, E-mail: slg85@mail.ru | [10 empty] | 5 | [7 empty] | 5 | [6 empty] | 5 | [7 empty] | 5
[22 empty] | 10 | [7 empty] | 10 | [6 empty] | 10 | [7 empty] | 10
Протокол испытаний № 13-63/27 от 25-11-2022 | [21 empty] | 15 | [7 empty] | 15 | [6 empty] | 15 | [7 empty] | 15
Наименование и адрес заказчика: Переход трубопровода через р. Енисей | [21 empty] | 20 | [7 empty] | 20 | [6 empty] | 20 | [7 empty] | 20
Наименование объекта: ООО Регионстрой | [21 empty] | 25 | [7 empty] | 25 | [6 empty] | 25 | [7 empty] | 25
Наименование используемого метода/методики: ГОСТ 12248.4-2020 | [21 empty] | 30 | [7 empty] | 30 | [6 empty] | 30 | [7 empty] | 30
Условия проведения испытания: температура окружающей среды (18 - 25)0С, влажность воздуха (40 - 75)% | [21 empty] | 35 | [7 empty] | 35 | [6 empty] | 35 | [7 empty] | 35
Дата получение объекта подлежащего испытаниям: 29.10.2022 | [21 empty] | 40 | [7 empty] | 40 | [6 empty] | 40 | [7 empty] | 40
Дата испытания: 25.10.2022-19.11.2027 | [21 empty] | 45 | [7 empty] | 45 | [6 empty] | 45 | [7 empty] | 45
Испытание грунтов методом трехосного сжатия | [10 empty] | Испытание грунтов методом трехосного сжатия | [10 empty] | 50 | [7 empty] | 50 | [6 empty] | 50 | [7 empty] | 50
Лабораторный номер: |  | 1062 | [5 empty] | We, % = | 0.322602453 |  | Лабораторный номер: | [6 empty] | We, % = |  |  |  | 55 | [7 empty] | 55 | [6 empty] | 55 | [7 empty] | 55
Номер скважины: |  | BH-087 | [5 empty] | ρ, г/см3 = |  |  | Номер скважины: | [6 empty] | ρ, г/см3 = |  |  |  | 60 | [7 empty] | 60 | [6 empty] | 60 | [7 empty] | 60
Глубина отбора, м: |  | 2.7 | [5 empty] | ρs, г/см3 = | 2.71 |  | Глубина отбора, м: | [6 empty] | ρs, г/см3 = |  |  |  | 65 | [7 empty] | 65 | [6 empty] | 65 | [7 empty] | 65
Наименование грунта: |  | Суглинок, после оттаивания текучепластичный, легкий песчанистый | [5 empty] | e, д.е. = |  |  | Наименование грунта: | [6 empty] | e, д.е. = |  |  |  | 70 | [7 empty] | 70 | [6 empty] | 70 | [7 empty] | 70
Схема проведения опыта: |  | КД | [5 empty] | IL, д.е. = | 0.927 |  | Схема проведения опыта: | [6 empty] | IL, д.е. = |  |  |  | 75 | [7 empty] | 75 | [6 empty] | 75 | [7 empty] | 75
Результаты испытаний | [10 empty] | Результаты испытаний | [10 empty] | 80 | [7 empty] | 80 | [6 empty] | 80 | [7 empty] | 80
[22 empty] | 85 | [7 empty] | 85 | [6 empty] | 85 | [7 empty] | 85
[22 empty] | 90 | [7 empty] | 90 | [6 empty] | 90 | [7 empty] | 90
[22 empty] | 95 | [7 empty] | 95 | [6 empty] | 95 | [7 empty] | 95
[22 empty] | 100 | [7 empty] | 100 | [6 empty] | 100 | [7 empty] | 100
[22 empty] | 105 | [7 empty] | 105 | [6 empty] | 105 | [7 empty] | 105
[22 empty] | 110 | [7 empty] | 110 | [6 empty] | 110 | [7 empty] | 110
[22 empty] | 115 | [7 empty] | 115 | [6 empty] | 115 | [7 empty] | 115
[22 empty] | 120 | [7 empty] | 120 | [6 empty] | 120 | [7 empty] | 120
[22 empty] | 125 | [7 empty] | 125 | [6 empty] | 125 | [7 empty] | 125
[22 empty] | 130 | [7 empty] | 130 | [6 empty] | 130 | [7 empty] | 130
[22 empty] | 135 | [7 empty] | 135 | [6 empty] | 135 | [7 empty] | 135
[22 empty] | 140 | [7 empty] | 140 | [6 empty] | 140 | [7 empty] | 140
[22 empty] | 145 | [7 empty] | 145 | [6 empty] | 145 | [7 empty] | 145
[22 empty] | 150 | [7 empty] | 150 | [6 empty] | 150 | [7 empty] | 150
[22 empty] | 155 | [7 empty] | 155 | [6 empty] | 155 | [7 empty] | 155
[22 empty] | 160 | [7 empty] | 160 | [6 empty] | 160 | [7 empty] | 160
[22 empty] | 165 | [7 empty] | 165 | [6 empty] | 165 | [7 empty] | 165
[22 empty] | 170 | [7 empty] | 170 | [6 empty] | 170 | [7 empty] | 170
[22 empty] | 175 | [7 empty] | 175 | [6 empty] | 175 | [7 empty] | 175
[22 empty] | 180 | [7 empty] | 180 | [6 empty] | 180 | [7 empty] | 180
[13 empty] | Давление в камере, Мпа σ3 | Вертикальная нагрузка, Мпа σ1 | Поровое давление, Мпа u
[13 empty] | 0.05 | 0.08493633 | [5 empty] | 1 | [6 empty] | σ3,кПа | σ1,кПа | u, кПа |  |  |  | 4
[13 empty] | 0.15 | 0.2220252 | [27 empty] | δ3, Мпа | δ1-δ3, МПа | δ1, МПа | δ1, КПа
[13 empty] | 0.25 | 0.3591141 | [21 empty] | С, МПа:
φ, град:
E, Мпа
[27 empty] | x | 0
[27 empty] | y |  |  |  | С, кПа | φ,°
Эффективные значения угла внутреннего трения и удельного сцепления ϕ', С'
[13 empty] | ϕ', град. = | 9
[13 empty] | С', МПа = | 0.007
|  | K0, д.е. | 0.8435655 | Эффективное напряжение, Мпа: |  |  |  |  | 0.04217828
|  | Модуль деформации E0, МПа: |  | Точки нахождения модуля Е0, Мпа (полное напряжение): |  |  |  |  | 0.04217828 | 0.06748524
|  | Модуль деформации E50, МПа: |  | qmax Давление при разрушении образца, Мпа (девиатор): |  |  |  |  | 0.1012279
|  | Коэф. Поперечной деформации, ϑ: |  | 0,5 qmax, Мпа (девиатор): |  |  |  |  | 0.05061393
| Начальник исп. лаборатории: | [6 empty] | Семиколенова Л.Г. |  |  |  |  | Начальник исп. лаборатории: |  |  |  |  | Семиколенова Л.Г.
Лист 1 , всего листов 2 | [11 empty] | Лист 2 , всего листов 2
Частичное воспроизведение протокола испытаний без письменного разрешения ООО «ИнжГео» ЗАПРЕЩАЕТСЯ | [11 empty] | Частичное воспроизведение протокола испытаний без письменного разрешения ООО «ИнжГео» ЗАПРЕЩАЕТСЯ
E0 |  |  | E50 |  | Деформация |  |  |  | Первая прочность |  |  | Вторая прочность |  |  | Третья прочность |  |  |  | К Пуассона
devE0 | epsE0 |  | dev50 | epsE50 | dev | eps | ev |  | dev1 | eps1 | ev1 | dev1 | eps1 | ev2 | dev1 | eps1 | ev3 | Глины
0.02530697 | 0.001687118 |  | 0.05061393 | 0.005061355 | 0 | 0 | -0.0007956124 |  | 0 | 0 | -0.0004329596 | 0 | 0 | -0.0003413972 | 0.02509624 | 0.00031868 | -0.0007177843 | < 0 | 0,20-0,30
[5 empty] | 0.01244536 | 0.0007474472 | -0.000792589 |  | 0.01030622 | 0.000687076 | -0.0004372892 | 0.01980693 | 0.0004273308 | -0.0003420117 | 0.05455704 | 0.001039174 | -0.0007134058 | 0-0,25 | 0,30-0,38
Секущая модуля Е0 |  |  | Линия Q max |  | 0.02530697 | 0.001687118 | -0.000788611 |  | 0.01746816 | 0.001746803 | -0.000435211 | 0.0360126 | 0.001165448 | -0.0003440942 | 0.05702887 | 0.001457502 | -0.0007243879 | 0,25< | 0,38-0,45
| 0 |  |  | 0 | 0.03099893 | 0.002242342 | -0.00269757 |  | 0.01818939 | 0.002188815 | -0.004443394 | 0.04050343 | 0.002167795 | -0.001904425 | 0.05987694 | 0.002186253 | -0.001734541 | Суглинки | 0,35-0,37
[5 empty] | 0.03744945 | 0.002989789 | -0.002683619 |  | 0.01993221 | 0.00291842 | -0.004454117 | 0.04248254 | 0.002890393 | -0.001926392 | 0.06356489 | 0.002915003 | -0.001729135 | Пески и супеси | 0,30-0,35
[5 empty] | 0.04371416 | 0.003737236 | -0.00266001 |  | 0.02003338 | 0.003648025 | -0.004484052 | 0.04580633 | 0.003612991 | -0.001918942 | 0.06992751 | 0.003643754 | -0.001752332
|  |  | Линия 0,5 Q max |  | 0.04796311 | 0.004484683 | -0.002684424 |  | 0.02195241 | 0.004377631 | -0.00450952 | 0.04522868 | 0.004335589 | -0.001910538 | 0.06886346 | 0.004372505 | -0.001749541
|  |  |  | 0 | 0.05061393 | 0.005061355 | -0.002890063 |  | 0.02299986 | 0.005107236 | -0.004214383 | 0.04954636 | 0.005058187 | -0.002327505 | 0.07410736 | 0.005101256 | -0.002452459
[5 empty] | 0.05399837 | 0.005979578 | -0.002876138 |  | 0.02335078 | 0.005836841 | -0.004175263 | 0.04838318 | 0.005780786 | -0.002328902 | 0.07588774 | 0.005830007 | -0.002436963
[5 empty] | 0.0561225 | 0.006727025 | -0.002872366 |  | 0.02402223 | 0.006566446 | -0.004207232 | 0.05220083 | 0.006503384 | -0.002334021 | 0.08100379 | 0.006558758 | -0.00248222
[5 empty] | 0.05928737 | 0.007474472 | -0.002896445 |  | 0.02530658 | 0.007296051 | -0.004181152 | 0.05248697 | 0.007225982 | -0.002330996 | 0.08085691 | 0.007287509 | -0.002473365
[5 empty] | 0.06172983 | 0.00822192 | -0.003247616 |  | 0.02517347 | 0.008025656 | -0.003742057 | 0.05375887 | 0.00794858 | -0.002629951 | 0.08728078 | 0.00801626 | -0.003041283
Коэфф. Точки |  |  |  |  | 0.06514502 | 0.008969367 | -0.003203743 |  | 0.02562829 | 0.008755261 | -0.003730465 | 0.05639673 | 0.008671178 | -0.002615272 | 0.08749875 | 0.00874501 | -0.003039777
[5 empty] | 0.06715872 | 0.009716814 | -0.003220195 |  | 0.0263686 | 0.009484866 | -0.00372897 | 0.05852574 | 0.009393777 | -0.002611077 | 0.09144951 | 0.009473761 | -0.003039174
[5 empty] | 0.06887053 | 0.01046426 | -0.003222453 |  | 0.0279839 | 0.01021447 | -0.003732335 | 0.06043518 | 0.01011637 | -0.002814498 | 0.08898018 | 0.01020251 | -0.003020191
[5 empty] | 0.06993063 | 0.01121171 | -0.003559897 |  | 0.02712026 | 0.01094408 | -0.003176705 | 0.06106036 | 0.01083897 | -0.002795308 | 0.08901597 | 0.01093126 | -0.003398155
[5 empty] | 0.07200073 | 0.01195916 | -0.003617778 |  | 0.02794249 | 0.01167368 | -0.003168175 | 0.06110589 | 0.01156157 | -0.002825222 | 0.0966241 | 0.01166001 | -0.003441
[5 empty] | 0.07407696 | 0.0127066 | -0.003623171 |  | 0.0285728 | 0.01240329 | -0.00317323 | 0.05943304 | 0.01228417 | -0.002837357 | 0.0980995 | 0.01238876 | -0.003448198
[5 empty] | 0.07574767 | 0.01345405 | -0.003619935 |  | 0.02907411 | 0.01313289 | -0.003173546 | 0.06223816 | 0.01300677 | -0.002811394 | 0.09317747 | 0.01311752 | -0.003431403
[5 empty] | 0.07934863 | 0.0142015 | -0.004003716 |  | 0.02925688 | 0.0138625 | -0.002545411 | 0.06230625 | 0.01372937 | -0.002944432 | 0.09924005 | 0.01384627 | -0.003730042
[5 empty] | 0.08104101 | 0.01494894 | -0.003967178 |  | 0.03018825 | 0.0145921 | -0.002571784 | 0.06488181 | 0.01445196 | -0.002985545 | 0.1003782 | 0.01457502 | -0.003740473
[5 empty] | 0.08217134 | 0.01569639 | -0.004008085 |  | 0.02983131 | 0.01532171 | -0.002572808 | 0.06520617 | 0.01517456 | -0.002979038 | 0.09963348 | 0.01530377 | -0.003701731
[5 empty] | 0.08411325 | 0.01644384 | -0.003962015 |  | 0.03039912 | 0.01605131 | -0.002556933 | 0.06393283 | 0.01589716 | -0.002934376 | 0.09749401 | 0.01603252 | -0.003710671
[5 empty] | 0.08523824 | 0.01719129 | -0.004288538 |  | 0.0307923 | 0.01678092 | -0.002054904 | 0.06374026 | 0.01661976 | -0.003045041 | 0.1029268 | 0.01676127 | -0.003903313
[5 empty] | 0.085599 | 0.01793873 | -0.004323085 |  | 0.03057577 | 0.01751052 | -0.00204391 | 0.06578087 | 0.01734236 | -0.003065826 | 0.1035997 | 0.01749002 | -0.00392924
[5 empty] | 0.0865469 | 0.01868618 | -0.004282924 |  | 0.03111583 | 0.01824013 | -0.002035766 | 0.06568116 | 0.01806496 | -0.003079887 | 0.1019936 | 0.01821877 | -0.00393474
[5 empty] | 0.08894953 | 0.01943363 | -0.004278606 |  | 0.03055412 | 0.01896973 | -0.002047371 | 0.06613179 | 0.01878755 | -0.003062769 | 0.1040158 | 0.01894752 | -0.004022132
[5 empty] | 0.08996605 | 0.02018108 | -0.004598571 |  | 0.03164331 | 0.01969934 | -0.001678348 | 0.06506919 | 0.01951015 | -0.003141363 | 0.1000463 | 0.01967627 | -0.004081001
[5 empty] | 0.08914154 | 0.02092852 | -0.00457006 |  | 0.0310547 | 0.02042894 | -0.001683889 | 0.06783254 | 0.02023275 | -0.003118702 | 0.1042362 | 0.02040502 | -0.004060295
[5 empty] | 0.08990569 | 0.02167597 | -0.0045696 |  | 0.03158203 | 0.02115855 | -0.001672304 | 0.06820979 | 0.02095535 | -0.003133495 | 0.1044907 | 0.02113378 | -0.004075317
[5 empty] | 0.09127284 | 0.02242342 | -0.004630761 |  | 0.03165519 | 0.02188815 | -0.001683721 | 0.06483321 | 0.02167795 | -0.003125941 | 0.1061712 | 0.02186253 | -0.004058265
[5 empty] | 0.09268774 | 0.02317086 | -0.004808762 |  | 0.0323235 | 0.02261776 | -0.001568496 | 0.06899739 | 0.02240054 | -0.003228495 | 0.1046645 | 0.02259128 | -0.004185749
[5 empty] | 0.09175735 | 0.02391831 | -0.004755756 |  | 0.03248313 | 0.02334736 | -0.001565177 | 0.06584682 | 0.02312314 | -0.00328678 | 0.1003878 | 0.02332003 | -0.004120683
[5 empty] | 0.09251285 | 0.02466576 | -0.004819746 |  | 0.03245112 | 0.02407697 | -0.001569445 | 0.06722521 | 0.02384574 | -0.003263336 | 0.1035873 | 0.02404878 | -0.004185749
[5 empty] | 0.09302649 | 0.02541321 | -0.004749548 |  | 0.03216037 | 0.02480657 | -0.001733131 | 0.06979575 | 0.02456834 | -0.003249985 | 0.1013677 | 0.02477753 | -0.004150937
[5 empty] | 0.09355568 | 0.02616065 | -0.004822503 |  | 0.03332685 | 0.02553618 | -0.001727811 | 0.06977042 | 0.02529094 | -0.003399381 | 0.106779 | 0.02550628 | -0.004231936
[5 empty] | 0.09416083 | 0.0269081 | -0.004830679 |  | 0.03225269 | 0.02626578 | -0.001711334 | 0.06657375 | 0.02601354 | -0.003376116 | 0.1034392 | 0.02623503 | -0.004250484
[5 empty] | 0.09378389 | 0.02765555 | -0.004764788 |  | 0.03296105 | 0.02699539 | -0.001727124 | 0.06644144 | 0.02673613 | -0.003348805 | 0.1037351 | 0.02696378 | -0.004199477
[5 empty] | 0.09498308 | 0.028403 | -0.004822984 |  | 0.03314556 | 0.02772499 | -0.001700521 | 0.0672845 | 0.02745873 | -0.003370047 | 0.1010085 | 0.02769253 | -0.004177135
[5 empty] | 0.09488434 | 0.02915044 | -0.004624102 |  | 0.03277034 | 0.0284546 | -0.00202633 | 0.06785869 | 0.02818133 | -0.003465619 | 0.1079167 | 0.02842128 | -0.004275195
[5 empty] | 0.09438948 | 0.02989789 | -0.004684964 |  | 0.03331437 | 0.0291842 | -0.002011442 | 0.06816325 | 0.02890393 | -0.003516809 | 0.10542 | 0.02915003 | -0.004305142
[5 empty] | 0.0968 | 0.03064534 | -0.004659411 |  | 0.03326456 | 0.02991381 | -0.002023514 | 0.0696878 | 0.02962653 | -0.003460395 | 0.1082374 | 0.02987879 | -0.004237547
[5 empty] | 0.09561078 | 0.03139278 | -0.004294022 |  | 0.03270164 | 0.03064341 | -0.001992531 | 0.07039549 | 0.03034912 | -0.003504969 | 0.1043731 | 0.03060754 | -0.004261077
[5 empty] | 0.09605074 | 0.03214023 | -0.004331121 |  | 0.0336299 | 0.03137302 | -0.002427447 | 0.07140382 | 0.03107172 | -0.003587279 | 0.1028787 | 0.03133629 | -0.00429602
[5 empty] | 0.09605476 | 0.03288768 | -0.004325081 |  | 0.03329276 | 0.03210262 | -0.002403485 | 0.07174683 | 0.03179432 | -0.003609498 | 0.103402 | 0.03206504 | -0.004347566
[5 empty] | 0.09692142 | 0.03363513 | -0.004312571 |  | 0.0334538 | 0.03283223 | -0.002409536 | 0.06889488 | 0.03251692 | -0.003587279 | 0.1051637 | 0.03279379 | -0.004303817
[5 empty] | 0.09580321 | 0.03438257 | -0.004354847 |  | 0.03373721 | 0.03356183 | -0.002417039 | 0.07190503 | 0.03323952 | -0.003569002 | 0.1029731 | 0.03352254 | -0.004326341
[5 empty] | 0.09500803 | 0.03513002 | -0.003860881 |  | 0.03447113 | 0.03429144 | -0.002912012 | 0.06951822 | 0.03396212 | -0.003667131 | 0.1077128 | 0.03425129 | -0.004405319
[5 empty] | 0.09606254 | 0.03587747 | -0.003896844 |  | 0.03368813 | 0.03502104 | -0.002904484 | 0.07181257 | 0.03468471 | -0.003642165 | 0.1043368 | 0.03498004 | -0.004379946
[5 empty] | 0.09664101 | 0.03662491 | -0.003867068 |  | 0.03428063 | 0.03575065 | -0.002886534 | 0.07134708 | 0.03540731 | -0.003671904 | 0.1070057 | 0.03570879 | -0.004331825
[5 empty] | 0.09613157 | 0.03737236 | -0.00388679 |  | 0.03495453 | 0.03648025 | -0.002902457 | 0.07043246 | 0.03612991 | -0.003696871 | 0.1057552 | 0.03643754 | -0.004378196
[5 empty] | 0.09788175 | 0.03811981 | -0.003342181 |  | 0.03413972 | 0.03720986 | -0.003418867 | 0.0711862 | 0.03685251 | -0.003750186 | 0.1087745 | 0.03716629 | -0.004437221
[5 empty] | 0.09737669 | 0.03886726 | -0.003383165 |  | 0.03470469 | 0.03793946 | -0.003377177 | 0.07041011 | 0.03757511 | -0.003740083 | 0.1070894 | 0.03789504 | -0.004444272
[5 empty] | 0.09650488 | 0.0396147 | -0.003338486 |  | 0.03508016 | 0.03866907 | -0.003411071 | 0.06869837 | 0.0382977 | -0.003763281 | 0.1055433 | 0.0386238 | -0.004402848
[5 empty] | 0.0970491 | 0.04036215 | -0.003390891 |  | 0.03524856 | 0.03939867 | -0.003418189 | 0.07088832 | 0.0390203 | -0.00375056 | 0.105206 | 0.03935255 | -0.004368475
[5 empty] | 0.0975353 | 0.0411096 | -0.002853757 |  | 0.03487879 | 0.04012828 | -0.003817892 | 0.07309478 | 0.0397429 | -0.003764154 | 0.1062572 | 0.0400813 | -0.004463347
[5 empty] | 0.09601102 | 0.04185705 | -0.002819909 |  | 0.03545337 | 0.04085789 | -0.003874962 | 0.07149264 | 0.0404655 | -0.003810766 | 0.106416 | 0.04081005 | -0.004450951
[5 empty] | 0.0971766 | 0.04260449 | -0.002828727 |  | 0.03541304 | 0.04158749 | -0.003845656 | 0.07238127 | 0.0411881 | -0.003819103 | 0.107002 | 0.0415388 | -0.004382774
[5 empty] | 0.09737848 | 0.04335194 | -0.002370543 |  | 0.03408562 | 0.0423171 | -0.004278181 | 0.07065265 | 0.0419107 | -0.003807734 | 0.1076948 | 0.04226755 | -0.004401811
[5 empty] | 0.09834831 | 0.04409939 | -0.002382661 |  | 0.03493633 | 0.0430467 | -0.004253116 | 0.07099594 | 0.04263329 | -0.003816486 | 0.1053187 | 0.0429963 | -0.004439861
[5 empty] | 0.09631219 | 0.04484683 | -0.002360564 |  | 0.03566151 | 0.04377631 | -0.004225076 | 0.07018126 | 0.04335589 | -0.003819535 | 0.1067257 | 0.04372505 | -0.004439861
[5 empty] | 0.09672238 | 0.04559428 | -0.00239359 |  | 0.0349377 | 0.04450591 | -0.004247168 | 0.06944768 | 0.04407849 | -0.003845069 | 0.1043137 | 0.0444538 | -0.004393299
[5 empty] | 0.09886994 | 0.04634173 | -0.002373869 |  | 0.03573956 | 0.04523552 | -0.004211056 | 0.07085788 | 0.04480109 | -0.003776087 | 0.1104013 | 0.04518255 | -0.004404385
[5 empty] | 0.09796678 | 0.04708918 | -0.002008997 |  | 0.03502168 | 0.04596512 | -0.004560793 | 0.0714922 | 0.04552369 | -0.003761332 | 0.1101692 | 0.0459113 | -0.004410805
[5 empty] | 0.09916711 | 0.04783662 | -0.002006989 |  | 0.03514938 | 0.04669473 | -0.004562149 | 0.07323289 | 0.04624629 | -0.003791223 | 0.1093655 | 0.04664006 | -0.004356367
[5 empty] | 0.09867343 | 0.04858407 | -0.002021647 |  | 0.03545054 | 0.04742433 | -0.004478535 | 0.0727134 | 0.04696888 | -0.003803331 | 0.1089189 | 0.04736881 | -0.00441783
[5 empty] | 0.09777445 | 0.04933152 | -0.002027069 |  | 0.03436643 | 0.04815394 | -0.004518308 | 0.07143924 | 0.04769148 | -0.003800304 | 0.1100449 | 0.04809756 | -0.00435944
[5 empty] | 0.09693343 | 0.05007897 | -0.001798759 |  | 0.03457125 | 0.04888354 | -0.004615496 | 0.07333213 | 0.04841408 | -0.003644137 | 0.1101698 | 0.04882631 | -0.004293052
[5 empty] | 0.09941301 | 0.05082641 | -0.001796068 |  | 0.0352986 | 0.04961315 | -0.004577126 | 0.07232124 | 0.04913668 | -0.003644137 | 0.1091853 | 0.04955506 | -0.004253061
[5 empty] | 0.09717236 | 0.05157386 | -0.001797862 |  | 0.03490604 | 0.05034275 | -0.00461226 | 0.07343666 | 0.04985928 | -0.003694806 | 0.1109545 | 0.05028381 | -0.004244127
[5 empty] | 0.09772106 | 0.05232131 | -0.001802347 |  | 0.03575563 | 0.05107236 | -0.004578513 | 0.06945281 | 0.05058187 | -0.003671307 | 0.1105047 | 0.05101256 | -0.004274333
[5 empty] | 0.09944622 | 0.05306875 | -0.001783416 |  | 0.03547077 | 0.05180196 | -0.004496372 | 0.07140833 | 0.05130447 | -0.003517857 | 0.1097314 | 0.05174131 | -0.004076876
[5 empty] | 0.09834531 | 0.0538162 | -0.001757416 |  | 0.03501422 | 0.05253157 | -0.004473351 | 0.07116815 | 0.05202707 | -0.003502506 | 0.1096008 | 0.05247006 | -0.004024334
[5 empty] | 0.09897049 | 0.05456365 | -0.001786069 |  | 0.03488012 | 0.05326117 | -0.004532032 | 0.07006201 | 0.05274967 | -0.003481223 | 0.1052787 | 0.05319881 | -0.004040097
[5 empty] | 0.09919133 | 0.0553111 | -0.001778464 |  | 0.03561354 | 0.05399078 | -0.00452797 | 0.07374483 | 0.05347227 | -0.003500761 | 0.105466 | 0.05392756 | -0.00403848
[5 empty] | 0.09918951 | 0.05605854 | -0.001839575 |  | 0.03430206 | 0.05472038 | -0.004206574 | 0.07168289 | 0.05419487 | -0.003275774 | 0.1077293 | 0.05465631 | -0.003748318
[5 empty] | 0.1006628 | 0.05680599 | -0.001833008 |  | 0.03456509 | 0.05544999 | -0.004175374 | 0.07044023 | 0.05491746 | -0.003264396 | 0.1094539 | 0.05538507 | -0.003773181
[5 empty] | 0.09889373 | 0.05755344 | -0.001834468 |  | 0.03564448 | 0.05617959 | -0.004241148 | 0.07119284 | 0.05564006 | -0.003240666 | 0.1118219 | 0.05611382 | -0.003770921
[5 empty] | 0.09943432 | 0.05830088 | -0.001834832 |  | 0.03550558 | 0.0569092 | -0.004207417 | 0.07112374 | 0.05636266 | -0.003277724 | 0.1113563 | 0.05684257 | -0.003799551
[5 empty] | 0.1006427 | 0.05904833 | -0.001918344 |  | 0.03518733 | 0.0576388 | -0.003820843 | 0.07358301 | 0.05708526 | -0.002988971 | 0.1071586 | 0.05757132 | -0.003458951
[5 empty] | 0.1008561 | 0.05979578 | -0.001920067 |  | 0.03424739 | 0.05836841 | -0.003748538 | 0.07124885 | 0.05780786 | -0.002947355 | 0.1063633 | 0.05830007 | -0.003448614
[5 empty] | 0.1012235 | 0.06054323 | -0.001904367 |  | 0.03454103 | 0.05909801 | -0.003793208 | 0.07099934 | 0.05853045 | -0.002980648 | 0.1076807 | 0.05902882 | -0.003446891
[5 empty] | 0.09927938 | 0.06129067 | -0.001909536 |  | 0.03497034 | 0.05982762 | -0.003772009 | 0.07299032 | 0.05925305 | -0.002989566 | 0.1119369 | 0.05975757 | -0.003468598
[5 empty] | 0.1009629 | 0.06203812 | -0.002031296 |  | 0.03493995 | 0.06055722 | -0.003294652 | 0.07331612 | 0.05997565 | -0.002674755 | 0.1069338 | 0.06048632 | -0.003060729
[5 empty] | 0.09971731 | 0.06278557 | -0.002035331 |  | 0.03588744 | 0.06128683 | -0.003279902 | 0.0700676 | 0.06069825 | -0.002649658 | 0.1108966 | 0.06121507 | -0.003117616
[5 empty] | 0.100548 | 0.06353302 | -0.002022219 |  | 0.03561012 | 0.06201643 | -0.003256301 | 0.07354345 | 0.06142085 | -0.002668614 | 0.1090783 | 0.06194382 | -0.003072787
[5 empty] | 0.09954196 | 0.06428046 | -0.002012738 |  | 0.03534994 | 0.06274604 | -0.002723463 | 0.07158034 | 0.06214345 | -0.00268143 | 0.1110959 | 0.06267257 | -0.002716597
[5 empty] | 0.1022589 | 0.06502791 | -0.002099161 |  | 0.0350135 | 0.06347564 | -0.00272951 | 0.07243548 | 0.06286604 | -0.002366865 | 0.110525 | 0.06340133 | -0.002744889
[5 empty] | 0.1023639 | 0.06577536 | -0.002113706 |  | 0.03430345 | 0.06420525 | -0.00274518 | 0.07260169 | 0.06358864 | -0.002339274 | 0.1076156 | 0.06413008 | -0.002717141
[5 empty] | 0.1006674 | 0.0665228 | -0.002112231 |  | 0.03532755 | 0.06493485 | -0.002743531 | 0.070658 | 0.06431124 | -0.002357904 | 0.1111278 | 0.06485883 | -0.00272231
[5 empty] | 0.102496 | 0.06727025 | -0.002110123 |  | 0.03434659 | 0.06566446 | -0.002736383 | 0.0720252 | 0.06503384 | -0.002056731 | 0.10907 | 0.06558758 | -0.00269701
[5 empty] | 0.1005141 | 0.0680177 | -0.002142767 |  | 0.03494663 | 0.06639406 | -0.002238997 | 0.07160823 | 0.06575644 | -0.00203774 | 0.1071862 | 0.06631633 | -0.002362839
[5 empty] | 0.1011404 | 0.06876515 | -0.002163323 |  | 0.03425602 | 0.06712367 | -0.002236291 | 0.07408127 | 0.06647903 | -0.002047746 | 0.1087801 | 0.06704508 | -0.002367297
[5 empty] | 0.1012279 | 0.06951259 | -0.002161375 |  | 0.03498471 | 0.06785327 | -0.002274848 | 0.07149174 | 0.06720163 | -0.002044275 | 0.1091141 | 0.06777383 | -0.00236542
[5 empty] | 0.09990852 | 0.07026004 | -0.002184095 |  | 0.03470296 | 0.06858288 | -0.002244408 | 0.07329861 | 0.06792423 | -0.002060815 | 0.1076058 | 0.06850258 | -0.001966768
[5 empty] | 0.09982148 | 0.07100749 | -0.002131096 |  | 0.03485447 | 0.06931248 | -0.001794085 | 0.07168573 | 0.06864683 | -0.001622303 | 0.1089302 | 0.06923133 | -0.001945743
[5 empty] | 0.1005502 | 0.07175494 | -0.002161402 |  | 0.03549851 | 0.07004209 | -0.001799499 | 0.07100534 | 0.06936943 | -0.001631307 | 0.1074106 | 0.06996008 | -0.00198406
[5 empty] | 0.1023384 | 0.07250238 | -0.002147646 |  | 0.0342324 | 0.07077169 | -0.001811771 | 0.07283429 | 0.07009203 | -0.001625086 | 0.1099777 | 0.07068883 | -0.001953013
[5 empty] | 0.1019167 | 0.07324983 | -0.002132816 |  | 0.03472381 | 0.0715013 | -0.001797333 | 0.07099883 | 0.07081462 | -0.001134173 | 0.1055363 | 0.07141758 | -0.001966179
[5 empty] | 0.1017086 | 0.07399728 | -0.001980168 |  | 0.03429006 | 0.0722309 | -0.001325848 | 0.07131745 | 0.07153722 | -0.001143041 | 0.1065105 | 0.07214634 | -0.00149452
[5 empty] | 0.1024739 | 0.07474472 | -0.001977774 |  | 0.03523983 | 0.07296051 | -0.001338126 | 0.07070315 | 0.07225982 | -0.001128147 | 0.1092734 | 0.07287509 | -0.001485335
[5 empty] | 0.1017896 | 0.07549217 | -0.001994532 |  | 0.03454325 | 0.07369011 | -0.001343865 | 0.07082166 | 0.07298242 | -0.001128602 | 0.1104505 | 0.07360384 | -0.001480594
[5 empty] | 0.09994274 | 0.07623962 | -0.001976976 |  | 0.03427115 | 0.07441972 | -0.001330919 | 0.07162863 | 0.07370502 | -0.001134173 | 0.1083915 | 0.07433259 | -0.001474965
[5 empty] | 0.1011623 | 0.07698707 | -0.001721904 |  | 0.03499179 | 0.07514932 | -0.0008522503 | 0.07412368 | 0.07442762 | -0.000563852 | 0.1122487 | 0.07506134 | -0.0009011362
[5 empty] | 0.1021223 | 0.07773451 | -0.00169407 |  | 0.03483012 | 0.07587893 | -0.0008435427 | 0.07126539 | 0.07515021 | -0.0005630125 | 0.1108972 | 0.07579009 | -0.0009030278
[5 empty] | 0.1010457 | 0.07848196 | -0.001695949 |  | 0.03566944 | 0.07660853 | -0.0008422746 | 0.07087254 | 0.07587281 | -0.0005607179 | 0.1062769 | 0.07651884 | -0.0009076218
[5 empty] | 0.1018881 | 0.07922941 | -0.001690826 |  | 0.03442225 | 0.07733814 | -0.0003370131 | 0.07378952 | 0.07659541 | -0.0005594307 | 0.1069259 | 0.07724759 | -0.0008952811
[5 empty] | 0.1014682 | 0.07997686 | -0.001304626 |  | 0.03471032 | 0.07806774 | -0.0003432679 | 0.07352976 | 0.07731801 | 7.634783e-05 | 0.1094708 | 0.07797634 | -0.0002439136
[5 empty] | 0.1016918 | 0.0807243 | -0.00130789 |  | 0.03421825 | 0.07879735 | -0.0003389847 | 0.07435843 | 0.07804061 | 7.574733e-05 | 0.1110784 | 0.07870509 | -0.0002459463
[5 empty] | 0.1013411 | 0.08147175 | -0.0012981 |  | 0.03548987 | 0.07952695 | -0.0003416702 | 0.07392068 | 0.0787632 | 7.577773e-05 | 0.1075919 | 0.07943384 | -0.0002460442
[5 empty] | 0.100173 | 0.0822192 | -0.001302538 |  | 0.03439597 | 0.08025656 | -0.0003398346 | 0.0706834 | 0.0794858 | 7.669749e-05 | 0.1076151 | 0.0801626 | -0.0002467544
[5 empty] | 0.1016675 | 0.08296664 | -0.0008003092 |  | 0.03466708 | 0.08098617 | 0.0001802962 | 0.07353348 | 0.0802084 | 0.0007466162 | 0.1081007 | 0.08089135 | 0.0004668413
[5 empty] | 0.1005547 | 0.08371409 | -0.0008123202 |  | 0.03392951 | 0.08171577 | 0.0001798672 | 0.07382846 | 0.080931 | 0.0007577395 | 0.1061475 | 0.0816201 | 0.0004607146
[5 empty] | 0.1012017 | 0.08446154 | -0.000809257 |  | 0.03492103 | 0.08244538 | 0.0001778291 | 0.07163478 | 0.0816536 | 0.0007521027 | 0.1062335 | 0.08234885 | 0.0004686051
[5 empty] | 0.09957201 | 0.08520899 | -0.0008053877 |  | 0.03513271 | 0.08317498 | 0.0001770067 | 0.07346259 | 0.0823762 | 0.0007554096 | 0.1070686 | 0.0830776 | 0.001212646
[5 empty] | 0.1000309 | 0.08595643 | -0.0002277226 |  | 0.03430211 | 0.08390459 | 0.0007033835 | 0.07229062 | 0.08309879 | 0.001441991 | 0.1091535 | 0.08380635 | 0.001197833
[5 empty] | 0.1018332 | 0.08670388 | -0.0002299579 |  | 0.0350645 | 0.08463419 | 0.0007037374 | 0.07405158 | 0.08382139 | 0.001460242 | 0.1074428 | 0.0845351 | 0.001211201
[5 empty] | 0.1022036 | 0.08745133 | -0.0002297298 |  | 0.03401377 | 0.0853638 | 0.0007010479 | 0.07236818 | 0.08454399 | 0.001450972 | 0.1107744 | 0.08526385 | 0.00119422
[5 empty] | 0.1003422 | 0.08819877 | -0.0002286578 |  | 0.03450492 | 0.0860934 | 0.0007016849 | 0.07028455 | 0.08526659 | 0.001448509 | 0.1076307 | 0.0859926 | 0.001211562
[5 empty] | 0.1013828 | 0.08894622 | 0.0004105259 |  | 0.03472489 | 0.08682301 | 0.0012564 | 0.07322291 | 0.08598919 | 0.002154731 | 0.1064535 | 0.08672135 | 0.00196342
[5 empty] | 0.09994929 | 0.08969367 | 0.0004127441 |  | 0.03438582 | 0.08755261 | 0.001234753 | 0.07036109 | 0.08671178 | 0.002140767 | 0.1038466 | 0.0874501 | 0.001954042
[5 empty] | 0.1014878 | 0.09044112 | 0.0004128262 |  | 0.03473269 | 0.08828222 | 0.0012564 | 0.07032135 | 0.08743438 | 0.002135396 | 0.1039555 | 0.08817885 | 0.001962638
[5 empty] | 0.1003819 | 0.09118856 | 0.0004113064 |  | 0.03433431 | 0.08901182 | 0.001235873 | 0.07423726 | 0.08815698 | 0.002159672 | 0.1099209 | 0.08890761 | 0.002707566
[5 empty] | 0.1017894 | 0.09193601 | 0.001098231 |  | 0.03416454 | 0.08974143 | 0.001794563 | 0.07290826 | 0.08887958 | 0.002842577 | 0.1055643 | 0.08963636 | 0.002711332
[5 empty] | 0.1012391 | 0.09268346 | 0.001084139 |  | 0.0346889 | 0.09047103 | 0.001770648 | 0.07146791 | 0.08960218 | 0.002831814 | 0.107849 | 0.09036511 | 0.002675285
[5 empty] | 0.1004601 | 0.09343091 | 0.001094298 |  | 0.03440048 | 0.09120064 | 0.001775109 | 0.07067187 | 0.09032478 | 0.002842577 | 0.1097044 | 0.09109386 | 0.002669367
[5 empty] | 0.09929532 | 0.09417835 | 0.001081517 |  | 0.03547468 | 0.09193024 | 0.002349367 | 0.07174256 | 0.09104737 | 0.002847958 | 0.1058163 | 0.09182261 | 0.002664255
[5 empty] | 0.1004276 | 0.0949258 | 0.001781445 |  | 0.03431439 | 0.09265985 | 0.002323772 | 0.0741022 | 0.09176997 | 0.00348749 | 0.1044988 | 0.09255136 | 0.003417383
[5 empty] | 0.09921938 | 0.09567325 | 0.00178846 |  | 0.03405967 | 0.09338945 | 0.002304692 | 0.07179426 | 0.09249257 | 0.003473561 | 0.1087088 | 0.09328011 | 0.003409582
[5 empty] | 0.1000076 | 0.09642069 | 0.001803571 |  | 0.0351248 | 0.09411906 | 0.002323772 | 0.07284226 | 0.09321517 | 0.003468337 | 0.1076786 | 0.09400886 | 0.003389232
[5 empty] | 0.09983958 | 0.09716814 | 0.001785582 |  | 0.03383772 | 0.09484866 | 0.002335639 | 0.07317885 | 0.09393777 | 0.003448837 | 0.1078263 | 0.09473761 | 0.003382788
[5 empty] | 0.1013386 | 0.09791559 | 0.002511853 |  | 0.03525767 | 0.09557827 | 0.002868128 | 0.07364863 | 0.09466036 | 0.00410104 | 0.1054468 | 0.09546636 | 0.004055185
[5 empty] | 0.09944523 | 0.09866304 | 0.002492761 |  | 0.03464725 | 0.09630787 | 0.002879024 | 0.07067299 | 0.09538296 | 0.004047192 | 0.1051716 | 0.09619511 | 0.004014016
[5 empty] | 0.1004154 | 0.09941048 | 0.002533458 |  | 0.03494174 | 0.09703748 | 0.002876157 | 0.07258716 | 0.09610556 | 0.004060654 | 0.1044717 | 0.09692387 | 0.004013208
[5 empty] | 0.0992914 | 0.1001579 | 0.002487235 |  | 0.03517682 | 0.09776708 | 0.002878737 | 0.07374544 | 0.09682816 | 0.004597944 | 0.103668 | 0.09765262 | 0.004071734
[5 empty] | 0.09993276 | 0.1009054 | 0.003186086 |  | 0.03443938 | 0.09849669 | 0.003374608 | 0.0725696 | 0.09755076 | 0.004570773 | 0.1064257 | 0.09838137 | 0.004580261
[5 empty] | 0.1003029 | 0.1016528 | 0.00322594 |  | 0.03408239 | 0.09922629 | 0.003403195 | 0.07412761 | 0.09827336 | 0.004636168 | 0.1075132 | 0.09911012 | 0.004638705
[5 empty] | 0.09889416 | 0.1024003 | 0.003205692 |  | 0.03492563 | 0.0999559 | 0.003411363 | 0.07148427 | 0.09899595 | 0.00456018 | 0.1030199 | 0.09983887 | 0.004642847
[5 empty] | 0.1010699 | 0.1031477 | 0.003200871 |  | 0.0349064 | 0.1006855 | 0.003392305 | 0.0710191 | 0.09971855 | 0.004586891 | 0.105288 | 0.1005676 | 0.004606031
[5 empty] | 0.1006848 | 0.1038952 | 0.003903801 |  | 0.03454053 | 0.1014151 | 0.003903306 | 0.07442152 | 0.1004412 | 0.005033858 | 0.1020844 | 0.1012964 | 0.005055469
[5 empty] | 0.09968847 | 0.1046426 | 0.003869598 |  | 0.0342675 | 0.1021447 | 0.00390881 | 0.07159968 | 0.1011637 | 0.005033354 | 0.1084472 | 0.1020251 | 0.005022029
[5 empty] | 0.1001418 | 0.1053901 | 0.003914295 |  | 0.03505886 | 0.1028743 | 0.003900947 | 0.0723787 | 0.1018863 | 0.005019238 | 0.1042223 | 0.1027539 | 0.005046856
[5 empty] | 0.1010066 | 0.1061375 | 0.00385172 |  | 0.03415191 | 0.1036039 | 0.003933186 | 0.07211276 | 0.1026089 | 0.005343445 | 0.1073937 | 0.1034826 | 0.005064082
[5 empty] | 0.09905895 | 0.106885 | 0.004482254 |  | 0.03419941 | 0.1043335 | 0.004461571 | 0.07438071 | 0.1033315 | 0.005359553 | 0.1080469 | 0.1042114 | 0.005394315
[5 empty] | 0.1010588 | 0.1076324 | 0.004509778 |  | 0.03508273 | 0.1050631 | 0.004482929 | 0.07084665 | 0.1040541 | 0.005403043 | 0.1044428 | 0.1049401 | 0.005382958
[5 empty] | 0.0984593 | 0.1083799 | 0.004526472 |  | 0.03472435 | 0.1057927 | 0.004483374 | 0.07195825 | 0.1047767 | 0.00537566 | 0.1081604 | 0.1056689 | 0.00542352
[5 empty] | 0.09991878 | 0.1091273 | 0.004466913 |  | 0.03515099 | 0.1065223 | 0.004493163 | 0.07053321 | 0.1054993 | 0.005396063 | 0.1016156 | 0.1063976 | 0.005432174
[5 empty] | 0.1005972 | 0.1098747 | 0.005028912 |  | 0.03444615 | 0.1072519 | 0.004960006 | 0.07187994 | 0.1062219 | 0.005598741 | 0.1015346 | 0.1071264 | 0.005645986
[5 empty] | 0.1008499 | 0.1106222 | 0.005077603 |  | 0.03480472 | 0.1079816 | 0.004931768 | 0.07177497 | 0.1069445 | 0.005603784 | 0.1045778 | 0.1078551 | 0.005651648
[5 empty] | 0.1002803 | 0.1113696 | 0.005024854 |  | 0.03398995 | 0.1087112 | 0.004994189 | 0.07204113 | 0.1076671 | 0.005553916 | 0.1015862 | 0.1085839 | 0.005652214
[5 empty] | 0.09930017 | 0.1121171 | 0.005097892 |  | 0.03440703 | 0.1094408 | 0.004989731 | 0.07434499 | 0.1083897 | 0.005571846 | 0.1035288 | 0.1093126 | 0.005711097
[5 empty] | 0.09983634 | 0.1128645 | 0.005521292 |  | 0.03441878 | 0.1101704 | 0.005489508 | 0.07168712 | 0.1091123 | 0.005794082 | 0.1042291 | 0.1100414 | 0.005944006
[5 empty] | 0.09919607 | 0.113612 | 0.005580135 |  | 0.03369645 | 0.1109 | 0.00543291 | 0.07084537 | 0.1098349 | 0.005826128 | 0.1037585 | 0.1107701 | 0.005910331
[5 empty] | 0.09961604 | 0.1143594 | 0.005558485 |  | 0.03403657 | 0.1116296 | 0.005410052 | 0.07401752 | 0.1105575 | 0.005807483 | 0.1013016 | 0.1114989 | 0.005875474
[5 empty] | 0.09996317 | 0.1151069 | 0.005958257 |  | 0.03372687 | 0.1123592 | 0.005404066 | 0.07012148 | 0.1112801 | 0.005881482 | 0.1079268 | 0.1122276 | 0.005866612
[5 empty] | 0.09945955 | 0.1158543 | 0.006014037 |  | 0.03425142 | 0.1130888 | 0.005921579 | 0.07401271 | 0.1120027 | 0.006068549 | 0.1038036 | 0.1129564 | 0.0061612
[5 empty] | 0.09804959 | 0.1166018 | 0.005953459 |  | 0.03383131 | 0.1138184 | 0.005912701 | 0.06970754 | 0.1127253 | 0.00604619 | 0.1047886 | 0.1136851 | 0.006165502
[5 empty] | 0.09979102 | 0.1173492 | 0.005975051 |  | 0.03366373 | 0.114548 | 0.005913885 | 0.07152197 | 0.1134479 | 0.006061298 | 0.1080432 | 0.1144139 | 0.006180867
[5 empty] | 0.09901441 | 0.1180967 | 0.006000242 |  | 0.03458266 | 0.1152776 | 0.005970112 | 0.06975933 | 0.1141705 | 0.006257476 | 0.1054117 | 0.1151426 | 0.006172263
[5 empty] | 0.1001434 | 0.1188441 | 0.006496221 |  | 0.03406033 | 0.1160072 | 0.006410643 | 0.07129545 | 0.1148931 | 0.006209971 | 0.1022139 | 0.1158714 | 0.006401382
[5 empty] | 0.09908164 | 0.1195916 | 0.006498795 |  | 0.033462 | 0.1167368 | 0.006447068 | 0.07362273 | 0.1156157 | 0.006194345 | 0.1066741 | 0.1166001 | 0.006315342
[5 empty] | 0.0979627 | 0.120339 | 0.006426072 |  | 0.03343609 | 0.1174664 | 0.006365273 | 0.07080424 | 0.1163383 | 0.006294979 | 0.1017411 | 0.1173289 | 0.006372064
[5 empty] | 0.09852168 | 0.1210865 | 0.006386814 |  | 0.0344705 | 0.118196 | 0.006350576 | 0.07046269 | 0.1170609 | 0.006309981 | 0.1063783 | 0.1180576 | 0.006403294
[5 empty] | 0.09851466 | 0.1218339 | 0.006882514 |  | 0.03393857 | 0.1189256 | 0.006867872 | 0.07325877 | 0.1177835 | 0.006448947 | 0.1037508 | 0.1187864 | 0.006547525
[5 empty] | 0.09867522 | 0.1225813 | 0.006821419 |  | 0.03388613 | 0.1196552 | 0.006811646 | 0.06947818 | 0.1185061 | 0.006494721 | 0.1009117 | 0.1195151 | 0.006530395
[5 empty] | 0.09793265 | 0.1233288 | 0.006859861 |  | 0.03430445 | 0.1203848 | 0.006887757 | 0.07053805 | 0.1192287 | 0.006439276 | 0.1048758 | 0.1202439 | 0.006624609
[5 empty] | 0.09800589 | 0.1240762 | 0.006850251 |  | 0.03365401 | 0.1211144 | 0.006849359 | 0.07187942 | 0.1199513 | 0.006437342 | 0.1019674 | 0.1209726 | 0.006615385
[5 empty] | 0.09785247 | 0.1248237 | 0.007234883 |  | 0.03329783 | 0.1218441 | 0.007358276 | 0.07261857 | 0.1206739 | 0.0066934 | 0.1041253 | 0.1217014 | 0.006756925
[5 empty] | 0.09890737 | 0.1255711 | 0.00725018 |  | 0.03361399 | 0.1225737 | 0.007310704 | 0.07156475 | 0.1213965 | 0.006622454 | 0.1047603 | 0.1224301 | 0.006760319
[5 empty] | 0.09703578 | 0.1263186 | 0.007235611 |  | 0.03459363 | 0.1233033 | 0.007331197 | 0.07070638 | 0.1221191 | 0.006696715 | 0.1060333 | 0.1231589 | 0.00679019
[5 empty] | 0.09930966 | 0.127066 | 0.007298257 |  | 0.03382467 | 0.1240329 | 0.007330465 | 0.07085889 | 0.1228417 | 0.006664226 | 0.1021724 | 0.1238876 | 0.007040247
[5 empty] | 0.09933291 | 0.1278135 | 0.007755515 |  | 0.03372781 | 0.1247625 | 0.007792878 | 0.06986159 | 0.1235643 | 0.006842312 | 0.1032695 | 0.1246164 | 0.006911254
[5 empty] | 0.09897586 | 0.1285609 | 0.00763086 |  | 0.0344117 | 0.1254921 | 0.007809985 | 0.07165768 | 0.1242869 | 0.00674169 | 0.1044026 | 0.1253451 | 0.006941933
[5 empty] | 0.09930525 | 0.1293084 | 0.007770904 |  | 0.03334852 | 0.1262217 | 0.007816983 | 0.06867327 | 0.1250095 | 0.006780443 | 0.1047927 | 0.1260739 | 0.00703188
[5 empty] | 0.09879182 | 0.1300558 | 0.007685493 |  | 0.03312497 | 0.1269513 | 0.007756332 | 0.06874533 | 0.1257321 | 0.006817156 | 0.105679 | 0.1268027 | 0.006946117
[5 empty] | 0.09802551 | 0.1308033 | 0.008137442 |  | 0.03432781 | 0.1276809 | 0.008238663 | 0.07065935 | 0.1264547 | 0.006890413 | 0.1024604 | 0.1275314 | 0.007106918
[5 empty] | 0.09777701 | 0.1315507 | 0.008111537 |  | 0.03377631 | 0.1284105 | 0.008176953 | 0.0689006 | 0.1271773 | 0.006935589 | 0.1005526 | 0.1282602 | 0.007169015
[5 empty] | 0.09906716 | 0.1322982 | 0.008081584 |  | 0.03377836 | 0.1291401 | 0.008158851 | 0.06793088 | 0.1278999 | 0.00697034 | 0.1015474 | 0.1289889 | 0.007161877
[5 empty] | 0.09901182 | 0.1330456 | 0.008050013 |  | 0.03348666 | 0.1298697 | 0.008174484 | 0.06761711 | 0.1286225 | 0.006890413 | 0.1070716 | 0.1297177 | 0.007126903
[5 empty] | 0.09692844 | 0.1337931 | 0.008499605 |  | 0.03357205 | 0.1305993 | 0.008756037 | 0.07014873 | 0.1293451 | 0.007028744 | 0.1063337 | 0.1304464 | 0.007303563
[5 empty] | 0.09688619 | 0.1345405 | 0.008416442 |  | 0.03415153 | 0.1313289 | 0.008661475 | 0.0682297 | 0.1300677 | 0.007019536 | 0.1068703 | 0.1311752 | 0.007291912
[5 empty] | 0.09649387 | 0.135288 | 0.008535246 |  | 0.03421937 | 0.1320585 | 0.008743023 | 0.07002934 | 0.1307903 | 0.007114443 | 0.1013942 | 0.1319039 | 0.007260601
[5 empty] | 0.09735682 | 0.1360354 | 0.008939225 |  | 0.03394354 | 0.1327881 | 0.008672753 | 0.06659969 | 0.1315129 | 0.007149856 | 0.104727 | 0.1326327 | 0.007313029
[5 empty] | 0.09795272 | 0.1367828 | 0.008920605 |  | 0.03390204 | 0.1335177 | 0.009206399 | 0.06679821 | 0.1322355 | 0.007263746 | 0.1060443 | 0.1333614 | 0.007331025
[5 empty] | 0.09691637 | 0.1375303 | 0.008911738 |  | 0.03309028 | 0.1342473 | 0.009129808 | 0.06978711 | 0.1329581 | 0.007201158 | 0.103366 | 0.1340902 | 0.007445028
[5 empty] | 0.09689706 | 0.1382777 | 0.008827507 |  | 0.03333308 | 0.1349769 | 0.009111573 | 0.06880049 | 0.1336807 | 0.007198281 | 0.1012902 | 0.1348189 | 0.007463535
[5 empty] | 0.09768408 | 0.1390252 | 0.00883194 |  | 0.03408577 | 0.1357065 | 0.009102455 | 0.06620111 | 0.1344033 | 0.0071508 | 0.1067473 | 0.1355477 | 0.007437626
[5 empty] | 0.09586819 | 0.1397726 | 0.009311389 |  | 0.03402661 | 0.1364362 | 0.009609293 | 0.06974238 | 0.1351259 | 0.007301303 | 0.1043906 | 0.1362764 | 0.007562589
[5 empty] | 0.09669477 | 0.1405201 | 0.009158986 |  | 0.03415955 | 0.1371658 | 0.009627449 | 0.06870838 | 0.1358485 | 0.00733553 | 0.1044747 | 0.1370052 | 0.007450106
[5 empty] | 0.09536636 | 0.1412675 | 0.009280908 |  | 0.0341752 | 0.1378954 | 0.009517557 | 0.06547948 | 0.1365711 | 0.007214643 | 0.1013427 | 0.1377339 | 0.007522095
[5 empty] | 0.09755088 | 0.142015 | 0.009609373 |  | 0.03424911 | 0.138625 | 0.009490801 | 0.06605395 | 0.1372937 | 0.007336259 | 0.1030198 | 0.1384627 | 0.007458355
[5 empty] | 0.09612496 | 0.1427624 | 0.009618969 |  | 0.03308667 | 0.1393546 | 0.01000083 | 0.06651734 | 0.1380163 | 0.007297309 | 0.1017284 | 0.1391914 | 0.007582042
[5 empty] | 0.0965855 | 0.1435099 | 0.009513414 |  | 0.0338535 | 0.1400842 | 0.01002381 | 0.06606813 | 0.1387389 | 0.00728629 | 0.100615 | 0.1399202 | 0.0074935
[5 empty] | 0.09553469 | 0.1442573 | 0.009534525 |  | 0.03421902 | 0.1408138 | 0.009963875 | 0.06667942 | 0.1394615 | 0.007278944 | 0.103002 | 0.1406489 | 0.007550257
[5 empty] | 0.09516295 | 0.1450048 | 0.009622807 |  | 0.03323238 | 0.1415434 | 0.009903942 | 0.06640132 | 0.1401841 | 0.007289228 | 0.1030572 | 0.1413777 | 0.00759869
[5 empty] | 0.09732264 | 0.1457522 | 0.01000602 |  | 0.03325553 | 0.142273 | 0.01039634 | 0.06551733 | 0.1409066 | 0.007423576 | 0.1060823 | 0.1421064 | 0.007658138
[5 empty] | 0.09506873 | 0.1464997 | 0.009946356 |  | 0.03266144 | 0.1430026 | 0.01036821 | 0.06411558 | 0.1416292 | 0.007374853 | 0.1045492 | 0.1428352 | 0.007582827
[5 empty] | 0.09585655 | 0.1472471 | 0.009874757 |  | 0.03329297 | 0.1437322 | 0.01033175 | 0.06692318 | 0.1423518 | 0.00738002 | 0.1058447 | 0.1435639 | 0.007615537
[5 empty] | 0.09586959 | 0.1479946 | 0.01027791 |  | 0.03333229 | 0.1444618 | 0.01074175 | 0.06558575 | 0.1430744 | 0.00740175 | 0.1033953 | 0.1442927 | 0.007690178
[5 empty] | 0.09531645 | 0.148742 | 0.01022692 |  | 0.03268835 | 0.1451914 | 0.0108373 | 0.06560707 | 0.143797 | 0.007317497 | 0.1044811 | 0.1450214 | 0.007556131