## 1
Общество с ограниченной ответственностью "Инженерная геология" (ООО "ИнжГео") | [10 empty] | Общество с ограниченной ответственностью "Инженерная геология" (ООО "ИнжГео")
Юр. адрес: 117279, г. Москва, ул. Миклухо-Маклая, 36 а, этаж 5, пом. XXIII к. 76-84 | [10 empty] | Юр. адрес: 117279, г. Москва, ул. Миклухо-Маклая, 36 а, этаж 5, пом. XXIII к. 76-84 | [9 empty] | нагр |  |  | X0 | Y0 | R |  | нагр |  |  |  | X0 | Y0 | R | нагр |  |  |  | X0 | Y0 | R |  | нагр |  |  |  | X0 | Y0 | R
Телефон/факс +7 (495) 132-30-00, Адрес электронной почты inbox@inj-geo.ru | [10 empty] | Телефон/факс +7 (495) 132-30-00, Адрес электронной почты inbox@inj-geo.ru | [13 empty] | 0 | [7 empty] | 0 | [6 empty] | 0 | [7 empty] | 0
[21 empty] | девиатор | [6 empty] | девиатор | [6 empty] | девиатор | [7 empty] | девиатор
Испытательная лаборатория ООО «ИнжГео» | [10 empty] | Испытательная лаборатория ООО «ИнжГео» | [9 empty] | x0 | Угол | X | Y |  |  |  | x0 |  | Угол | X | Y |  |  | x0 |  | Угол | X | Y |  |  |  | x0 |  | Угол | X | Y
Адрес места осуществления деятельности лаборатории: г. Москва, просп. Вернадского, д. 51, стр. 1 | [10 empty] | Адрес места осуществления деятельности лаборатории: г. Москва, просп. Вернадского, д. 51, стр. 1 | [10 empty] | 0 | [7 empty] | 0 | [6 empty] | 0 | [7 empty] | 0
Телефон +7(910)4557682, E-mail: slg85@mail.ru | [10 empty] | Телефон +7(910)4557682, E-mail: slg85@mail.ru | [10 empty] | 5 | [7 empty] | 5 | [6 empty] | 5 | [7 empty] | 5
[22 empty] | 10 | [7 empty] | 10 | [6 empty] | 10 | [7 empty] | 10
Протокол испытаний № 13-63/29 от 27-11-2022 | [21 empty] | 15 | [7 empty] | 15 | [6 empty] | 15 | [7 empty] | 15
Наименование и адрес заказчика: Переход трубопровода через р. Енисей | [21 empty] | 20 | [7 empty] | 20 | [6 empty] | 20 | [7 empty] | 20
Наименование объекта: ООО Регионстрой | [21 empty] | 25 | [7 empty] | 25 | [6 empty] | 25 | [7 empty] | 25
Наименование используемого метода/методики: ГОСТ 12248.4-2020 | [21 empty] | 30 | [7 empty] | 30 | [6 empty] | 30 | [7 empty] | 30
Условия проведения испытания: температура окружающей среды (18 - 25)0С, влажность воздуха (40 - 75)% | [21 empty] | 35 | [7 empty] | 35 | [6 empty] | 35 | [7 empty] | 35
Дата получение объекта подлежащего испытаниям: 31-10-2022 | [21 empty] | 40 | [7 empty] | 40 | [6 empty] | 40 | [7 empty] | 40
Дата испытания: 25.10.2022-19.11.2029 | [21 empty] | 45 | [7 empty] | 45 | [6 empty] | 45 | [7 empty] | 45
Испытание грунтов методом трехосного сжатия | [10 empty] | Испытание грунтов методом трехосного сжатия | [10 empty] | 50 | [7 empty] | 50 | [6 empty] | 50 | [7 empty] | 50
Лабораторный номер: |  | 1064 | [5 empty] | We, % = | 0.40550841 |  | Лабораторный номер: | [6 empty] | We, % = |  |  |  | 55 | [7 empty] | 55 | [6 empty] | 55 | [7 empty] | 55
Номер скважины: |  | BH-098 | [5 empty] | ρ, г/см3 = | 1.73 |  | Номер скважины: | [6 empty] | ρ, г/см3 = |  |  |  | 60 | [7 empty] | 60 | [6 empty] | 60 | [7 empty] | 60
Глубина отбора, м: |  | 2.4 | [5 empty] | ρs, г/см3 = | 2.7 |  | Глубина отбора, м: | [6 empty] | ρs, г/см3 = |  |  |  | 65 | [7 empty] | 65 | [6 empty] | 65 | [7 empty] | 65
Наименование грунта: |  | Суглинок, после оттаивания текучий, легкий песчанистый | [5 empty] | e, д.е. = | 1.193568 |  | Наименование грунта: | [6 empty] | e, д.е. = |  |  |  | 70 | [7 empty] | 70 | [6 empty] | 70 | [7 empty] | 70
Схема проведения опыта: |  | КД | [5 empty] | IL, д.е. = | 1.09 |  | Схема проведения опыта: | [6 empty] | IL, д.е. = |  |  |  | 75 | [7 empty] | 75 | [6 empty] | 75 | [7 empty] | 75
Результаты испытаний | [10 empty] | Результаты испытаний | [10 empty] | 80 | [7 empty] | 80 | [6 empty] | 80 | [7 empty] | 80
[22 empty] | 85 | [7 empty] | 85 | [6 empty] | 85 | [7 empty] | 85
[22 empty] | 90 | [7 empty] | 90 | [6 empty] | 90 | [7 empty] | 90
[22 empty] | 95 | [7 empty] | 95 | [6 empty] | 95 | [7 empty] | 95
[22 empty] | 100 | [7 empty] | 100 | [6 empty] | 100 | [7 empty] | 100
[22 empty] | 105 | [7 empty] | 105 | [6 empty] | 105 | [7 empty] | 105
[22 empty] | 110 | [7 empty] | 110 | [6 empty] | 110 | [7 empty] | 110
[22 empty] | 115 | [7 empty] | 115 | [6 empty] | 115 | [7 empty] | 115
[22 empty] | 120 | [7 empty] | 120 | [6 empty] | 120 | [7 empty] | 120
[22 empty] | 125 | [7 empty] | 125 | [6 empty] | 125 | [7 empty] | 125
[22 empty] | 130 | [7 empty] | 130 | [6 empty] | 130 | [7 empty] | 130
[22 empty] | 135 | [7 empty] | 135 | [6 empty] | 135 | [7 empty] | 135
[22 empty] | 140 | [7 empty] | 140 | [6 empty] | 140 | [7 empty] | 140
[22 empty] | 145 | [7 empty] | 145 | [6 empty] | 145 | [7 empty] | 145
[22 empty] | 150 | [7 empty] | 150 | [6 empty] | 150 | [7 empty] | 150
[22 empty] | 155 | [7 empty] | 155 | [6 empty] | 155 | [7 empty] | 155
[22 empty] | 160 | [7 empty] | 160 | [6 empty] | 160 | [7 empty] | 160
[22 empty] | 165 | [7 empty] | 165 | [6 empty] | 165 | [7 empty] | 165
[22 empty] | 170 | [7 empty] | 170 | [6 empty] | 170 | [7 empty] | 170
[22 empty] | 175 | [7 empty] | 175 | [6 empty] | 175 | [7 empty] | 175
[22 empty] | 180 | [7 empty] | 180 | [6 empty] | 180 | [7 empty] | 180
[13 empty] | Давление в камере, Мпа σ3 | Вертикальная нагрузка, Мпа σ1 | Поровое давление, Мпа u
[13 empty] | 0.05 | 0.08493633 | [5 empty] | 1 | [6 empty] | σ3,кПа | σ1,кПа | u, кПа |  |  |  | 4
[13 empty] | 0.15 | 0.2220252 | [27 empty] | δ3, Мпа | δ1-δ3, МПа | δ1, МПа | δ1, КПа
[13 empty] | 0.25 | 0.3591141 | [21 empty] | С, МПа:
φ, град:
E, Мпа
[27 empty] | x | 0
[27 empty] | y |  |  |  | С, кПа | φ,°
Эффективные значения угла внутреннего трения и удельного сцепления ϕ', С'
[13 empty] | ϕ', град. = | 9
[13 empty] | С', МПа = | 0.007
|  | K0, д.е. | 0.8435655 | Эффективное напряжение, Мпа: |  |  |  |  | 0.04217828
|  | Модуль деформации E0, МПа: |  | Точки нахождения модуля Е0, Мпа (полное напряжение): |  |  |  |  | 0.04217828 | 0.05248449
|  | Модуль деформации E50, МПа: |  | qmax Давление при разрушении образца, Мпа (девиатор): |  |  |  |  | 0.03493633
|  | Коэф. Поперечной деформации, ϑ: |  | 0,5 qmax, Мпа (девиатор): |  |  |  |  | 0.01746816
| Начальник исп. лаборатории: | [6 empty] | Семиколенова Л.Г. |  |  |  |  | Начальник исп. лаборатории: |  |  |  |  | Семиколенова Л.Г.
Лист 1 , всего листов 2 | [11 empty] | Лист 2 , всего листов 2
Частичное воспроизведение протокола испытаний без письменного разрешения ООО «ИнжГео» ЗАПРЕЩАЕТСЯ | [11 empty] | Частичное воспроизведение протокола испытаний без письменного разрешения ООО «ИнжГео» ЗАПРЕЩАЕТСЯ
E0 |  |  | E50 |  | Деформация |  |  |  | Первая прочность |  |  | Вторая прочность |  |  | Третья прочность |  |  |  | К Пуассона
devE0 | epsE0 |  | dev50 | epsE50 | dev | eps | ev |  | dev1 | eps1 | ev1 | dev1 | eps1 | ev2 | dev1 | eps1 | ev3 | Глины
0.01030622 | 0.000687076 |  | 0.01746816 | 0.001746803 | 0 | 0 | -0.0004928022 |  | 0 | 0 | -0.0004928022 | 0.01548542 | 0.0003277313 | -0.0008227541 | 0.02455067 | 0.0003030924 | 0.0007217084 | < 0 | 0,20-0,30
[5 empty] | 0.01030622 | 0.000687076 | -0.000492753 |  | 0.01030622 | 0.000687076 | -0.000492753 | 0.02757545 | 0.0006912523 | -0.0008227541 | 0.05455704 | 0.001010308 | 0.0007160069 | 0-0,25 | 0,30-0,38
Секущая модуля Е0 |  |  | Линия Q max |  | 0.01746816 | 0.001746803 | -0.0004930486 |  | 0.01746816 | 0.001746803 | -0.0004930486 | 0.0360126 | 0.001143249 | -0.0008198745 | 0.05703991 | 0.001445219 | 0.000720698 | 0,25< | 0,38-0,45
| 0 |  |  | 0 | 0.01820923 | 0.002185257 | -0.0004932458 |  | 0.01820923 | 0.002185257 | -0.0004932458 | 0.04039236 | 0.002073757 | -0.0008241528 | 0.06100544 | 0.002167828 | 0.0007169451 | Суглинки | 0,35-0,37
[5 empty] | 0.01975059 | 0.002913676 | -0.004110774 |  | 0.01975059 | 0.002913676 | -0.004110774 | 0.04185144 | 0.002765009 | -0.001814859 | 0.06146452 | 0.002890437 | -0.003866261 | Пески и супеси | 0,30-0,35
[5 empty] | 0.02102245 | 0.003642095 | -0.004174687 |  | 0.02102245 | 0.003642095 | -0.004174687 | 0.04462943 | 0.003456262 | -0.001807294 | 0.07018327 | 0.003613047 | -0.00387403
|  |  | Линия 0,5 Q max |  | 0.02172358 | 0.004370514 | -0.004160991 |  | 0.02172358 | 0.004370514 | -0.004160991 | 0.04780157 | 0.004147514 | -0.001817381 | 0.07253514 | 0.004335656 | -0.003867815
|  |  |  | 0 | 0.0224732 | 0.005098933 | -0.004167632 |  | 0.0224732 | 0.005098933 | -0.004167632 | 0.04683568 | 0.004838766 | -0.001792883 | 0.0718818 | 0.005058265 | -0.003862376
[5 empty] | 0.02398395 | 0.005827352 | -0.00412945 |  | 0.02398395 | 0.005827352 | -0.00412945 | 0.05009461 | 0.005530019 | -0.00180279 | 0.07979682 | 0.005780875 | -0.003870145
[5 empty] | 0.02411197 | 0.006555771 | -0.004175102 |  | 0.02411197 | 0.006555771 | -0.004175102 | 0.05045071 | 0.006221271 | -0.002155694 | 0.08129274 | 0.006503484 | -0.00388918
[5 empty] | 0.02519442 | 0.00728419 | -0.004412375 |  | 0.02519442 | 0.00728419 | -0.004412375 | 0.05374685 | 0.006912523 | -0.002158701 | 0.07862715 | 0.007226094 | -0.003259018
[5 empty] | 0.02570452 | 0.008012609 | -0.00439134 |  | 0.02570452 | 0.008012609 | -0.00439134 | 0.0554389 | 0.007603776 | -0.002167723 | 0.08661055 | 0.007948703 | -0.00324237
Коэфф. Точки |  |  |  |  | 0.02705214 | 0.008741028 | -0.004351025 |  | 0.02705214 | 0.008741028 | -0.004351025 | 0.05708388 | 0.008295028 | -0.002126908 | 0.08311402 | 0.008671312 | -0.003246287
[5 empty] | 0.02725785 | 0.009469447 | -0.004384329 |  | 0.02725785 | 0.009469447 | -0.004384329 | 0.05523606 | 0.00898628 | -0.002167079 | 0.08808627 | 0.009393922 | -0.00329166
[5 empty] | 0.02747069 | 0.01019787 | -0.004415442 |  | 0.02747069 | 0.01019787 | -0.004415442 | 0.05587402 | 0.009677533 | -0.002137004 | 0.08670035 | 0.01011653 | -0.003255754
[5 empty] | 0.02776555 | 0.01092628 | -0.004362856 |  | 0.02776555 | 0.01092628 | -0.004362856 | 0.05756278 | 0.01036879 | -0.002135716 | 0.09030917 | 0.01083914 | -0.003239106
[5 empty] | 0.02873047 | 0.0116547 | -0.004481002 |  | 0.02873047 | 0.0116547 | -0.004481002 | 0.06076396 | 0.01106004 | -0.002347789 | 0.09202313 | 0.01156175 | -0.002476644
[5 empty] | 0.02891601 | 0.01238312 | -0.004541044 |  | 0.02891601 | 0.01238312 | -0.004541044 | 0.05893326 | 0.01175129 | -0.002365396 | 0.09032609 | 0.01228436 | -0.002451302
[5 empty] | 0.02880557 | 0.01311154 | -0.004476939 |  | 0.02880557 | 0.01311154 | -0.004476939 | 0.06099981 | 0.01244254 | -0.002344268 | 0.09361323 | 0.01300697 | -0.00244958
[5 empty] | 0.02987764 | 0.01383996 | -0.004482357 |  | 0.02987764 | 0.01383996 | -0.004482357 | 0.0621784 | 0.01313379 | -0.00232713 | 0.09422549 | 0.01372958 | -0.00244023
[5 empty] | 0.03060115 | 0.01456838 | -0.004545107 |  | 0.03060115 | 0.01456838 | -0.004545107 | 0.06061756 | 0.01382505 | -0.00234685 | 0.09322327 | 0.01445219 | -0.002448842
[5 empty] | 0.03124802 | 0.0152968 | -0.004511249 |  | 0.03124802 | 0.0152968 | -0.004511249 | 0.0640368 | 0.0145163 | -0.002357414 | 0.09365206 | 0.0151748 | -0.00246385
[5 empty] | 0.03077595 | 0.01602522 | -0.004609439 |  | 0.03077595 | 0.01602522 | -0.004609439 | 0.06180022 | 0.01520755 | -0.002483261 | 0.09463153 | 0.01589741 | -0.001754209
[5 empty] | 0.03092173 | 0.01675364 | -0.004610811 |  | 0.03092173 | 0.01675364 | -0.004610811 | 0.06432063 | 0.0158988 | -0.002481784 | 0.09933564 | 0.01662002 | -0.001742127
[5 empty] | 0.03192207 | 0.01748206 | -0.004586108 |  | 0.03192207 | 0.01748206 | -0.004586108 | 0.06256273 | 0.01659006 | -0.002457661 | 0.09788166 | 0.01734262 | -0.001750882
[5 empty] | 0.03215392 | 0.01821047 | -0.004606237 |  | 0.03215392 | 0.01821047 | -0.004606237 | 0.06628267 | 0.01728131 | -0.002475138 | 0.09578946 | 0.01806523 | -0.001736524
[5 empty] | 0.03117196 | 0.01893889 | -0.004571012 |  | 0.03117196 | 0.01893889 | -0.004571012 | 0.06684343 | 0.01797256 | -0.002482769 | 0.09638145 | 0.01878784 | -0.001749832
[5 empty] | 0.03164386 | 0.01966731 | -0.004605322 |  | 0.03164386 | 0.01966731 | -0.004605322 | 0.06406339 | 0.01866381 | -0.002482277 | 0.09768915 | 0.01951045 | -0.001743178
[5 empty] | 0.03227516 | 0.02039573 | -0.004615371 |  | 0.03227516 | 0.02039573 | -0.004615371 | 0.06542157 | 0.01935507 | -0.002545275 | 0.100111 | 0.02023306 | -0.001400945
[5 empty] | 0.03306908 | 0.02112415 | -0.004546053 |  | 0.03306908 | 0.02112415 | -0.004546053 | 0.06402743 | 0.02004632 | -0.002552677 | 0.09700852 | 0.02095567 | -0.00142131
[5 empty] | 0.03197564 | 0.02185257 | -0.004571301 |  | 0.03197564 | 0.02185257 | -0.004571301 | 0.06595516 | 0.02073757 | -0.002575649 | 0.09969683 | 0.02167828 | -0.001421169
[5 empty] | 0.03229141 | 0.02258099 | -0.004555234 |  | 0.03229141 | 0.02258099 | -0.004555234 | 0.0653965 | 0.02142882 | -0.002574373 | 0.1037465 | 0.02240089 | -0.001417916
[5 empty] | 0.03321534 | 0.02330941 | -0.004596549 |  | 0.03321534 | 0.02330941 | -0.004596549 | 0.0670763 | 0.02212008 | -0.002556251 | 0.1043218 | 0.0231235 | -0.00140038
[5 empty] | 0.03338515 | 0.02403783 | -0.004602976 |  | 0.03338515 | 0.02403783 | -0.004602976 | 0.06733067 | 0.02281133 | -0.002546296 | 0.099571 | 0.02384611 | -0.001422583
[5 empty] | 0.03236591 | 0.02476625 | -0.004621234 |  | 0.03236591 | 0.02476625 | -0.004621234 | 0.06640536 | 0.02350258 | -0.002673689 | 0.09959289 | 0.02456872 | -0.001677114
[5 empty] | 0.03305223 | 0.02549466 | -0.004623066 |  | 0.03305223 | 0.02549466 | -0.004623066 | 0.06627729 | 0.02419383 | -0.002675289 | 0.1006988 | 0.02529133 | -0.00165377
[5 empty] | 0.0326639 | 0.02622308 | -0.004547474 |  | 0.0326639 | 0.02622308 | -0.004547474 | 0.06646953 | 0.02488508 | -0.002662491 | 0.101867 | 0.02601394 | -0.001654603
[5 empty] | 0.03400447 | 0.0269515 | -0.004617569 |  | 0.03400447 | 0.0269515 | -0.004617569 | 0.06883904 | 0.02557634 | -0.002645427 | 0.1055047 | 0.02673655 | -0.001674446
[5 empty] | 0.03381001 | 0.02767992 | -0.004625815 |  | 0.03381001 | 0.02767992 | -0.004625815 | 0.06854002 | 0.02626759 | -0.002673689 | 0.1036798 | 0.02745916 | -0.001671945
[5 empty] | 0.03417975 | 0.02840834 | -0.004622608 |  | 0.03417975 | 0.02840834 | -0.004622608 | 0.06696321 | 0.02695884 | -0.002650227 | 0.1064161 | 0.02818176 | -0.001665775
[5 empty] | 0.03316655 | 0.02913676 | -0.00452276 |  | 0.03316655 | 0.02913676 | -0.00452276 | 0.06817995 | 0.02765009 | -0.002762898 | 0.1044903 | 0.02890437 | -0.002389652
[5 empty] | 0.03423297 | 0.02986518 | -0.004535936 |  | 0.03423297 | 0.02986518 | -0.004535936 | 0.06789951 | 0.02834135 | -0.002768175 | 0.1073486 | 0.02962698 | -0.002367618
[5 empty] | 0.03344494 | 0.0305936 | -0.004561381 |  | 0.03344494 | 0.0305936 | -0.004561381 | 0.07075074 | 0.0290326 | -0.002794285 | 0.1030047 | 0.03034959 | -0.002357193
[5 empty] | 0.0343306 | 0.03132202 | -0.004570014 |  | 0.0343306 | 0.03132202 | -0.004570014 | 0.06935591 | 0.02972385 | -0.002754565 | 0.1046259 | 0.0310722 | -0.002381123
[5 empty] | 0.03481102 | 0.03205044 | -0.00458728 |  | 0.03481102 | 0.03205044 | -0.00458728 | 0.07043605 | 0.0304151 | -0.002767898 | 0.1047004 | 0.03179481 | -0.002389889
[5 empty] | 0.03483422 | 0.03277885 | -0.004526395 |  | 0.03483422 | 0.03277885 | -0.004526395 | 0.07192743 | 0.03110636 | -0.002860625 | 0.1093314 | 0.03251742 | -0.002361694
[5 empty] | 0.03354796 | 0.03350727 | -0.004443426 |  | 0.03354796 | 0.03350727 | -0.004443426 | 0.07008222 | 0.03179761 | -0.002858901 | 0.1103789 | 0.03324003 | -0.003221608
[5 empty] | 0.03359574 | 0.03423569 | -0.004471206 |  | 0.03359574 | 0.03423569 | -0.004471206 | 0.07230648 | 0.03248886 | -0.002867234 | 0.1100869 | 0.03396264 | -0.003219334
[5 empty] | 0.03376618 | 0.03496411 | -0.004498986 |  | 0.03376618 | 0.03496411 | -0.004498986 | 0.06990768 | 0.03318011 | -0.002873843 | 0.1113525 | 0.03468525 | -0.003252142
[5 empty] | 0.03414398 | 0.03569253 | -0.004509739 |  | 0.03414398 | 0.03569253 | -0.004509739 | 0.07326378 | 0.03387136 | -0.0028839 | 0.1051461 | 0.03540786 | -0.003238824
[5 empty] | 0.03478876 | 0.03642095 | -0.004509291 |  | 0.03478876 | 0.03642095 | -0.004509291 | 0.07161434 | 0.03456262 | -0.002869533 | 0.1103544 | 0.03613047 | -0.003277478
[5 empty] | 0.03443199 | 0.03714937 | -0.00448644 |  | 0.03443199 | 0.03714937 | -0.00448644 | 0.06986259 | 0.03525387 | -0.002889073 | 0.1113151 | 0.03685308 | -0.003247594
[5 empty] | 0.03401107 | 0.03787779 | -0.004370372 |  | 0.03401107 | 0.03787779 | -0.004370372 | 0.07354599 | 0.03594512 | -0.002936179 | 0.1091141 | 0.03757569 | -0.004016171
[5 empty] | 0.03439002 | 0.03860621 | -0.004400703 |  | 0.03439002 | 0.03860621 | -0.004400703 | 0.07046179 | 0.03663637 | -0.002937357 | 0.1096937 | 0.0382983 | -0.004071419
[5 empty] | 0.03553641 | 0.03933462 | -0.004431474 |  | 0.03553641 | 0.03933462 | -0.004431474 | 0.07042206 | 0.03732763 | -0.002973275 | 0.1126438 | 0.0390209 | -0.004016978
[5 empty] | 0.03428758 | 0.04006304 | -0.004390593 |  | 0.03428758 | 0.04006304 | -0.004390593 | 0.0726104 | 0.03801888 | -0.002970625 | 0.1078772 | 0.03974351 | -0.004071822
[5 empty] | 0.03538355 | 0.04079146 | -0.00442532 |  | 0.03538355 | 0.04079146 | -0.00442532 | 0.07236835 | 0.03871013 | -0.002946483 | 0.1104978 | 0.04046612 | -0.004033108
[5 empty] | 0.03495603 | 0.04151988173 | -0.00441521 |  | 0.03495603 | 0.04151988173 | -0.00441521 | 0.0720252 | 0.03940138 | -0.002964443 | 0.1075541 | 0.04118873 | -0.004037544
[5 empty] | 0.03493633 | 0.0422483 | -0.004302061 |  | 0.03493633 | 0.0422483 | -0.004302061 | 0.07204306 | 0.04009264 | -0.003005353 | 0.1103467 | 0.04191134 | -0.004412296
[5 empty] | 0.0355214 | 0.04297672 | -0.004269434 |  | 0.0355214 | 0.04297672 | -0.004269434 | 0.07089305 | 0.04078389 | -0.002958278 | 0.1113163 | 0.04263395 | -0.004487964
[5 empty] | 0.03574168 | 0.04370514 | -0.004291328 |  | 0.03574168 | 0.04370514 | -0.004291328 | 0.0703948 | 0.04147514 | -0.00298837 | 0.1113975 | 0.04335656 | -0.004410071
[5 empty] | 0.03567643 | 0.04443356 | -0.004250973 |  | 0.03567643 | 0.04443356 | -0.004250973 | 0.07403678 | 0.04216639 | -0.003004161 | 0.1120301 | 0.04407917 | -0.004485293
[5 empty] | 0.03526586 | 0.04516198 | -0.004309359 |  | 0.03526586 | 0.04516198 | -0.004309359 | 0.07377566 | 0.04285765 | -0.002977942 | 0.1072753 | 0.04480178 | -0.004407845
[5 empty] | 0.03452682 | 0.0458904 | -0.004260847 |  | 0.03452682 | 0.0458904 | -0.004260847 | 0.07042014 | 0.0435489 | -0.00299701 | 0.1119506 | 0.04552439 | -0.004463483
[5 empty] | 0.03515154 | 0.04661881 | -0.004210018 |  | 0.03515154 | 0.04661881 | -0.004210018 | 0.07219689 | 0.04424015 | -0.00295019 | 0.108012 | 0.046247 | -0.004406125
[5 empty] | 0.03486243 | 0.04734723 | -0.004191261 |  | 0.03486243 | 0.04734723 | -0.004191261 | 0.07379539 | 0.0449314 | -0.002946037 | 0.1127124 | 0.04696961 | -0.004428504
[5 empty] | 0.03486191 | 0.04807565 | -0.004198764 |  | 0.03486191 | 0.04807565 | -0.004198764 | 0.07114951 | 0.04562265 | -0.00294663 | 0.1085121 | 0.04769222 | -0.004364876
[5 empty] | 0.03481849 | 0.04880407 | -0.00417959 |  | 0.03481849 | 0.04880407 | -0.00417959 | 0.07279155 | 0.04631391 | -0.002978968 | 0.1102498 | 0.04841483 | -0.004422361
[5 empty] | 0.03466415 | 0.04953249 | -0.004132904 |  | 0.03466415 | 0.04953249 | -0.004132904 | 0.07003379 | 0.04700516 | -0.002986682 | 0.1136756 | 0.04913744 | -0.004366193
[5 empty] | 0.03420333 | 0.05026091 | -0.004150411 |  | 0.03420333 | 0.05026091 | -0.004150411 | 0.07185274 | 0.04769641 | -0.002940103 | 0.1098242 | 0.04986005 | -0.004414901
[5 empty] | 0.03430343 | 0.05098933 | -0.003890334 |  | 0.03430343 | 0.05098933 | -0.003890334 | 0.07040519 | 0.04838766 | -0.002914539 | 0.1084544 | 0.05058265 | -0.004057032
[5 empty] | 0.03504096 | 0.05171775 | -0.003940045 |  | 0.03504096 | 0.05171775 | -0.003940045 | 0.07057924 | 0.04907892 | -0.002876296 | 0.1115816 | 0.05130526 | -0.004115148
[5 empty] | 0.0356421 | 0.05244617 | -0.003920082 |  | 0.0356421 | 0.05244617 | -0.003920082 | 0.07439663 | 0.04977017 | -0.002893679 | 0.1091268 | 0.05202787 | -0.004127835
[5 empty] | 0.0349165 | 0.05317459 | -0.003877418 |  | 0.0349165 | 0.05317459 | -0.003877418 | 0.07023763 | 0.05046142 | -0.002886436 | 0.1091176 | 0.05275048 | -0.00405253
[5 empty] | 0.03419069 | 0.053903 | -0.003884855 |  | 0.03419069 | 0.053903 | -0.003884855 | 0.07072179 | 0.05115267 | -0.002877745 | 0.106624 | 0.05347309 | -0.00406358
[5 empty] | 0.0342724 | 0.05463142 | -0.003520289 |  | 0.0342724 | 0.05463142 | -0.003520289 | 0.07067247 | 0.05184393 | -0.002802805 | 0.1108934 | 0.0541957 | -0.004082816
[5 empty] | 0.03571414 | 0.05535984 | -0.003529105 |  | 0.03571414 | 0.05535984 | -0.003529105 | 0.07297776 | 0.05253518 | -0.002751678 | 0.1073547 | 0.05491831 | -0.00361926
[5 empty] | 0.03429061 | 0.05608826 | -0.003539331 |  | 0.03429061 | 0.05608826 | -0.003539331 | 0.07335001 | 0.05322643 | -0.002755012 | 0.1112257 | 0.05564092 | -0.003663287
[5 empty] | 0.03550232 | 0.05681668 | -0.003513589 |  | 0.03550232 | 0.05681668 | -0.003513589 | 0.07336659 | 0.05391768 | -0.002785021 | 0.1126499 | 0.05636353 | -0.003651643
[5 empty] | 0.03516664 | 0.0575451 | -0.003546736 |  | 0.03516664 | 0.0575451 | -0.003546736 | 0.07096168 | 0.05460894 | -0.002797803 | 0.1107658 | 0.05708614 | -0.003611619
[5 empty] | 0.03539185 | 0.05827352 | -0.003522405 |  | 0.03539185 | 0.05827352 | -0.003522405 | 0.07128896 | 0.05530019 | -0.002783076 | 0.1093502 | 0.05780875 | -0.003625082
[5 empty] | 0.03508143 | 0.05900194 | -0.003512531 |  | 0.03508143 | 0.05900194 | -0.003512531 | 0.07332647 | 0.05599144 | -0.002784466 | 0.1109196 | 0.05853136 | -0.003662923
[5 empty] | 0.03530638 | 0.05973036 | -0.003065999 |  | 0.03530638 | 0.05973036 | -0.003065999 | 0.07376446 | 0.05668269 | -0.002631747 | 0.1074219 | 0.05925397 | -0.003073186
[5 empty] | 0.03439238 | 0.06045878 | -0.00303767 |  | 0.03439238 | 0.06045878 | -0.00303767 | 0.07124821 | 0.05737394 | -0.002641703 | 0.1064066 | 0.05997658 | -0.003063605
[5 empty] | 0.03435372 | 0.06118719 | -0.003060821 |  | 0.03435372 | 0.06118719 | -0.003060821 | 0.07126405 | 0.0580652 | -0.002607116 | 0.1120415 | 0.06069919 | -0.003093892
[5 empty] | 0.03479089 | 0.06191561 | -0.003018783 |  | 0.03479089 | 0.06191561 | -0.003018783 | 0.07405609 | 0.05875645 | -0.002608427 | 0.1060001 | 0.06142179 | -0.003111817
[5 empty] | 0.03434425 | 0.06264403 | -0.003071482 |  | 0.03434425 | 0.06264403 | -0.003071482 | 0.07049602 | 0.0594477 | -0.002618645 | 0.1061782 | 0.0621444 | -0.003072567
[5 empty] | 0.03572445 | 0.06337245 | -0.003054728 |  | 0.03572445 | 0.06337245 | -0.003054728 | 0.07299915 | 0.06013895 | -0.002597946 | 0.1079761 | 0.06286701 | -0.003112744
[5 empty] | 0.0347765 | 0.06410087 | -0.002534722 |  | 0.0347765 | 0.06410087 | -0.002534722 | 0.07070517 | 0.06083021 | -0.002418507 | 0.1065084 | 0.06358962 | -0.002536744
[5 empty] | 0.03466976 | 0.06482929 | -0.002528684 |  | 0.03466976 | 0.06482929 | -0.002528684 | 0.07427413 | 0.06152146 | -0.00243528 | 0.1064458 | 0.06431223 | -0.002504074
[5 empty] | 0.03520022 | 0.06555771 | -0.002497994 |  | 0.03520022 | 0.06555771 | -0.002497994 | 0.07135851 | 0.06221271 | -0.002420208 | 0.1083269 | 0.06503484 | -0.002519404
[5 empty] | 0.03521249 | 0.06628613 | -0.002535476 |  | 0.03521249 | 0.06628613 | -0.002535476 | 0.07337292 | 0.06290396 | -0.002439413 | 0.1101767 | 0.06575745 | -0.002532723
[5 empty] | 0.0354032 | 0.06701455 | -0.002510824 |  | 0.0354032 | 0.06701455 | -0.002510824 | 0.07056867 | 0.06359522 | -0.002447678 | 0.1094817 | 0.06648006 | -0.002525687
[5 empty] | 0.03415001 | 0.06774296 | -0.002509817 |  | 0.03415001 | 0.06774296 | -0.002509817 | 0.07178379 | 0.06428647 | -0.002237437 | 0.1108034 | 0.06720267 | -0.001961763
[5 empty] | 0.03464673 | 0.06847138 | -0.001955319 |  | 0.03464673 | 0.06847138 | -0.001955319 | 0.07202198 | 0.06497772 | -0.002199258 | 0.1107301 | 0.06792528 | -0.001970174
[5 empty] | 0.03532179 | 0.0691998 | -0.001976875 |  | 0.03532179 | 0.0691998 | -0.001976875 | 0.071683 | 0.06566897 | -0.002210579 | 0.1060975 | 0.06864789 | -0.001952179
[5 empty] | 0.03490973 | 0.06992822 | -0.001944737 |  | 0.03490973 | 0.06992822 | -0.001944737 | 0.07203251 | 0.06636023 | -0.00223899 | 0.1103351 | 0.0693705 | -0.001955309
[5 empty] | 0.03558472 | 0.07065664 | -0.001944149 |  | 0.03558472 | 0.07065664 | -0.001944149 | 0.07391417 | 0.06705148 | -0.002227448 | 0.1056666 | 0.07009311 | -0.001963915
[5 empty] | 0.03438296 | 0.07138506 | -0.001962765 |  | 0.03438296 | 0.07138506 | -0.001962765 | 0.07404196 | 0.06774273 | -0.00221413 | 0.1088268 | 0.07081572 | -0.001968022
[5 empty] | 0.03519376 | 0.07211348 | -0.00195963 |  | 0.03519376 | 0.07211348 | -0.00195963 | 0.07246037 | 0.06843398 | -0.002216794 | 0.1104428 | 0.07153833 | -0.001967044
[5 empty] | 0.03446762 | 0.0728419 | -0.001232975 |  | 0.03446762 | 0.0728419 | -0.001232975 | 0.07343212 | 0.06912523 | -0.001935114 | 0.1105146 | 0.07226094 | -0.001305751
[5 empty] | 0.03418303 | 0.07357032 | -0.001230863 |  | 0.03418303 | 0.07357032 | -0.001230863 | 0.07127367 | 0.06981649 | -0.001912595 | 0.1086113 | 0.07298354 | -0.001308257
[5 empty] | 0.03549459 | 0.07429874 | -0.00124229 |  | 0.03549459 | 0.07429874 | -0.00124229 | 0.07295605 | 0.07050774 | -0.001907206 | 0.1118792 | 0.07370615 | -0.001321181
[5 empty] | 0.03447134 | 0.07502715 | -0.001234341 |  | 0.03447134 | 0.07502715 | -0.001234341 | 0.07381708 | 0.07119899 | -0.001925491 | 0.1118433 | 0.07442876 | -0.001310631
[5 empty] | 0.03529032 | 0.07575557 | -0.001245147 |  | 0.03529032 | 0.07575557 | -0.001245147 | 0.07299104 | 0.07189024 | -0.00191452 | 0.1068157 | 0.07515137 | -0.001314851
[5 empty] | 0.03424167 | 0.07648399 | -0.001233223 |  | 0.03424167 | 0.07648399 | -0.001233223 | 0.07001184 | 0.0725815 | -0.001915482 | 0.1087909 | 0.07587398 | -0.001312345
[5 empty] | 0.03442388 | 0.07721241 | -0.0003629661 |  | 0.03442388 | 0.07721241 | -0.0003629661 | 0.07151689 | 0.07327275 | -0.001406199 | 0.1094373 | 0.07659659 | -0.0005893751
[5 empty] | 0.03559061 | 0.07794083 | -0.0003646879 |  | 0.03559061 | 0.07794083 | -0.0003646879 | 0.07106855 | 0.073964 | -0.001415967 | 0.1058461 | 0.0773192 | -0.0005849034
[5 empty] | 0.03427039 | 0.07866925 | -0.0003658601 |  | 0.03427039 | 0.07866925 | -0.0003658601 | 0.07379451 | 0.07465525 | -0.00142616 | 0.1077853 | 0.07804181 | -0.0005880218
[5 empty] | 0.03520775 | 0.07939767 | -0.0003690839 |  | 0.03520775 | 0.07939767 | -0.0003690839 | 0.07285792 | 0.07534651 | -0.001429841 | 0.1092936 | 0.07876442 | -0.0005840797
[5 empty] | 0.03404034 | 0.08012609 | -0.0003631859 |  | 0.03404034 | 0.08012609 | -0.0003631859 | 0.07112233 | 0.07603776 | -0.001423045 | 0.1062052 | 0.07948703 | -0.0005921404
[5 empty] | 0.03434106 | 0.08085451 | -0.0003646879 |  | 0.03434106 | 0.08085451 | -0.0003646879 | 0.07291603 | 0.07672901 | -0.001421205 | 0.1125257 | 0.08020964 | -0.0005899046
[5 empty] | 0.03453136 | 0.08158293 | 0.000618364 |  | 0.03453136 | 0.08158293 | 0.000618364 | 0.07229034 | 0.07742026 | -0.0007344265 | 0.1060257 | 0.08093225 | 0.0002104931
[5 empty] | 0.03527309 | 0.08231134 | 0.000615422 |  | 0.03527309 | 0.08231134 | 0.000615422 | 0.07159811 | 0.07811151 | -0.0007248913 | 0.1089704 | 0.08165486 | 0.0002114074
[5 empty] | 0.0344705 | 0.08303976346 | 0.0006110091 |  | 0.0344705 | 0.08303976346 | 0.0006110091 | 0.07379124 | 0.07880277 | -0.0007272205 | 0.1058461 | 0.08237747 | 0.0002135336
[5 empty] | 0.03464357 | 0.08376818 | 0.0006091703 |  | 0.03464357 | 0.08376818 | 0.0006091703 | 0.07130125 | 0.07949402 | -0.0007293313 | 0.1070312 | 0.08310008 | 0.0002131509
[5 empty] | 0.03412938 | 0.0844966 | 0.0006165253 |  | 0.03412938 | 0.0844966 | 0.0006165253 | 0.07154121 | 0.08018527 | -0.0007339897 | 0.1097605 | 0.08382268 | 0.0002144479
[5 empty] | 0.03501484 | 0.08522502 | 0.0006141349 |  | 0.03501484 | 0.08522502 | 0.0006141349 | 0.07129288 | 0.08087652 | -0.0007278756 | 0.1083958 | 0.08454529 | 0.0002147243
[5 empty] | 0.03436479 | 0.08595344 | 0.001642431 |  | 0.03436479 | 0.08595344 | 0.001642431 | 0.06984609 | 0.08156778 | 9.703349e-05 | 0.1073544 | 0.0852679 | 0.001059801
[5 empty] | 0.03555527 | 0.08668186 | 0.00165277 |  | 0.03555527 | 0.08668186 | 0.00165277 | 0.07286006 | 0.08225903 | 9.813526e-05 | 0.1125616 | 0.08599051 | 0.001062773
[5 empty] | 0.03554964 | 0.08741028 | 0.001638328 |  | 0.03554964 | 0.08741028 | 0.001638328 | 0.07290009 | 0.08295028 | 9.839851e-05 | 0.1074262 | 0.08671312 | 0.001052902
[5 empty] | 0.03535732 | 0.0881387 | 0.001631764 |  | 0.03535732 | 0.0881387 | 0.001631764 | 0.07194142 | 0.08364153 | 9.694574e-05 | 0.1105146 | 0.08743573 | 0.001059482
[5 empty] | 0.0343678 | 0.08886712 | 0.001652934 |  | 0.0343678 | 0.08886712 | 0.001652934 | 0.0715375 | 0.08433279 | 9.712124e-05 | 0.1078931 | 0.08815834 | 0.001069141
[5 empty] | 0.03529465 | 0.08959553 | 0.00165277 |  | 0.03529465 | 0.08959553 | 0.00165277 | 0.07372987 | 0.08502404 | 9.719924e-05 | 0.1074262 | 0.08888095 | 0.001069565
[5 empty] | 0.03549207 | 0.09032395 | 0.002665578 |  | 0.03549207 | 0.09032395 | 0.002665578 | 0.07186118 | 0.08571529 | 0.001010275 | 0.1086472 | 0.08960356 | 0.001942323
[5 empty] | 0.03475673 | 0.09105237 | 0.002669041 |  | 0.03475673 | 0.09105237 | 0.002669041 | 0.07221149 | 0.08640654 | 0.001021181 | 0.1071389 | 0.09032617 | 0.00194271
[5 empty] | 0.03413157 | 0.09178079 | 0.002683158 |  | 0.03413157 | 0.09178079 | 0.002683158 | 0.07052022 | 0.0870978 | 0.001025666 | 0.1108378 | 0.09104878 | 0.0019251
[5 empty] | 0.03475248 | 0.09250921 | 0.002681027 |  | 0.03475248 | 0.09250921 | 0.002681027 | 0.07300046 | 0.08778905 | 0.00102587 | 0.1105505 | 0.09177139 | 0.001937485
[5 empty] | 0.03544944 | 0.09323763 | 0.002676233 |  | 0.03544944 | 0.09323763 | 0.002676233 | 0.07024396 | 0.0884803 | 0.0010116 | 0.110371 | 0.092494 | 0.001954515
[5 empty] | 0.03467987 | 0.09396605 | 0.002668774 |  | 0.03467987 | 0.09396605 | 0.002668774 | 0.07117066 | 0.08917155 | 0.001012518 | 0.1088268 | 0.09321661 | 0.00195374
[5 empty] | 0.0355544 | 0.09469447 | 0.003628294 |  | 0.0355544 | 0.09469447 | 0.003628294 | 0.07140937 | 0.0898628 | 0.001983376 | 0.1126693 | 0.09393922 | 0.002785285
[5 empty] | 0.03392027 | 0.09542289 | 0.003648238 |  | 0.03392027 | 0.09542289 | 0.003648238 | 0.07209164 | 0.09055406 | 0.002008129 | 0.1126693 | 0.09466182 | 0.00279175
[5 empty] | 0.03433683 | 0.09615131 | 0.003637722 |  | 0.03433683 | 0.09615131 | 0.003637722 | 0.07275153 | 0.09124531 | 0.002000942 | 0.1116279 | 0.09538443 | 0.002796529
[5 empty] | 0.03432953 | 0.09687972 | 0.003635909 |  | 0.03432953 | 0.09687972 | 0.003635909 | 0.07334465 | 0.09193656 | 0.002010324 | 0.1099759 | 0.09610704 | 0.002817894
[5 empty] | 0.03521162 | 0.09760814 | 0.003603999 |  | 0.03521162 | 0.09760814 | 0.003603999 | 0.07318325 | 0.09262781 | 0.001981779 | 0.1082163 | 0.09682965 | 0.002784723
[5 empty] | 0.03447537 | 0.09833656 | 0.003613064 |  | 0.03447537 | 0.09833656 | 0.003613064 | 0.07084758 | 0.09331907 | 0.001989764 | 0.1082163 | 0.09755226 | 0.002807774
[5 empty] | 0.03426424 | 0.09906498 | 0.004466151 |  | 0.03426424 | 0.09906498 | 0.004466151 | 0.07341449 | 0.09401032 | 0.002964318 | 0.1096527 | 0.09827487 | 0.003678296
[5 empty] | 0.03553517 | 0.0997934 | 0.004445124 |  | 0.03553517 | 0.0997934 | 0.004445124 | 0.0708567 | 0.09470157 | 0.00298015 | 0.1097964 | 0.09899748 | 0.003690763
[5 empty] | 0.0345106 | 0.1005218 | 0.004434387 |  | 0.0345106 | 0.1005218 | 0.004434387 | 0.07100512 | 0.09539282 | 0.0029915 | 0.1062412 | 0.09972009 | 0.00367793
[5 empty] | 0.03411267 | 0.1012502 | 0.004498809 |  | 0.03411267 | 0.1012502 | 0.004498809 | 0.0704213 | 0.09608408 | 0.002969695 | 0.1100119 | 0.1004427 | 0.003632098
[5 empty] | 0.03489157 | 0.1019787 | 0.004447361 |  | 0.03489157 | 0.1019787 | 0.004447361 | 0.07289827 | 0.09677533 | 0.002977461 | 0.1060616 | 0.1011653 | 0.003644197
[5 empty] | 0.03503513 | 0.1027071 | 0.004473756 |  | 0.03503513 | 0.1027071 | 0.004473756 | 0.07047296 | 0.09746658 | 0.003001955 | 0.1118792 | 0.1018879 | 0.004491617
[5 empty] | 0.03520384 | 0.1034355 | 0.005117016 |  | 0.03520384 | 0.1034355 | 0.005117016 | 0.06973321 | 0.09815783 | 0.003968029 | 0.1092577 | 0.1026105 | 0.004506396
[5 empty] | 0.03452587 | 0.1041639 | 0.005195328 |  | 0.03452587 | 0.1041639 | 0.005195328 | 0.0706123 | 0.09884909 | 0.00394077 | 0.1079649 | 0.1033331 | 0.004496991
[5 empty] | 0.03433025 | 0.1048923 | 0.005184508 |  | 0.03433025 | 0.1048923 | 0.005184508 | 0.07169064 | 0.09954034 | 0.003976325 | 0.1072108 | 0.1040557 | 0.004445039
[5 empty] | 0.03413445 | 0.1056208 | 0.005197904 |  | 0.03413445 | 0.1056208 | 0.005197904 | 0.07243596 | 0.1002316 | 0.003921411 | 0.1125257 | 0.1047784 | 0.004485347
[5 empty] | 0.03386232 | 0.1063492 | 0.005199964 |  | 0.03386232 | 0.1063492 | 0.005199964 | 0.07043107 | 0.1009228 | 0.003985807 | 0.1088627 | 0.105501 | 0.004439665
[5 empty] | 0.03469836 | 0.1070776 | 0.005166476 |  | 0.03469836 | 0.1070776 | 0.005166476 | 0.07139753 | 0.1016141 | 0.003988572 | 0.106708 | 0.1062236 | 0.00517336
[5 empty] | 0.03447639 | 0.107806 | 0.005621818 |  | 0.03447639 | 0.107806 | 0.005621818 | 0.07005746 | 0.1023053 | 0.004859882 | 0.1101555 | 0.1069462 | 0.005246504
[5 empty] | 0.03530239 | 0.1085344 | 0.005612246 |  | 0.03530239 | 0.1085344 | 0.005612246 | 0.07330706 | 0.1029966 | 0.004824992 | 0.1120588 | 0.1076688 | 0.005205753
[5 empty] | 0.03523918 | 0.1092628 | 0.005578465 |  | 0.03523918 | 0.1092628 | 0.005578465 | 0.07269804 | 0.1036879 | 0.004807062 | 0.1105505 | 0.1083914 | 0.005180152
[5 empty] | 0.03443936 | 0.1099913 | 0.005606053 |  | 0.03443936 | 0.1099913 | 0.005606053 | 0.07146795 | 0.1043791 | 0.004816754 | 0.1077135 | 0.109114 | 0.005218814
[5 empty] | 0.03386712 | 0.1107197 | 0.00558691 |  | 0.03386712 | 0.1107197 | 0.00558691 | 0.0722551 | 0.1050704 | 0.004803186 | 0.1094731 | 0.1098366 | 0.005231875
[5 empty] | 0.03513687 | 0.1114481 | 0.00558691 |  | 0.03513687 | 0.1114481 | 0.00558691 | 0.0716895 | 0.1057616 | 0.004875388 | 0.1072407 | 0.1105592 | 0.005199483
[5 empty] | 0.03528966 | 0.1121765 | 0.006005097 |  | 0.03528966 | 0.1121765 | 0.006005097 | 0.07061372 | 0.1064529 | 0.005685366 | 0.1098467 | 0.1112818 | 0.005954145
[5 empty] | 0.03519646 | 0.1129049 | 0.006118447 |  | 0.03519646 | 0.1129049 | 0.006118447 | 0.07017967 | 0.1071441 | 0.005595757 | 0.1108273 | 0.1120044 | 0.005916379
[5 empty] | 0.03376766 | 0.1136334 | 0.006007522 |  | 0.03376766 | 0.1136334 | 0.006007522 | 0.07361905 | 0.1078354 | 0.005626754 | 0.107562 | 0.1127271 | 0.005928181
[5 empty] | 0.03523554 | 0.1143618 | 0.006068136 |  | 0.03523554 | 0.1143618 | 0.006068136 | 0.07080201 | 0.1085266 | 0.005613792 | 0.1091349 | 0.1134497 | 0.005847337
[5 empty] | 0.03364521 | 0.1150902 | 0.006099656 |  | 0.03364521 | 0.1150902 | 0.006099656 | 0.06959751 | 0.1092179 | 0.005627317 | 0.1086527 | 0.1141723 | 0.005857368
[5 empty] | 0.03478153 | 0.1158186 | 0.006074198 |  | 0.03478153 | 0.1158186 | 0.006074198 | 0.06934044 | 0.1099091 | 0.005680857 | 0.1113563 | 0.1148949 | 0.005918739
[5 empty] | 0.03492901 | 0.116547 | 0.006515597 |  | 0.03492901 | 0.116547 | 0.006515597 | 0.07186907 | 0.1106004 | 0.006406614 | 0.1085967 | 0.1156175 | 0.00661154
[5 empty] | 0.03481404 | 0.1172755 | 0.006430777 |  | 0.03481404 | 0.1172755 | 0.006430777 | 0.07013912 | 0.1112916 | 0.006374702 | 0.1082337 | 0.1163401 | 0.006502724
[5 empty] | 0.03461399 | 0.1180039 | 0.006493583 |  | 0.03461399 | 0.1180039 | 0.006493583 | 0.07345301 | 0.1119829 | 0.006404061 | 0.1109834 | 0.1170627 | 0.006610884
[5 empty] | 0.03356155 | 0.1187323 | 0.006518835 |  | 0.03356155 | 0.1187323 | 0.006518835 | 0.07073916 | 0.1126741 | 0.006360661 | 0.10727 | 0.1177853 | 0.006589252
[5 empty] | 0.03380725 | 0.1194607 | 0.006450849 |  | 0.03380725 | 0.1194607 | 0.006450849 | 0.07030117 | 0.1133654 | 0.006330026 | 0.1085339 | 0.1185079 | 0.006536155
[5 empty] | 0.03363067 | 0.1201891 | 0.006418475 |  | 0.03363067 | 0.1201891 | 0.006418475 | 0.07313284 | 0.1140566 | 0.006391935 | 0.1076039 | 0.1192305 | 0.007208818
[5 empty] | 0.03350404 | 0.1209176 | 0.006804135 |  | 0.03350404 | 0.1209176 | 0.006804135 | 0.06916843 | 0.1147479 | 0.007188526 | 0.1078497 | 0.1199532 | 0.00722176
[5 empty] | 0.03382318 | 0.121646 | 0.006918006 |  | 0.03382318 | 0.121646 | 0.006918006 | 0.07055237 | 0.1154391 | 0.007085304 | 0.1073366 | 0.1206758 | 0.007146263
[5 empty] | 0.03350993 | 0.1223744 | 0.006858327 |  | 0.03350993 | 0.1223744 | 0.006858327 | 0.07182042 | 0.1161304 | 0.007136559 | 0.1107554 | 0.1213984 | 0.007241892
[5 empty] | 0.03497225 | 0.1231028 | 0.00691389 |  | 0.03497225 | 0.1231028 | 0.00691389 | 0.06870906 | 0.1168216 | 0.00716361 | 0.1056838 | 0.122121 | 0.007195156
[5 empty] | 0.0343125 | 0.1238312 | 0.006792474 |  | 0.0343125 | 0.1238312 | 0.006792474 | 0.06919557 | 0.1175129 | 0.007090999 | 0.105189 | 0.1228436 | 0.00718509
[5 empty] | 0.0346451 | 0.1245596 | 0.00688508 |  | 0.0346451 | 0.1245596 | 0.00688508 | 0.06886098 | 0.1182042 | 0.007111643 | 0.1081931 | 0.1235662 | 0.00719947
[5 empty] | 0.03441347 | 0.1252881 | 0.007222144 |  | 0.03441347 | 0.1252881 | 0.007222144 | 0.06933923 | 0.1188954 | 0.007837257 | 0.1089729 | 0.1242888 | 0.007866216
[5 empty] | 0.03324838 | 0.1260165 | 0.007262495 |  | 0.03324838 | 0.1260165 | 0.007262495 | 0.06906351 | 0.1195867 | 0.007907078 | 0.1037086 | 0.1250114 | 0.007861533
[5 empty] | 0.03425977 | 0.1267449 | 0.007168822 |  | 0.03425977 | 0.1267449 | 0.007168822 | 0.06889471 | 0.1202779 | 0.007838826 | 0.1045504 | 0.125734 | 0.007749917
[5 empty] | 0.03374956 | 0.1274733 | 0.007266818 |  | 0.03374956 | 0.1274733 | 0.007266818 | 0.06903111 | 0.1209692 | 0.007878836 | 0.1059934 | 0.1264566 | 0.007733526
[5 empty] | 0.0338101 | 0.1282017 | 0.007156573 |  | 0.0338101 | 0.1282017 | 0.007156573 | 0.0696706 | 0.1216604 | 0.007769789 | 0.1055392 | 0.1271792 | 0.007749917
[5 empty] | 0.03405469 | 0.1289302 | 0.007134956 |  | 0.03405469 | 0.1289302 | 0.007134956 | 0.07109867 | 0.1223517 | 0.007793324 | 0.1045102 | 0.1279019 | 0.007867777
[5 empty] | 0.03452507 | 0.1296586 | 0.007444082 |  | 0.03452507 | 0.1296586 | 0.007444082 | 0.06990431 | 0.1230429 | 0.008615446 | 0.1057948 | 0.1286245 | 0.008406944
[5 empty] | 0.03400498 | 0.130387 | 0.007438081 |  | 0.03400498 | 0.130387 | 0.007438081 | 0.07062123 | 0.1237342 | 0.008605172 | 0.1056489 | 0.1293471 | 0.008349822
[5 empty] | 0.03401293 | 0.1311154 | 0.007445582 |  | 0.03401293 | 0.1311154 | 0.007445582 | 0.07111485 | 0.1244254 | 0.008540105 | 0.1085258 | 0.1300697 | 0.008330502
[5 empty] | 0.03366007 | 0.1318438 | 0.00755886 |  | 0.03366007 | 0.1318438 | 0.00755886 | 0.07085856 | 0.1251167 | 0.008497297 | 0.1067338 | 0.1307923 | 0.008479186
[5 empty] | 0.0335248 | 0.1325723 | 0.00743733 |  | 0.0335248 | 0.1325723 | 0.00743733 | 0.07101712 | 0.1258079 | 0.008576919 | 0.1035886 | 0.1315149 | 0.008438865
[5 empty] | 0.03323012 | 0.1333007 | 0.007467338 |  | 0.03323012 | 0.1333007 | 0.007467338 | 0.06783865 | 0.1264992 | 0.00862572 | 0.1028609 | 0.1322375 | 0.008352342
[5 empty] | 0.0330022 | 0.1340291 | 0.007720152 |  | 0.0330022 | 0.1340291 | 0.007720152 | 0.07051557 | 0.1271904 | 0.009297767 | 0.1060036 | 0.1329601 | 0.008934728
[5 empty] | 0.03352693 | 0.1347575 | 0.007687652 |  | 0.03352693 | 0.1347575 | 0.007687652 | 0.06825719 | 0.1278817 | 0.009175428 | 0.1086072 | 0.1336827 | 0.009035239
[5 empty] | 0.03405081 | 0.1354859 | 0.007730211 |  | 0.03405081 | 0.1354859 | 0.007730211 | 0.06939381 | 0.1285729 | 0.009257915 | 0.1073015 | 0.1344053 | 0.00894101
[5 empty] | 0.03324492 | 0.1362143 | 0.007729437 |  | 0.03324492 | 0.1362143 | 0.007729437 | 0.06696011 | 0.1292642 | 0.009331133 | 0.1074489 | 0.1351279 | 0.009010111
[5 empty] | 0.03340845 | 0.1369428 | 0.007723247 |  | 0.03340845 | 0.1369428 | 0.007723247 | 0.07023603 | 0.1299554 | 0.009344108 | 0.1017451 | 0.1358506 | 0.008932933
[5 empty] | 0.03311221 | 0.1376712 | 0.007790567 |  | 0.03311221 | 0.1376712 | 0.007790567 | 0.07031525 | 0.1306467 | 0.009265329 | 0.1036272 | 0.1365732 | 0.008929343
[5 empty] | 0.03298283 | 0.1383996 | 0.007861415 |  | 0.03298283 | 0.1383996 | 0.007861415 | 0.06842715 | 0.1313379 | 0.01000091 | 0.1016108 | 0.1372958 | 0.009613424
[5 empty] | 0.03372091 | 0.139128 | 0.007965739 |  | 0.03372091 | 0.139128 | 0.007965739 | 0.06662758 | 0.1320292 | 0.009878337 | 0.1049028 | 0.1380184 | 0.009476239
[5 empty] | 0.03299866 | 0.1398564 | 0.007847189 |  | 0.03299866 | 0.1398564 | 0.007847189 | 0.06895221 | 0.1327205 | 0.009961047 | 0.1008693 | 0.138741 | 0.009468618
[5 empty] | 0.03418555 | 0.1405849 | 0.007980755 |  | 0.03418555 | 0.1405849 | 0.007980755 | 0.06793744 | 0.1334117 | 0.009988949 | 0.1030597 | 0.1394636 | 0.009449564
[5 empty] | 0.03383809 | 0.1413133 | 0.007867738 |  | 0.03383809 | 0.1413133 | 0.007867738 | 0.07003861 | 0.134103 | 0.00994012 | 0.1020324 | 0.1401862 | 0.009530541
[5 empty] | 0.03262465 | 0.1420417 | 0.007890658 |  | 0.03262465 | 0.1420417 | 0.007890658 | 0.0668894 | 0.1347942 | 0.00987734 | 0.1016763 | 0.1409088 | 0.009575317
[5 empty] | 0.03326824 | 0.1427701 | 0.007964713 |  | 0.03326824 | 0.1427701 | 0.007964713 | 0.06809529 | 0.1354855 | 0.01077897 | 0.1033662 | 0.1416314 | 0.01021341
[5 empty] | 0.03313728 | 0.1434985 | 0.008061424 |  | 0.03313728 | 0.1434985 | 0.008061424 | 0.06925576 | 0.1361767 | 0.01071545 | 0.1054063 | 0.142354 | 0.01017487
[5 empty] | 0.03315591 | 0.144227 | 0.008059826 |  | 0.03315591 | 0.144227 | 0.008059826 | 0.06728556 | 0.136868 | 0.01071545 | 0.102335 | 0.1430767 | 0.01012111
[5 empty] | 0.03290004 | 0.1449554 | 0.007917556 |  | 0.03290004 | 0.1449554 | 0.007917556 | 0.06916131 | 0.1375592 | 0.01081557 | 0.09873951 | 0.1437993 | 0.01023471