## 1
Общество с ограниченной ответственностью "Инженерная геология" (ООО "ИнжГео") | [10 empty] | Общество с ограниченной ответственностью "Инженерная геология" (ООО "ИнжГео")
Юр. адрес: 117279, г. Москва, ул. Миклухо-Маклая, 36 а, этаж 5, пом. XXIII к. 76-84 | [10 empty] | Юр. адрес: 117279, г. Москва, ул. Миклухо-Маклая, 36 а, этаж 5, пом. XXIII к. 76-84 | [9 empty] | нагр |  |  | X0 | Y0 | R |  | нагр |  |  |  | X0 | Y0 | R | нагр |  |  |  | X0 | Y0 | R |  | нагр |  |  |  | X0 | Y0 | R
Телефон/факс +7 (495) 132-30-00, Адрес электронной почты inbox@inj-geo.ru | [10 empty] | Телефон/факс +7 (495) 132-30-00, Адрес электронной почты inbox@inj-geo.ru | [13 empty] | 0 | [7 empty] | 0 | [6 empty] | 0 | [7 empty] | 0
[21 empty] | девиатор | [6 empty] | девиатор | [6 empty] | девиатор | [7 empty] | девиатор
Испытательная лаборатория ООО «ИнжГео» | [10 empty] | Испытательная лаборатория ООО «ИнжГео» | [9 empty] | x0 | Угол | X | Y |  |  |  | x0 |  | Угол | X | Y |  |  | x0 |  | Угол | X | Y |  |  |  | x0 |  | Угол | X | Y
Адрес места осуществления деятельности лаборатории: г. Москва, просп. Вернадского, д. 51, стр. 1 | [10 empty] | Адрес места осуществления деятельности лаборатории: г. Москва, просп. Вернадского, д. 51, стр. 1 | [10 empty] | 0 | [7 empty] | 0 | [6 empty] | 0 | [7 empty] | 0
Телефон +7(910)4557682, E-mail: slg85@mail.ru | [10 empty] | Телефон +7(910)4557682, E-mail: slg85@mail.ru | [10 empty] | 5 | [7 empty] | 5 | [6 empty] | 5 | [7 empty] | 5
[22 empty] | 10 | [7 empty] | 10 | [6 empty] | 10 | [7 empty] | 10
Протокол испытаний № 13-63/30 от 28-11-2022 | [21 empty] | 15 | [7 empty] | 15 | [6 empty] | 15 | [7 empty] | 15
Наименование и адрес заказчика: Переход трубопровода через р. Енисей | [21 empty] | 20 | [7 empty] | 20 | [6 empty] | 20 | [7 empty] | 20
Наименование объекта: ООО Регионстрой | [21 empty] | 25 | [7 empty] | 25 | [6 empty] | 25 | [7 empty] | 25
Наименование используемого метода/методики: ГОСТ 12248.4-2020 | [21 empty] | 30 | [7 empty] | 30 | [6 empty] | 30 | [7 empty] | 30
Условия проведения испытания: температура окружающей среды (18 - 25)0С, влажность воздуха (40 - 75)% | [21 empty] | 35 | [7 empty] | 35 | [6 empty] | 35 | [7 empty] | 35
Дата получение объекта подлежащего испытаниям: 01-11-2022 | [21 empty] | 40 | [7 empty] | 40 | [6 empty] | 40 | [7 empty] | 40
Дата испытания: 25.10.2022-19.11.2030 | [21 empty] | 45 | [7 empty] | 45 | [6 empty] | 45 | [7 empty] | 45
Испытание грунтов методом трехосного сжатия | [10 empty] | Испытание грунтов методом трехосного сжатия | [10 empty] | 50 | [7 empty] | 50 | [6 empty] | 50 | [7 empty] | 50
Лабораторный номер: |  | 1065 | [5 empty] | We, % = | 0.332730511 |  | Лабораторный номер: | [6 empty] | We, % = |  |  |  | 55 | [7 empty] | 55 | [6 empty] | 55 | [7 empty] | 55
Номер скважины: |  | BH-102 | [5 empty] | ρ, г/см3 = |  |  | Номер скважины: | [6 empty] | ρ, г/см3 = |  |  |  | 60 | [7 empty] | 60 | [6 empty] | 60 | [7 empty] | 60
Глубина отбора, м: |  | 0.7 | [5 empty] | ρs, г/см3 = | 2.72 |  | Глубина отбора, м: | [6 empty] | ρs, г/см3 = |  |  |  | 65 | [7 empty] | 65 | [6 empty] | 65 | [7 empty] | 65
Наименование грунта: |  | Суглинок, после оттаивания текучий, легкий пылеватый | [5 empty] | e, д.е. = |  |  | Наименование грунта: | [6 empty] | e, д.е. = |  |  |  | 70 | [7 empty] | 70 | [6 empty] | 70 | [7 empty] | 70
Схема проведения опыта: |  | КД | [5 empty] | IL, д.е. = | 1.031 |  | Схема проведения опыта: | [6 empty] | IL, д.е. = |  |  |  | 75 | [7 empty] | 75 | [6 empty] | 75 | [7 empty] | 75
Результаты испытаний | [10 empty] | Результаты испытаний | [10 empty] | 80 | [7 empty] | 80 | [6 empty] | 80 | [7 empty] | 80
[22 empty] | 85 | [7 empty] | 85 | [6 empty] | 85 | [7 empty] | 85
[22 empty] | 90 | [7 empty] | 90 | [6 empty] | 90 | [7 empty] | 90
[22 empty] | 95 | [7 empty] | 95 | [6 empty] | 95 | [7 empty] | 95
[22 empty] | 100 | [7 empty] | 100 | [6 empty] | 100 | [7 empty] | 100
[22 empty] | 105 | [7 empty] | 105 | [6 empty] | 105 | [7 empty] | 105
[22 empty] | 110 | [7 empty] | 110 | [6 empty] | 110 | [7 empty] | 110
[22 empty] | 115 | [7 empty] | 115 | [6 empty] | 115 | [7 empty] | 115
[22 empty] | 120 | [7 empty] | 120 | [6 empty] | 120 | [7 empty] | 120
[22 empty] | 125 | [7 empty] | 125 | [6 empty] | 125 | [7 empty] | 125
[22 empty] | 130 | [7 empty] | 130 | [6 empty] | 130 | [7 empty] | 130
[22 empty] | 135 | [7 empty] | 135 | [6 empty] | 135 | [7 empty] | 135
[22 empty] | 140 | [7 empty] | 140 | [6 empty] | 140 | [7 empty] | 140
[22 empty] | 145 | [7 empty] | 145 | [6 empty] | 145 | [7 empty] | 145
[22 empty] | 150 | [7 empty] | 150 | [6 empty] | 150 | [7 empty] | 150
[22 empty] | 155 | [7 empty] | 155 | [6 empty] | 155 | [7 empty] | 155
[22 empty] | 160 | [7 empty] | 160 | [6 empty] | 160 | [7 empty] | 160
[22 empty] | 165 | [7 empty] | 165 | [6 empty] | 165 | [7 empty] | 165
[22 empty] | 170 | [7 empty] | 170 | [6 empty] | 170 | [7 empty] | 170
[22 empty] | 175 | [7 empty] | 175 | [6 empty] | 175 | [7 empty] | 175
[22 empty] | 180 | [7 empty] | 180 | [6 empty] | 180 | [7 empty] | 180
[13 empty] | Давление в камере, Мпа σ3 | Вертикальная нагрузка, Мпа σ1 | Поровое давление, Мпа u
[13 empty] | 0.05 | 0.08493633 | [5 empty] | 1 | [6 empty] | σ3,кПа | σ1,кПа | u, кПа |  |  |  | 4
[13 empty] | 0.15 | 0.2220252 | [27 empty] | δ3, Мпа | δ1-δ3, МПа | δ1, МПа | δ1, КПа
[13 empty] | 0.25 | 0.3591141 | [21 empty] | С, МПа:
φ, град:
E, Мпа
[27 empty] | x | 0
[27 empty] | y |  |  |  | С, кПа | φ,°
Эффективные значения угла внутреннего трения и удельного сцепления ϕ', С'
[13 empty] | ϕ', град. = | 9
[13 empty] | С', МПа = | 0.007
|  | K0, д.е. | 0.8435655 | Эффективное напряжение, Мпа: |  |  |  |  | 0.04217828
|  | Модуль деформации E0, МПа: |  | Точки нахождения модуля Е0, Мпа (полное напряжение): |  |  |  |  | 0.04217828 | 0.05091236
|  | Модуль деформации E50, МПа: |  | qmax Давление при разрушении образца, Мпа (девиатор): |  |  |  |  | 0.03493633
|  | Коэф. Поперечной деформации, ϑ: |  | 0,5 qmax, Мпа (девиатор): |  |  |  |  | 0.01746816
| Начальник исп. лаборатории: | [6 empty] | Семиколенова Л.Г. |  |  |  |  | Начальник исп. лаборатории: |  |  |  |  | Семиколенова Л.Г.
Лист 1 , всего листов 2 | [11 empty] | Лист 2 , всего листов 2
Частичное воспроизведение протокола испытаний без письменного разрешения ООО «ИнжГео» ЗАПРЕЩАЕТСЯ | [11 empty] | Частичное воспроизведение протокола испытаний без письменного разрешения ООО «ИнжГео» ЗАПРЕЩАЕТСЯ
E0 |  |  | E50 |  | Деформация |  |  |  | Первая прочность |  |  | Вторая прочность |  |  | Третья прочность |  |  |  | К Пуассона
devE0 | epsE0 |  | dev50 | epsE50 | dev | eps | ev |  | dev1 | eps1 | ev1 | dev1 | eps1 | ev2 | dev1 | eps1 | ev3 | Глины
0.008734082 | 0.0005822678 |  | 0.01746816 | 0.001746803 | 0 | 0 | 0.0006226247 |  | 0 | 0 | 0.0006226247 | 0 | 0 | -0.0008430286 | 0.02291395 | 0.0003357331 | 0.000111183 | < 0 | 0,20-0,30
[5 empty] | 0.008734082 | 0.0005822678 | 0.0006274189 |  | 0.008734082 | 0.0005822678 | 0.0006274189 | 0.01872655 | 0.000400137 | -0.0008493514 | 0.04206684 | 0.0007335739 | 0.0001118056 | 0-0,25 | 0,30-0,38
Секущая модуля Е0 |  |  | Линия Q max |  | 0.01746816 | 0.001746803 | 0.0006284774 |  | 0.01746816 | 0.001746803 | 0.0006284774 | 0.0360126 | 0.001154241 | -0.0008443775 | 0.05455704 | 0.001199047 | 0.0001108272 | 0,25< | 0,38-0,45
| 0 |  |  | 0 | 0.01813734 | 0.002135045 | 0.0006190135 |  | 0.01813734 | 0.002135045 | 0.0006190135 | 0.04039444 | 0.002139159 | -0.000851206 | 0.06171791 | 0.002200722 | 0.0001121058 | Суглинки | 0,35-0,37
[5 empty] | 0.01977937 | 0.002846726 | -0.002348336 |  | 0.01977937 | 0.002846726 | -0.002348336 | 0.04372419 | 0.002852212 | -0.002111054 | 0.06549049 | 0.002934295 | -0.003669703 | Пески и супеси | 0,30-0,35
[5 empty] | 0.02023255 | 0.003558408 | -0.002379704 |  | 0.02023255 | 0.003558408 | -0.002379704 | 0.04247882 | 0.003565265 | -0.002095749 | 0.06548516 | 0.003667869 | -0.003660846
|  |  | Линия 0,5 Q max |  | 0.02194142 | 0.00427009 | -0.002370034 |  | 0.02194142 | 0.00427009 | -0.002370034 | 0.04789096 | 0.004278318 | -0.002094491 | 0.06943236 | 0.004401443 | -0.003688893
|  |  |  | 0 | 0.02185854 | 0.004981771 | -0.002344327 |  | 0.02185854 | 0.004981771 | -0.002344327 | 0.04978386 | 0.004991371 | -0.002115456 | 0.07627426 | 0.005135017 | -0.003715094
[5 empty] | 0.02285908 | 0.005693453 | -0.002353053 |  | 0.02285908 | 0.005693453 | -0.002353053 | 0.04850483 | 0.005704424 | -0.002114827 | 0.08001846 | 0.005868591 | -0.003720261
[5 empty] | 0.02446223 | 0.006405134 | -0.002373336 |  | 0.02446223 | 0.006405134 | -0.002373336 | 0.0513309 | 0.006417477 | -0.002099103 | 0.08026383 | 0.006602165 | -0.003687785
[5 empty] | 0.02532721 | 0.007116816 | -0.002870601 |  | 0.02532721 | 0.007116816 | -0.002870601 | 0.05194329 | 0.00713053 | -0.00322092 | 0.08534913 | 0.007335739 | -0.003116213
[5 empty] | 0.02501819 | 0.007828498 | -0.002865978 |  | 0.02501819 | 0.007828498 | -0.002865978 | 0.05267039 | 0.007843583 | -0.003216419 | 0.08445303 | 0.008069312 | -0.003092182
Коэфф. Точки |  |  |  |  | 0.02560714 | 0.008540179 | -0.002865689 |  | 0.02560714 | 0.008540179 | -0.002865689 | 0.05446868 | 0.008556636 | -0.003199381 | 0.08699744 | 0.008802886 | -0.003128696
[5 empty] | 0.02688396 | 0.009251861 | -0.002897472 |  | 0.02688396 | 0.009251861 | -0.002897472 | 0.05472253 | 0.009269689 | -0.003222849 | 0.09190824 | 0.00953646 | -0.003131193
[5 empty] | 0.02716159 | 0.009963542 | -0.002890827 |  | 0.02716159 | 0.009963542 | -0.002890827 | 0.05924604 | 0.009982742 | -0.003240852 | 0.08708265 | 0.01027003 | -0.003117461
[5 empty] | 0.02853795 | 0.01067522 | -0.002915675 |  | 0.02853795 | 0.01067522 | -0.002915675 | 0.05876798 | 0.01069579 | -0.003226707 | 0.09167585 | 0.01100361 | -0.003132754
[5 empty] | 0.02898648 | 0.01138691 | -0.00322157 |  | 0.02898648 | 0.01138691 | -0.00322157 | 0.05890106 | 0.01140885 | -0.00405001 | 0.09109629 | 0.01173718 | -0.002375135
[5 empty] | 0.02842966 | 0.01209859 | -0.003250634 |  | 0.02842966 | 0.01209859 | -0.003250634 | 0.05861061 | 0.0121219 | -0.004031399 | 0.09518428 | 0.01247076 | -0.002383685
[5 empty] | 0.0295645 | 0.01281027 | -0.003231904 |  | 0.0295645 | 0.01281027 | -0.003231904 | 0.05973416 | 0.01283495 | -0.00401036 | 0.09763608 | 0.01320433 | -0.002368248
[5 empty] | 0.02984893 | 0.01352195 | -0.003208652 |  | 0.02984893 | 0.01352195 | -0.003208652 | 0.06299021 | 0.01354801 | -0.004045155 | 0.09913742 | 0.0139379 | -0.002395797
[5 empty] | 0.03011581 | 0.01423363 | -0.003218986 |  | 0.03011581 | 0.01423363 | -0.003218986 | 0.06274141 | 0.01426106 | -0.004008337 | 0.09840206 | 0.01467148 | -0.002397697
[5 empty] | 0.03004591 | 0.01494531 | -0.003211236 |  | 0.03004591 | 0.01494531 | -0.003211236 | 0.06368473 | 0.01497411 | -0.004074691 | 0.09709701 | 0.01540505 | -0.002370148
[5 empty] | 0.03022024 | 0.015657 | -0.003407475 |  | 0.03022024 | 0.015657 | -0.003407475 | 0.06274662 | 0.01568717 | -0.004607772 | 0.09662726 | 0.01613862 | -0.001711807
[5 empty] | 0.03147113 | 0.01636868 | -0.003438899 |  | 0.03147113 | 0.01636868 | -0.003438899 | 0.06201363 | 0.01640022 | -0.004620132 | 0.09935349 | 0.0168722 | -0.00173071
[5 empty] | 0.03201431 | 0.01708036 | -0.003415331 |  | 0.03201431 | 0.01708036 | -0.003415331 | 0.06241339 | 0.01711327 | -0.004622421 | 0.1025313 | 0.01760577 | -0.00171954
[5 empty] | 0.03143829 | 0.01779204 | -0.003433434 |  | 0.03143829 | 0.01779204 | -0.003433434 | 0.06522176 | 0.01782632 | -0.004546884 | 0.1043799 | 0.01833935 | -0.001727789
[5 empty] | 0.03229508 | 0.01850372 | -0.003401668 |  | 0.03229508 | 0.01850372 | -0.003401668 | 0.06633789 | 0.01853938 | -0.004575268 | 0.101985 | 0.01907292 | -0.001701839
[5 empty] | 0.03157518 | 0.0192154 | -0.003434117 |  | 0.03157518 | 0.0192154 | -0.003434117 | 0.06354794 | 0.01925243 | -0.004603651 | 0.1039967 | 0.01980649 | -0.001732429
[5 empty] | 0.03206167 | 0.01992708 | -0.003464555 |  | 0.03206167 | 0.01992708 | -0.003464555 | 0.06350917 | 0.01996548 | -0.004819567 | 0.1035 | 0.02054007 | -0.001418706
[5 empty] | 0.0317743 | 0.02063877 | -0.003490698 |  | 0.0317743 | 0.02063877 | -0.003490698 | 0.06425774 | 0.02067854 | -0.004846921 | 0.1033519 | 0.02127364 | -0.00142778
[5 empty] | 0.03238399 | 0.02135045 | -0.003492092 |  | 0.03238399 | 0.02135045 | -0.003492092 | 0.06427194 | 0.02139159 | -0.004768219 | 0.1032094 | 0.02200722 | -0.001417572
[5 empty] | 0.03327088 | 0.02206213 | -0.003455491 |  | 0.03327088 | 0.02206213 | -0.003455491 | 0.06493668 | 0.02210464 | -0.004824846 | 0.09994206 | 0.02274079 | -0.001429198
[5 empty] | 0.03315692 | 0.02277381 | -0.003513007 |  | 0.03315692 | 0.02277381 | -0.003513007 | 0.06817724 | 0.0228177 | -0.004846441 | 0.1053099 | 0.02347436 | -0.00141984
[5 empty] | 0.0334877 | 0.02348549 | -0.00349279 |  | 0.0334877 | 0.02348549 | -0.00349279 | 0.06581262 | 0.02353075 | -0.004770138 | 0.1036431 | 0.02420794 | -0.001405662
[5 empty] | 0.03303621 | 0.02419717 | -0.00349569 |  | 0.03303621 | 0.02419717 | -0.00349569 | 0.06657659 | 0.0242438 | -0.004631237 | 0.1019995 | 0.02494151 | -0.001600144
[5 empty] | 0.03243843 | 0.02490886 | -0.003492206 |  | 0.03243843 | 0.02490886 | -0.003492206 | 0.0664234 | 0.02495685 | -0.004627556 | 0.100769 | 0.02567508 | -0.001592466
[5 empty] | 0.03402549 | 0.02562054 | -0.003516939 |  | 0.03402549 | 0.02562054 | -0.003516939 | 0.06604491 | 0.02566991 | -0.004592133 | 0.1050125 | 0.02640866 | -0.001612142
[5 empty] | 0.03277777 | 0.02633222 | -0.003483497 |  | 0.03277777 | 0.02633222 | -0.003483497 | 0.06941996 | 0.02638296 | -0.004629857 | 0.1073043 | 0.02714223 | -0.001604784
[5 empty] | 0.0336277 | 0.0270439 | -0.003518332 |  | 0.0336277 | 0.0270439 | -0.003518332 | 0.06898496 | 0.02709601 | -0.004627096 | 0.10155 | 0.02787581 | -0.001611342
[5 empty] | 0.03401598 | 0.02775558 | -0.003470957 |  | 0.03401598 | 0.02775558 | -0.003470957 | 0.07006677 | 0.02780907 | -0.004641818 | 0.1073335 | 0.02860938 | -0.001613102
[5 empty] | 0.03329496 | 0.02846726 | -0.00345011 |  | 0.03329496 | 0.02846726 | -0.00345011 | 0.06880881 | 0.02852212 | -0.003957367 | 0.1045008 | 0.02934295 | -0.002107563
[5 empty] | 0.03364171 | 0.02917895 | -0.003445276 |  | 0.03364171 | 0.02917895 | -0.003445276 | 0.06795548 | 0.02923517 | -0.003918934 | 0.1042827 | 0.03007653 | -0.002076748
[5 empty] | 0.03354787 | 0.02989063 | -0.003459088 |  | 0.03354787 | 0.02989063 | -0.003459088 | 0.0664808 | 0.02994823 | -0.003890698 | 0.1032773 | 0.0308101 | -0.002085762
[5 empty] | 0.03462726 | 0.03060231 | -0.003486365 |  | 0.03462726 | 0.03060231 | -0.003486365 | 0.06740231 | 0.03066128 | -0.003928346 | 0.108191 | 0.03154368 | -0.002108611
[5 empty] | 0.03401083 | 0.03131399 | -0.003438025 |  | 0.03401083 | 0.03131399 | -0.003438025 | 0.07048571 | 0.03137433 | -0.003883247 | 0.1028078 | 0.03227725 | -0.002077586
[5 empty] | 0.03440021 | 0.03202567 | -0.003481531 |  | 0.03440021 | 0.03202567 | -0.003481531 | 0.07124362 | 0.03208738 | -0.003951484 | 0.1029906 | 0.03301082 | -0.00208681
[5 empty] | 0.03372947 | 0.03273735 | -0.003376145 |  | 0.03372947 | 0.03273735 | -0.003376145 | 0.07149057 | 0.03280044 | -0.003010517 | 0.1059034 | 0.0337444 | -0.002747755
[5 empty] | 0.03377903 | 0.03344904 | -0.003401325 |  | 0.03377903 | 0.03344904 | -0.003401325 | 0.07137894 | 0.03351349 | -0.003026443 | 0.1087777 | 0.03447797 | -0.00273286
[5 empty] | 0.0347204 | 0.03416072 | -0.003379207 |  | 0.0347204 | 0.03416072 | -0.003379207 | 0.06838162 | 0.03422654 | -0.003007813 | 0.1048969 | 0.03521154 | -0.002774234
[5 empty] | 0.03534441 | 0.0348724 | -0.003401665 |  | 0.03534441 | 0.0348724 | -0.003401665 | 0.07009872 | 0.0349396 | -0.00302494 | 0.1047429 | 0.03594512 | -0.002783888
[5 empty] | 0.03416582 | 0.03558408 | -0.003427185 |  | 0.03416582 | 0.03558408 | -0.003427185 | 0.07101858 | 0.03565265 | -0.002997296 | 0.1083189 | 0.03667869 | -0.00275272
[5 empty] | 0.03436256 | 0.03629576 | -0.003368999 |  | 0.03436256 | 0.03629576 | -0.003368999 | 0.07226214 | 0.0363657 | -0.00300631 | 0.1042468 | 0.03741227 | -0.002750513
[5 empty] | 0.03493633 | 0.03700744 | -0.003326745 |  | 0.03493633 | 0.03700744 | -0.003326745 | 0.07142904 | 0.03707876 | -0.002110215 | 0.1035143 | 0.03814584 | -0.003403209
[5 empty] | 0.03551998 | 0.03771913 | -0.003327413 |  | 0.03551998 | 0.03771913 | -0.003327413 | 0.07093985 | 0.03779181 | -0.002090907 | 0.1030995 | 0.03887941 | -0.003439293
[5 empty] | 0.03454216 | 0.03843081 | -0.003346448 |  | 0.03454216 | 0.03843081 | -0.003346448 | 0.07203005 | 0.03850486 | -0.002096573 | 0.1088759 | 0.03961299 | -0.003413863
[5 empty] | 0.03427974 | 0.03914249 | -0.003339435 |  | 0.03427974 | 0.03914249 | -0.003339435 | 0.07154724 | 0.03921791 | -0.002092166 | 0.1081742 | 0.04034656 | -0.003444104
[5 empty] | 0.03585739 | 0.03985417 | -0.003319732 |  | 0.03585739 | 0.03985417 | -0.003319732 | 0.07240263 | 0.03993097 | -0.002119239 | 0.1025574 | 0.04108014 | -0.003423141
[5 empty] | 0.03554712 | 0.04056585 | -0.00332374 |  | 0.03554712 | 0.04056585 | -0.00332374 | 0.07124155 | 0.04064402 | -0.001444884 | 0.1039183 | 0.04181371 | -0.003467129
[5 empty] | 0.03505894 | 0.04127753 | -0.00324248 |  | 0.03505894 | 0.04127753 | -0.00324248 | 0.06971829 | 0.04135707 | -0.001457227 | 0.104211 | 0.04254728 | -0.003976093
[5 empty] | 0.03563646 | 0.04198921 | -0.003249673 |  | 0.03563646 | 0.04198921 | -0.003249673 | 0.07258391 | 0.04207013 | -0.001446626 | 0.1033995 | 0.04328086 | -0.003982464
[5 empty] | 0.03441716 | 0.0427009 | -0.003295775 |  | 0.03441716 | 0.0427009 | -0.003295775 | 0.07055817 | 0.04278318 | -0.001463616 | 0.10658 | 0.04401443 | -0.003991225
[5 empty] | 0.03452016 | 0.04341258 | -0.003263406 |  | 0.03452016 | 0.04341258 | -0.003263406 | 0.07221632 | 0.04349623 | -0.00144924 | 0.10987 | 0.044748 | -0.003992021
[5 empty] | 0.03503088 | 0.04412426 | -0.003247385 |  | 0.03503088 | 0.04412426 | -0.003247385 | 0.06984191 | 0.04420929 | -0.001442851 | 0.1074937 | 0.04548158 | -0.003942644
[5 empty] | 0.03461244 | 0.04483594 | -0.003253597 |  | 0.03461244 | 0.04483594 | -0.003253597 | 0.07212679 | 0.04492234 | -0.001456937 | 0.1064021 | 0.04621515 | -0.003949811
[5 empty] | 0.03481551 | 0.04554762 | -0.00316844 |  | 0.03481551 | 0.04554762 | -0.00316844 | 0.07024464 | 0.04563539 | -0.001289527 | 0.1055977 | 0.04694873 | -0.004286037
[5 empty] | 0.03541005 | 0.0462593 | -0.003219143 |  | 0.03541005 | 0.0462593 | -0.003219143 | 0.07218441 | 0.04634844 | -0.001288364 | 0.1087565 | 0.0476823 | -0.004259713
[5 empty] | 0.03594449 | 0.04697099 | -0.003181514 |  | 0.03594449 | 0.04697099 | -0.003181514 | 0.07080333 | 0.0470615 | -0.001292371 | 0.1035324 | 0.04841587 | -0.004244429
[5 empty] | 0.03587362 | 0.04768267 | -0.003199691 |  | 0.03587362 | 0.04768267 | -0.003199691 | 0.07172357 | 0.04777455 | -0.001304908 | 0.1058778 | 0.04914945 | -0.004286886
[5 empty] | 0.03488231 | 0.04839435 | -0.003207344 |  | 0.03488231 | 0.04839435 | -0.003207344 | 0.07107126 | 0.0484876 | -0.001293663 | 0.1053362 | 0.04988302 | -0.004227446
[5 empty] | 0.03602033 | 0.04910603 | -0.003158554 |  | 0.03602033 | 0.04910603 | -0.003158554 | 0.07225611 | 0.04920066 | -0.001289915 | 0.1102286 | 0.0506166 | -0.004256741
[5 empty] | 0.03473871 | 0.04981771 | -0.003054378 |  | 0.03473871 | 0.04981771 | -0.003054378 | 0.07047256 | 0.04991371 | -0.001398153 | 0.1097676 | 0.05135017 | -0.004114161
[5 empty] | 0.03474302 | 0.05052939 | -0.003086455 |  | 0.03474302 | 0.05052939 | -0.003086455 | 0.07048205 | 0.05062676 | -0.001376893 | 0.1094879 | 0.05208374 | -0.00409939
[5 empty] | 0.03521544 | 0.05124108 | -0.003054687 |  | 0.03521544 | 0.05124108 | -0.003054687 | 0.07044645 | 0.05133982 | -0.001382591 | 0.1062781 | 0.05281732 | -0.00407272
[5 empty] | 0.0358067 | 0.05195276 | -0.003064248 |  | 0.0358067 | 0.05195276 | -0.003064248 | 0.07220485 | 0.05205287 | -0.001381618 | 0.1057859 | 0.05355089 | -0.004108417
[5 empty] | 0.03564813 | 0.05266444 | -0.003103418 |  | 0.03564813 | 0.05266444 | -0.003103418 | 0.06946412 | 0.05276592 | -0.001379256 | 0.1048287 | 0.05428446 | -0.004069438
[5 empty] | 0.03509754 | 0.05337612 | -0.003082137 |  | 0.03509754 | 0.05337612 | -0.003082137 | 0.07266185 | 0.05347897 | -0.001402322 | 0.1087025 | 0.05501804 | -0.004114161
[5 empty] | 0.03454672 | 0.0540878 | -0.00294254 |  | 0.03454672 | 0.0540878 | -0.00294254 | 0.07288913 | 0.05419203 | -0.001570879 | 0.1096418 | 0.05575161 | -0.003594313
[5 empty] | 0.03491525 | 0.05479948 | -0.0029647 |  | 0.03491525 | 0.05479948 | -0.0029647 | 0.07107597 | 0.05490508 | -0.001579834 | 0.1087892 | 0.05648519 | -0.003652637
[5 empty] | 0.03483222 | 0.05551117 | -0.002980655 |  | 0.03483222 | 0.05551117 | -0.002980655 | 0.07276468 | 0.05561813 | -0.001567737 | 0.1093306 | 0.05721876 | -0.003652274
[5 empty] | 0.03492772 | 0.05622285 | -0.002967655 |  | 0.03492772 | 0.05622285 | -0.002967655 | 0.06972963 | 0.05633119 | -0.001563338 | 0.1104782 | 0.05795233 | -0.003590691
[5 empty] | 0.03555923 | 0.05693453 | -0.002941654 |  | 0.03555923 | 0.05693453 | -0.002941654 | 0.07281386 | 0.05704424 | -0.001566951 | 0.1050981 | 0.05868591 | -0.00363235
[5 empty] | 0.0356116 | 0.05764621 | -0.002978882 |  | 0.0356116 | 0.05764621 | -0.002978882 | 0.07330278 | 0.05775729 | -0.001574021 | 0.1078495 | 0.05941948 | -0.003600472
[5 empty] | 0.03514456 | 0.05835789 | -0.002804563 |  | 0.03514456 | 0.05835789 | -0.002804563 | 0.07123992 | 0.05847035 | -0.001789105 | 0.1054679 | 0.06015306 | -0.002959124
[5 empty] | 0.03501779 | 0.05906957 | -0.002787771 |  | 0.03501779 | 0.05906957 | -0.002787771 | 0.07108346 | 0.0591834 | -0.001803411 | 0.1078499 | 0.06088663 | -0.002987554
[5 empty] | 0.03535036 | 0.05978125 | -0.00278917 |  | 0.03535036 | 0.05978125 | -0.00278917 | 0.07327765 | 0.05989645 | -0.00177319 | 0.1064939 | 0.0616202 | -0.002970673
[5 empty] | 0.03552101 | 0.06049294 | -0.002816877 |  | 0.03552101 | 0.06049294 | -0.002816877 | 0.07123334 | 0.0606095 | -0.001799119 | 0.1057754 | 0.06235378 | -0.002959716
[5 empty] | 0.03444078 | 0.06120462 | -0.002817717 |  | 0.03444078 | 0.06120462 | -0.002817717 | 0.07160628 | 0.06132256 | -0.001783383 | 0.1062683 | 0.06308735 | -0.002946389
[5 empty] | 0.03525768 | 0.0619163 | -0.002820516 |  | 0.03525768 | 0.0619163 | -0.002820516 | 0.0710018 | 0.06203561 | -0.001771938 | 0.1100188 | 0.06382093 | -0.002958531
[5 empty] | 0.03570849 | 0.06262798 | -0.002631889 |  | 0.03570849 | 0.06262798 | -0.002631889 | 0.07283734 | 0.06274866 | -0.001983715 | 0.1077995 | 0.0645545 | -0.002276472
[5 empty] | 0.03537658 | 0.06333966 | -0.002612275 |  | 0.03537658 | 0.06333966 | -0.002612275 | 0.07185335 | 0.06346172 | -0.002005431 | 0.11214 | 0.06528807 | -0.00227055
[5 empty] | 0.03480648 | 0.06405134 | -0.002609922 |  | 0.03480648 | 0.06405134 | -0.002609922 | 0.07417524 | 0.06417477 | -0.001989293 | 0.1091141 | 0.06602165 | -0.00226554
[5 empty] | 0.03582655 | 0.06476303 | -0.002627705 |  | 0.03582655 | 0.06476303 | -0.002627705 | 0.07134659 | 0.06488782 | -0.001994871 | 0.1094373 | 0.06675522 | -0.002288543
[5 empty] | 0.03538385 | 0.06547471 | -0.00260966 |  | 0.03538385 | 0.06547471 | -0.00260966 | 0.07018131 | 0.06560087 | -0.001985508 | 0.1126673 | 0.06748879 | -0.00228786
[5 empty] | 0.03477961 | 0.06618639 | -0.002615936 |  | 0.03477961 | 0.06618639 | -0.002615936 | 0.07081286 | 0.06631393 | -0.00201081 | 0.1123023 | 0.06822237 | -0.002275106
[5 empty] | 0.03420942 | 0.06689807 | -0.0024081 |  | 0.03420942 | 0.06689807 | -0.0024081 | 0.07042208 | 0.06702698 | -0.002149407 | 0.1112871 | 0.06895594 | -0.001608768
[5 empty] | 0.03462529 | 0.06760975 | -0.002379026 |  | 0.03462529 | 0.06760975 | -0.002379026 | 0.07360434 | 0.06774003 | -0.002152608 | 0.1093705 | 0.06968952 | -0.001622546
[5 empty] | 0.03542346 | 0.06832143 | -0.00240786 |  | 0.03542346 | 0.06832143 | -0.00240786 | 0.07076903 | 0.06845309 | -0.002128916 | 0.1072709 | 0.07042309 | -0.001609092
[5 empty] | 0.03565205 | 0.06903312 | -0.002385994 |  | 0.03565205 | 0.06903312 | -0.002385994 | 0.0717288 | 0.06916614 | -0.002142149 | 0.1112359 | 0.07115666 | -0.001619952
[5 empty] | 0.03477594 | 0.0697448 | -0.002414347 |  | 0.03477594 | 0.0697448 | -0.002414347 | 0.07319799 | 0.06987919 | -0.002116749 | 0.1109246 | 0.07189024 | -0.001635513
[5 empty] | 0.03493653 | 0.07045648 | -0.002381909 |  | 0.03493653 | 0.07045648 | -0.002381909 | 0.07182402 | 0.07059225 | -0.002124647 | 0.1075227 | 0.07262381 | -0.001612172
[5 empty] | 0.03534345 | 0.07116816 | -0.002149607 |  | 0.03534345 | 0.07116816 | -0.002149607 | 0.0720252 | 0.0713053 | -0.002144064 | 0.1086769 | 0.07335739 | -0.0008677702
[5 empty] | 0.03518966 | 0.07187984 | -0.002160408 |  | 0.03518966 | 0.07187984 | -0.002160408 | 0.07369032 | 0.07201835 | -0.002153762 | 0.1105099 | 0.07409096 | -0.000871178
[5 empty] | 0.03519729 | 0.07259152 | -0.002150903 |  | 0.03519729 | 0.07259152 | -0.002150903 | 0.07062595 | 0.0727314 | -0.002138029 | 0.1091094 | 0.07482453 | -0.0008703916
[5 empty] | 0.03465268 | 0.07330321 | -0.002160624 |  | 0.03465268 | 0.07330321 | -0.002160624 | 0.07377788 | 0.07344446 | -0.002171651 | 0.1101465 | 0.07555811 | -0.000873013
[5 empty] | 0.03457493 | 0.07401489 | -0.002153928 |  | 0.03457493 | 0.07401489 | -0.002153928 | 0.0703797 | 0.07415751 | -0.00215678 | 0.1067313 | 0.07629168 | -0.000881751
[5 empty] | 0.03526101 | 0.07472657 | -0.002167321 |  | 0.03526101 | 0.07472657 | -0.002167321 | 0.07011169 | 0.07487056 | -0.00213458 | 0.1079423 | 0.07702525 | -0.0008687314
[5 empty] | 0.0349194 | 0.07543825 | -0.00174279 |  | 0.0349194 | 0.07543825 | -0.00174279 | 0.07095338 | 0.07558362 | -0.001827892 | 0.1071057 | 0.07775883 | -5.479526e-05
[5 empty] | 0.03404278 | 0.07614993 | -0.001760613 |  | 0.03404278 | 0.07614993 | -0.001760613 | 0.07135065 | 0.07629667 | -0.001833007 | 0.1082036 | 0.0784924 | -5.527789e-05
[5 empty] | 0.03464286 | 0.07686161 | -0.001753624 |  | 0.03464286 | 0.07686161 | -0.001753624 | 0.07319061 | 0.07700972 | -0.001838671 | 0.1053899 | 0.07922598 | -5.468008e-05
[5 empty] | 0.03430899 | 0.0775733 | -0.001761487 |  | 0.03430899 | 0.0775733 | -0.001761487 | 0.07276563 | 0.07772278 | -0.001826613 | 0.111252 | 0.07995955 | -5.50969e-05
[5 empty] | 0.0345858 | 0.07828498 | -0.001745935 |  | 0.0345858 | 0.07828498 | -0.001745935 | 0.0729841 | 0.07843583 | -0.001831911 | 0.1090078 | 0.08069312 | -5.502012e-05
[5 empty] | 0.03504038 | 0.07899666 | -0.001740169 |  | 0.03504038 | 0.07899666 | -0.001740169 | 0.07198117 | 0.07914888 | -0.00181492 | 0.1055793 | 0.0814267 | -5.533822e-05
[5 empty] | 0.0355878 | 0.07970834 | -0.001079877 |  | 0.0355878 | 0.07970834 | -0.001079877 | 0.07024531 | 0.07986193 | -0.001144645 | 0.1115397 | 0.08216027 | 0.0008182463
[5 empty] | 0.03470143 | 0.08042002 | -0.001085211 |  | 0.03470143 | 0.08042002 | -0.001085211 | 0.07072909 | 0.08057499 | -0.001139838 | 0.1071406 | 0.08289385 | 0.0008071823
[5 empty] | 0.03397611 | 0.0811317 | -0.001078353 |  | 0.03397611 | 0.0811317 | -0.001078353 | 0.07407616 | 0.08128804 | -0.001147392 | 0.1086525 | 0.08362742 | 0.0008054739
[5 empty] | 0.03531098 | 0.08184338 | -0.001092612 |  | 0.03531098 | 0.08184338 | -0.001092612 | 0.07218387 | 0.08200109 | -0.001147392 | 0.1090518 | 0.08436099 | 0.0008149108
[5 empty] | 0.03530571 | 0.08255507 | -0.001078027 |  | 0.03530571 | 0.08255507 | -0.001078027 | 0.0723557 | 0.08271415 | -0.001135717 | 0.1083033 | 0.08509457 | 0.0008169446
[5 empty] | 0.0348848 | 0.08326675 | -0.001081292 |  | 0.0348848 | 0.08326675 | -0.001081292 | 0.07175027 | 0.0834272 | -0.001153688 | 0.1049756 | 0.08582814 | 0.0008136905
[5 empty] | 0.03445522 | 0.08397843 | -0.0002463057 |  | 0.03445522 | 0.08397843 | -0.0002463057 | 0.07183261 | 0.08414025 | -0.0002023003 | 0.1113849 | 0.08656171 | 0.001723602
[5 empty] | 0.03392379 | 0.08469011 | -0.0002439287 |  | 0.03392379 | 0.08469011 | -0.0002439287 | 0.07315755 | 0.08485331 | -0.0002016762 | 0.1063731 | 0.08729529 | 0.00171164
[5 empty] | 0.03400216 | 0.08540179 | -0.0002456685 |  | 0.03400216 | 0.08540179 | -0.0002456685 | 0.07224034 | 0.08556636 | -0.0002016964 | 0.1094849 | 0.08802886 | 0.001699165
[5 empty] | 0.0342411 | 0.08611347 | -0.0002443207 |  | 0.0342411 | 0.08611347 | -0.0002443207 | 0.07245476 | 0.08627941 | -0.0002003073 | 0.1068702 | 0.08876244 | 0.00170771
[5 empty] | 0.03546194 | 0.08682516 | -0.0002457176 |  | 0.03546194 | 0.08682516 | -0.0002457176 | 0.07251345 | 0.08699246 | -0.0002016158 | 0.1082617 | 0.08949601 | 0.001721381
[5 empty] | 0.03433672 | 0.08753684 | -0.0002432915 |  | 0.03433672 | 0.08753684 | -0.0002432915 | 0.06973112 | 0.08770552 | -0.0002026828 | 0.108114 | 0.09022958 | 0.001700703
[5 empty] | 0.03437977 | 0.08824852 | 0.0007206257 |  | 0.03437977 | 0.08824852 | 0.0007206257 | 0.07183088 | 0.08841857 | 0.0009143407 | 0.1078582 | 0.09096316 | 0.002600268
[5 empty] | 0.0345071 | 0.0889602 | 0.0007201928 |  | 0.0345071 | 0.0889602 | 0.0007201928 | 0.07033519 | 0.08913162 | 0.0009127027 | 0.1108548 | 0.09169673 | 0.002628444
[5 empty] | 0.03394019 | 0.08967188 | 0.0007185334 |  | 0.03394019 | 0.08967188 | 0.0007185334 | 0.07400958 | 0.08984468 | 0.0009048769 | 0.1102756 | 0.09243031 | 0.002586441
[5 empty] | 0.03395691 | 0.09038356 | 0.0007235117 |  | 0.03395691 | 0.09038356 | 0.0007235117 | 0.07096 | 0.09055773 | 0.0009128847 | 0.1108396 | 0.09316388 | 0.002598442
[5 empty] | 0.03475145 | 0.09109525 | 0.0007258205 |  | 0.03475145 | 0.09109525 | 0.0007258205 | 0.07387897 | 0.09127078 | 0.0009190725 | 0.1052944 | 0.09389745 | 0.002584093
[5 empty] | 0.03488571 | 0.09180693 | 0.0007246661 |  | 0.03488571 | 0.09180693 | 0.0007246661 | 0.07211586 | 0.09198384 | 0.0009063329 | 0.1065371 | 0.09463103 | 0.002614095
[5 empty] | 0.03441084 | 0.09251861 | 0.001750956 |  | 0.03441084 | 0.09251861 | 0.001750956 | 0.07246026 | 0.09269689 | 0.002116715 | 0.1103856 | 0.0953646 | 0.003499409
[5 empty] | 0.0346036 | 0.09323029 | 0.001764604 |  | 0.0346036 | 0.09323029 | 0.001764604 | 0.07289303 | 0.09340994 | 0.002081499 | 0.1091275 | 0.09609817 | 0.003472179
[5 empty] | 0.03439029 | 0.09394197 | 0.001757955 |  | 0.03439029 | 0.09394197 | 0.001757955 | 0.07268211 | 0.09412299 | 0.002079613 | 0.1077271 | 0.09683175 | 0.003466594
[5 empty] | 0.03513146 | 0.09465365 | 0.001764254 |  | 0.03513146 | 0.09465365 | 0.001764254 | 0.07349129 | 0.09483605 | 0.002100365 | 0.103687 | 0.09756532 | 0.003457517
[5 empty] | 0.03436839 | 0.09536534 | 0.001764079 |  | 0.03436839 | 0.09536534 | 0.001764079 | 0.07294698 | 0.0955491 | 0.00209764 | 0.1044293 | 0.0982989 | 0.003486493
[5 empty] | 0.03518454 | 0.09607702 | 0.001747981 |  | 0.03518454 | 0.09607702 | 0.001747981 | 0.07340053 | 0.09626215 | 0.002078355 | 0.1057779 | 0.09903247 | 0.003500108
[5 empty] | 0.03405807 | 0.0967887 | 0.002768503 |  | 0.03405807 | 0.0967887 | 0.002768503 | 0.07341013 | 0.09697521 | 0.003276973 | 0.1047372 | 0.09976604 | 0.004366317
[5 empty] | 0.03492385 | 0.09750038 | 0.002804342 |  | 0.03492385 | 0.09750038 | 0.002804342 | 0.07219964 | 0.09768826 | 0.003264895 | 0.1043748 | 0.1004996 | 0.004336853
[5 empty] | 0.03507999 | 0.09821206 | 0.002768781 |  | 0.03507999 | 0.09821206 | 0.002768781 | 0.07132162 | 0.09840131 | 0.003265874 | 0.1090034 | 0.1012332 | 0.004290491
[5 empty] | 0.03516821 | 0.09892374 | 0.002800731 |  | 0.03516821 | 0.09892374 | 0.002800731 | 0.07388055 | 0.09911437 | 0.003266854 | 0.1055769 | 0.1019668 | 0.004326454
[5 empty] | 0.03470778 | 0.09963542 | 0.002760169 |  | 0.03470778 | 0.09963542 | 0.002760169 | 0.07309061 | 0.09982742 | 0.003251185 | 0.1060719 | 0.1027003 | 0.004345519
[5 empty] | 0.03351363 | 0.1003471 | 0.002753779 |  | 0.03351363 | 0.1003471 | 0.002753779 | 0.07360864 | 0.1005405 | 0.003269792 | 0.1044303 | 0.1034339 | 0.004293091
[5 empty] | 0.03451157 | 0.1010588 | 0.003782251 |  | 0.03451157 | 0.1010588 | 0.003782251 | 0.07315078 | 0.1012535 | 0.004317683 | 0.1078119 | 0.1041675 | 0.005142908
[5 empty] | 0.03363765 | 0.1017705 | 0.003763523 |  | 0.03363765 | 0.1017705 | 0.003763523 | 0.06963329 | 0.1019666 | 0.004356141 | 0.1046417 | 0.1049011 | 0.005092808
[5 empty] | 0.03390972 | 0.1024822 | 0.00377064 |  | 0.03390972 | 0.1024822 | 0.00377064 | 0.07112594 | 0.1026796 | 0.00430472 | 0.1028625 | 0.1056346 | 0.005101498
[5 empty] | 0.03362536 | 0.1031938 | 0.003759028 |  | 0.03362536 | 0.1031938 | 0.003759028 | 0.07197526 | 0.1033927 | 0.004284843 | 0.1036479 | 0.1063682 | 0.005128082
[5 empty] | 0.03388815 | 0.1039055 | 0.003726068 |  | 0.03388815 | 0.1039055 | 0.003726068 | 0.07007573 | 0.1041057 | 0.004291324 | 0.1049326 | 0.1071018 | 0.005094853
[5 empty] | 0.03475655 | 0.1046172 | 0.003777756 |  | 0.03475655 | 0.1046172 | 0.003777756 | 0.0720326 | 0.1048188 | 0.00434361 | 0.1029806 | 0.1078354 | 0.005126037
[5 empty] | 0.03439537 | 0.1053289 | 0.004551231 |  | 0.03439537 | 0.1053289 | 0.004551231 | 0.07046518 | 0.1055318 | 0.005156232 | 0.1087132 | 0.1085689 | 0.005784742
[5 empty] | 0.03393307 | 0.1060406 | 0.004550772 |  | 0.03393307 | 0.1060406 | 0.004550772 | 0.07155692 | 0.1062449 | 0.005173823 | 0.1033823 | 0.1093025 | 0.005780669
[5 empty] | 0.03459775 | 0.1067522 | 0.004562706 |  | 0.03459775 | 0.1067522 | 0.004562706 | 0.06976762 | 0.1069579 | 0.005202797 | 0.1039559 | 0.1100361 | 0.005796379
[5 empty] | 0.03405085 | 0.1074639 | 0.004587035 |  | 0.03405085 | 0.1074639 | 0.004587035 | 0.07174496 | 0.107671 | 0.005180549 | 0.1021468 | 0.1107697 | 0.005810343
[5 empty] | 0.03381493 | 0.1081756 | 0.004631101 |  | 0.03381493 | 0.1081756 | 0.004631101 | 0.07292414 | 0.1083841 | 0.005128294 | 0.1046747 | 0.1115032 | 0.005791724
[5 empty] | 0.03398215 | 0.1088873 | 0.005274006 |  | 0.03398215 | 0.1088873 | 0.005274006 | 0.07230756 | 0.1090971 | 0.00582998 | 0.1079475 | 0.1122368 | 0.006553052
[5 empty] | 0.03456893 | 0.109599 | 0.005202593 |  | 0.03456893 | 0.109599 | 0.005202593 | 0.07201779 | 0.1098102 | 0.005761692 | 0.1034728 | 0.1129704 | 0.006482212
[5 empty] | 0.03335781 | 0.1103106 | 0.005259828 |  | 0.03335781 | 0.1103106 | 0.005259828 | 0.07192139 | 0.1105232 | 0.005763428 | 0.1082715 | 0.1137039 | 0.006540054
[5 empty] | 0.03430466 | 0.1110223 | 0.005244601 |  | 0.03430466 | 0.1110223 | 0.005244601 | 0.07018042 | 0.1112363 | 0.0057941 | 0.1018441 | 0.1144375 | 0.006440617
[5 empty] | 0.03468823 | 0.111734 | 0.00527138 |  | 0.03468823 | 0.111734 | 0.00527138 | 0.07016125 | 0.1119493 | 0.005831716 | 0.1056462 | 0.1151711 | 0.006470513
[5 empty] | 0.03328417 | 0.1124457 | 0.005229898 |  | 0.03328417 | 0.1124457 | 0.005229898 | 0.07113256 | 0.1126624 | 0.00582998 | 0.1080263 | 0.1159047 | 0.006449066
[5 empty] | 0.03396867 | 0.1131574 | 0.00530026 |  | 0.03396867 | 0.1131574 | 0.00530026 | 0.07103568 | 0.1133754 | 0.005825929 | 0.1074943 | 0.1166382 | 0.006555002
[5 empty] | 0.03346054 | 0.1138691 | 0.005691204 |  | 0.03346054 | 0.1138691 | 0.005691204 | 0.07053523 | 0.1140885 | 0.006352697 | 0.1046553 | 0.1173718 | 0.00716666
[5 empty] | 0.03339528 | 0.1145807 | 0.005726074 |  | 0.03339528 | 0.1145807 | 0.005726074 | 0.07042792 | 0.1148015 | 0.006367304 | 0.1080267 | 0.1181054 | 0.007230392
[5 empty] | 0.03395673 | 0.1152924 | 0.005691204 |  | 0.03395673 | 0.1152924 | 0.005691204 | 0.07301312 | 0.1155146 | 0.006334915 | 0.1059685 | 0.118839 | 0.007213206
[5 empty] | 0.03315119 | 0.1160041 | 0.005660907 |  | 0.03315119 | 0.1160041 | 0.005660907 | 0.07220972 | 0.1162276 | 0.006327929 | 0.1074576 | 0.1195725 | 0.007130856
[5 empty] | 0.03403553 | 0.1167158 | 0.005736363 |  | 0.03403553 | 0.1167158 | 0.005736363 | 0.0722637 | 0.1169407 | 0.006393342 | 0.1075983 | 0.1203061 | 0.007202465
[5 empty] | 0.03429006 | 0.1174275 | 0.006192532 |  | 0.03429006 | 0.1174275 | 0.006192532 | 0.06939727 | 0.1176537 | 0.006820633 | 0.103484 | 0.1210397 | 0.00718313
[5 empty] | 0.03433378 | 0.1181391 | 0.006081359 |  | 0.03433378 | 0.1181391 | 0.006081359 | 0.07061305 | 0.1183668 | 0.006930776 | 0.1022777 | 0.1217733 | 0.007836487
[5 empty] | 0.03435927 | 0.1188508 | 0.00612804 |  | 0.03435927 | 0.1188508 | 0.00612804 | 0.0706757 | 0.1190798 | 0.006871574 | 0.1012488 | 0.1225068 | 0.007729587
[5 empty] | 0.03275425 | 0.1195625 | 0.006093643 |  | 0.03275425 | 0.1195625 | 0.006093643 | 0.06848378 | 0.1197929 | 0.006940414 | 0.1061373 | 0.1232404 | 0.007828685
[5 empty] | 0.03392992 | 0.1202742 | 0.006187619 |  | 0.03392992 | 0.1202742 | 0.006187619 | 0.0697735 | 0.120506 | 0.006919762 | 0.1056742 | 0.123974 | 0.007875502
[5 empty] | 0.03360084 | 0.1209859 | 0.006103471 |  | 0.03360084 | 0.1209859 | 0.006103471 | 0.07116809 | 0.121219 | 0.006911501 | 0.1024837 | 0.1247076 | 0.007845851
[5 empty] | 0.03356271 | 0.1216976 | 0.006156293 |  | 0.03356271 | 0.1216976 | 0.006156293 | 0.07143383 | 0.1219321 | 0.006868821 | 0.1075804 | 0.1254411 | 0.007834147
[5 empty] | 0.03287314 | 0.1224092 | 0.006539868 |  | 0.03287314 | 0.1224092 | 0.006539868 | 0.06903127 | 0.1226451 | 0.007375414 | 0.1069038 | 0.1261747 | 0.008422414
[5 empty] | 0.03251634 | 0.1231209 | 0.006499341 |  | 0.03251634 | 0.1231209 | 0.006499341 | 0.07116068 | 0.1233582 | 0.007447005 | 0.104776 | 0.1269083 | 0.008492334
[5 empty] | 0.03256671 | 0.1238326 | 0.006528103 |  | 0.03256671 | 0.1238326 | 0.006528103 | 0.06928123 | 0.1240712 | 0.007307512 | 0.1005962 | 0.1276419 | 0.008408093
[5 empty] | 0.03263247 | 0.1245443 | 0.006559478 |  | 0.03263247 | 0.1245443 | 0.006559478 | 0.07036788 | 0.1247843 | 0.007307512 | 0.1007343 | 0.1283754 | 0.008485595
[5 empty] | 0.0325889 | 0.125256 | 0.006567976 |  | 0.0325889 | 0.125256 | 0.006567976 | 0.0715158 | 0.1254973 | 0.007324488 | 0.1040911 | 0.129109 | 0.008468747
[5 empty] | 0.03283512 | 0.1259676 | 0.006906346 |  | 0.03283512 | 0.1259676 | 0.006906346 | 0.06837761 | 0.1262104 | 0.007390175 | 0.105607 | 0.1298426 | 0.008937681
[5 empty] | 0.03254014 | 0.1266793 | 0.006915992 |  | 0.03254014 | 0.1266793 | 0.006915992 | 0.07107689 | 0.1269234 | 0.007894081 | 0.1048591 | 0.1305761 | 0.00897197
[5 empty] | 0.03241048 | 0.127391 | 0.006906346 |  | 0.03241048 | 0.127391 | 0.006906346 | 0.06993215 | 0.1276365 | 0.00776011 | 0.1040758 | 0.1313097 | 0.009037841
[5 empty] | 0.03330007 | 0.1281027 | 0.006858117 |  | 0.03330007 | 0.1281027 | 0.006858117 | 0.07007897 | 0.1283495 | 0.007825137 | 0.104989 | 0.1320433 | 0.008941291
[5 empty] | 0.03220668 | 0.1288144 | 0.006952508 |  | 0.03220668 | 0.1288144 | 0.006952508 | 0.06925913 | 0.1290626 | 0.007814952 | 0.102262 | 0.1327769 | 0.009011673
[5 empty] | 0.03361503 | 0.1295261 | 0.00690359 |  | 0.03361503 | 0.1295261 | 0.00690359 | 0.06804372 | 0.1297756 | 0.007859609 | 0.1027506 | 0.1335104 | 0.009061302
[5 empty] | 0.03270316 | 0.1302377 | 0.006942173 |  | 0.03270316 | 0.1302377 | 0.006942173 | 0.06783355 | 0.1304887 | 0.007822003 | 0.1033447 | 0.134244 | 0.009094689
[5 empty] | 0.03219694 | 0.1309494 | 0.007224314 |  | 0.03219694 | 0.1309494 | 0.007224314 | 0.06707482 | 0.1312017 | 0.00817877 | 0.1061983 | 0.1349776 | 0.009642068
[5 empty] | 0.03194681 | 0.1316611 | 0.007152395 |  | 0.03194681 | 0.1316611 | 0.007152395 | 0.06893606 | 0.1319148 | 0.008224089 | 0.1004359 | 0.1357112 | 0.009595028
[5 empty] | 0.03205133 | 0.1323728 | 0.007261712 |  | 0.03205133 | 0.1323728 | 0.007261712 | 0.06666705 | 0.1326279 | 0.00829495 | 0.1030058 | 0.1364447 | 0.009554709
[5 empty] | 0.03182486 | 0.1330845 | 0.007128661 |  | 0.03182486 | 0.1330845 | 0.007128661 | 0.06867453 | 0.1333409 | 0.008214201 | 0.1062801 | 0.1371783 | 0.009652627
[5 empty] | 0.03177115 | 0.1337961 | 0.00717469 |  | 0.03177115 | 0.1337961 | 0.00717469 | 0.06847574 | 0.134054 | 0.008222441 | 0.102708 | 0.1379119 | 0.009611348
[5 empty] | 0.03181569 | 0.1345078 | 0.007179724 |  | 0.03181569 | 0.1345078 | 0.007179724 | 0.06821012 | 0.134767 | 0.008320494 | 0.09956058 | 0.1386455 | 0.00952591
[5 empty] | 0.03202415 | 0.1352195 | 0.007406415 |  | 0.03202415 | 0.1352195 | 0.007406415 | 0.06833502 | 0.1354801 | 0.008617589 | 0.1059712 | 0.139379 | 0.01013306
[5 empty] | 0.03274993 | 0.1359312 | 0.00748818 |  | 0.03274993 | 0.1359312 | 0.00748818 | 0.06776222 | 0.1361931 | 0.008630474 | 0.1054682 | 0.1401126 | 0.01009245
[5 empty] | 0.03279171 | 0.1366429 | 0.007455474 |  | 0.03279171 | 0.1366429 | 0.007455474 | 0.06718887 | 0.1369062 | 0.008619307 | 0.10567 | 0.1408462 | 0.01011783
[5 empty] | 0.03149406 | 0.1373546 | 0.007429458 |  | 0.03149406 | 0.1373546 | 0.007429458 | 0.06698432 | 0.1376192 | 0.008620166 | 0.1049905 | 0.1415798 | 0.01016454
[5 empty] | 0.03233174 | 0.1380662 | 0.007362559 |  | 0.03233174 | 0.1380662 | 0.007362559 | 0.06736489 | 0.1383323 | 0.008533406 | 0.1011047 | 0.1423133 | 0.01012494
[5 empty] | 0.03185555 | 0.1387779 | 0.007478517 |  | 0.03185555 | 0.1387779 | 0.007478517 | 0.06483804 | 0.1390453 | 0.008645077 | 0.1030679 | 0.1430469 | 0.0100823
[5 empty] | 0.03244484 | 0.1394896 | 0.007598552 |  | 0.03244484 | 0.1394896 | 0.007598552 | 0.06744971 | 0.1397584 | 0.008887491 | 0.1023181 | 0.1437805 | 0.0108063
[5 empty] | 0.032255 | 0.1402013 | 0.007575679 |  | 0.032255 | 0.1402013 | 0.007575679 | 0.06685209 | 0.1404714 | 0.008888383 | 0.1009698 | 0.144514 | 0.01074602
[5 empty] | 0.0318033 | 0.140913 | 0.007579491 |  | 0.0318033 | 0.140913 | 0.007579491 | 0.06636295 | 0.1411845 | 0.008875893 | 0.1020155 | 0.1452476 | 0.0106642
[5 empty] | 0.03148278 | 0.1416246 | 0.007581778 |  | 0.03148278 | 0.1416246 | 0.007581778 | 0.066674 | 0.1418975 | 0.008875001 | 0.09996353 | 0.1459812 | 0.01066528