## 1
Общество с ограниченной ответственностью "Инженерная геология" (ООО "ИнжГео") | [10 empty] | Общество с ограниченной ответственностью "Инженерная геология" (ООО "ИнжГео")
Юр. адрес: 117279, г. Москва, ул. Миклухо-Маклая, 36 а, этаж 5, пом. XXIII к. 76-84 | [10 empty] | Юр. адрес: 117279, г. Москва, ул. Миклухо-Маклая, 36 а, этаж 5, пом. XXIII к. 76-84 | [9 empty] | нагр |  |  | X0 | Y0 | R |  | нагр |  |  |  | X0 | Y0 | R | нагр |  |  |  | X0 | Y0 | R |  | нагр |  |  |  | X0 | Y0 | R
Телефон/факс +7 (495) 132-30-00, Адрес электронной почты inbox@inj-geo.ru | [10 empty] | Телефон/факс +7 (495) 132-30-00, Адрес электронной почты inbox@inj-geo.ru | [13 empty] | 0 | [7 empty] | 0 | [6 empty] | 0 | [7 empty] | 0
[21 empty] | девиатор | [6 empty] | девиатор | [6 empty] | девиатор | [7 empty] | девиатор
Испытательная лаборатория ООО «ИнжГео» | [10 empty] | Испытательная лаборатория ООО «ИнжГео» | [9 empty] | x0 | Угол | X | Y |  |  |  | x0 |  | Угол | X | Y |  |  | x0 |  | Угол | X | Y |  |  |  | x0 |  | Угол | X | Y
Адрес места осуществления деятельности лаборатории: г. Москва, просп. Вернадского, д. 51, стр. 1 | [10 empty] | Адрес места осуществления деятельности лаборатории: г. Москва, просп. Вернадского, д. 51, стр. 1 | [10 empty] | 0 | [7 empty] | 0 | [6 empty] | 0 | [7 empty] | 0
Телефон +7(910)4557682, E-mail: slg85@mail.ru | [10 empty] | Телефон +7(910)4557682, E-mail: slg85@mail.ru | [10 empty] | 5 | [7 empty] | 5 | [6 empty] | 5 | [7 empty] | 5
[22 empty] | 10 | [7 empty] | 10 | [6 empty] | 10 | [7 empty] | 10
Протокол испытаний № 13-63/31 от 29-11-2022 | [21 empty] | 15 | [7 empty] | 15 | [6 empty] | 15 | [7 empty] | 15
Наименование и адрес заказчика: Переход трубопровода через р. Енисей | [21 empty] | 20 | [7 empty] | 20 | [6 empty] | 20 | [7 empty] | 20
Наименование объекта: ООО Регионстрой | [21 empty] | 25 | [7 empty] | 25 | [6 empty] | 25 | [7 empty] | 25
Наименование используемого метода/методики: ГОСТ 12248.4-2020 | [21 empty] | 30 | [7 empty] | 30 | [6 empty] | 30 | [7 empty] | 30
Условия проведения испытания: температура окружающей среды (18 - 25)0С, влажность воздуха (40 - 75)% | [21 empty] | 35 | [7 empty] | 35 | [6 empty] | 35 | [7 empty] | 35
Дата получение объекта подлежащего испытаниям: 02-11-2022 | [21 empty] | 40 | [7 empty] | 40 | [6 empty] | 40 | [7 empty] | 40
Дата испытания: 25.10.2022-19.11.2031 | [21 empty] | 45 | [7 empty] | 45 | [6 empty] | 45 | [7 empty] | 45
Испытание грунтов методом трехосного сжатия | [10 empty] | Испытание грунтов методом трехосного сжатия | [10 empty] | 50 | [7 empty] | 50 | [6 empty] | 50 | [7 empty] | 50
Лабораторный номер: |  | 1066 | [5 empty] | We, % = | 0.386134585 |  | Лабораторный номер: | [6 empty] | We, % = |  |  |  | 55 | [7 empty] | 55 | [6 empty] | 55 | [7 empty] | 55
Номер скважины: |  | BH-102 | [5 empty] | ρ, г/см3 = | 1.74 |  | Номер скважины: | [6 empty] | ρ, г/см3 = |  |  |  | 60 | [7 empty] | 60 | [6 empty] | 60 | [7 empty] | 60
Глубина отбора, м: |  | 1.4 | [5 empty] | ρs, г/см3 = | 2.71 |  | Глубина отбора, м: | [6 empty] | ρs, г/см3 = |  |  |  | 65 | [7 empty] | 65 | [6 empty] | 65 | [7 empty] | 65
Наименование грунта: |  | Суглинок, после оттаивания текучепластичный, легкий пылеватый | [5 empty] | e, д.е. = | 1.158865 |  | Наименование грунта: | [6 empty] | e, д.е. = |  |  |  | 70 | [7 empty] | 70 | [6 empty] | 70 | [7 empty] | 70
Схема проведения опыта: |  | КД | [5 empty] | IL, д.е. = | 0.977 |  | Схема проведения опыта: | [6 empty] | IL, д.е. = |  |  |  | 75 | [7 empty] | 75 | [6 empty] | 75 | [7 empty] | 75
Результаты испытаний | [10 empty] | Результаты испытаний | [10 empty] | 80 | [7 empty] | 80 | [6 empty] | 80 | [7 empty] | 80
[22 empty] | 85 | [7 empty] | 85 | [6 empty] | 85 | [7 empty] | 85
[22 empty] | 90 | [7 empty] | 90 | [6 empty] | 90 | [7 empty] | 90
[22 empty] | 95 | [7 empty] | 95 | [6 empty] | 95 | [7 empty] | 95
[22 empty] | 100 | [7 empty] | 100 | [6 empty] | 100 | [7 empty] | 100
[22 empty] | 105 | [7 empty] | 105 | [6 empty] | 105 | [7 empty] | 105
[22 empty] | 110 | [7 empty] | 110 | [6 empty] | 110 | [7 empty] | 110
[22 empty] | 115 | [7 empty] | 115 | [6 empty] | 115 | [7 empty] | 115
[22 empty] | 120 | [7 empty] | 120 | [6 empty] | 120 | [7 empty] | 120
[22 empty] | 125 | [7 empty] | 125 | [6 empty] | 125 | [7 empty] | 125
[22 empty] | 130 | [7 empty] | 130 | [6 empty] | 130 | [7 empty] | 130
[22 empty] | 135 | [7 empty] | 135 | [6 empty] | 135 | [7 empty] | 135
[22 empty] | 140 | [7 empty] | 140 | [6 empty] | 140 | [7 empty] | 140
[22 empty] | 145 | [7 empty] | 145 | [6 empty] | 145 | [7 empty] | 145
[22 empty] | 150 | [7 empty] | 150 | [6 empty] | 150 | [7 empty] | 150
[22 empty] | 155 | [7 empty] | 155 | [6 empty] | 155 | [7 empty] | 155
[22 empty] | 160 | [7 empty] | 160 | [6 empty] | 160 | [7 empty] | 160
[22 empty] | 165 | [7 empty] | 165 | [6 empty] | 165 | [7 empty] | 165
[22 empty] | 170 | [7 empty] | 170 | [6 empty] | 170 | [7 empty] | 170
[22 empty] | 175 | [7 empty] | 175 | [6 empty] | 175 | [7 empty] | 175
[22 empty] | 180 | [7 empty] | 180 | [6 empty] | 180 | [7 empty] | 180
[13 empty] | Давление в камере, Мпа σ3 | Вертикальная нагрузка, Мпа σ1 | Поровое давление, Мпа u
[13 empty] | 0.05 | 0.08493633 | [5 empty] | 1 | [6 empty] | σ3,кПа | σ1,кПа | u, кПа |  |  |  | 4
[13 empty] | 0.15 | 0.2220252 | [27 empty] | δ3, Мпа | δ1-δ3, МПа | δ1, МПа | δ1, КПа
[13 empty] | 0.25 | 0.3591141 | [21 empty] | С, МПа:
φ, град:
E, Мпа
[27 empty] | x | 0
[27 empty] | y |  |  |  | С, кПа | φ,°
Эффективные значения угла внутреннего трения и удельного сцепления ϕ', С'
[13 empty] | ϕ', град. = | 9
[13 empty] | С', МПа = | 0.007
|  | K0, д.е. | 0.8435655 | Эффективное напряжение, Мпа: |  |  |  |  | 0.04217828
|  | Модуль деформации E0, МПа: |  | Точки нахождения модуля Е0, Мпа (полное напряжение): |  |  |  |  | 0.04217828 | 0.04951491
|  | Модуль деформации E50, МПа: |  | qmax Давление при разрушении образца, Мпа (девиатор): |  |  |  |  | 0.03493633
|  | Коэф. Поперечной деформации, ϑ: |  | 0,5 qmax, Мпа (девиатор): |  |  |  |  | 0.01746816
| Начальник исп. лаборатории: | [6 empty] | Семиколенова Л.Г. |  |  |  |  | Начальник исп. лаборатории: |  |  |  |  | Семиколенова Л.Г.
Лист 1 , всего листов 2 | [11 empty] | Лист 2 , всего листов 2
Частичное воспроизведение протокола испытаний без письменного разрешения ООО «ИнжГео» ЗАПРЕЩАЕТСЯ | [11 empty] | Частичное воспроизведение протокола испытаний без письменного разрешения ООО «ИнжГео» ЗАПРЕЩАЕТСЯ
E0 |  |  | E50 |  | Деформация |  |  |  | Первая прочность |  |  | Вторая прочность |  |  | Третья прочность |  |  |  | К Пуассона
devE0 | epsE0 |  | dev50 | epsE50 | dev | eps | ev |  | dev1 | eps1 | ev1 | dev1 | eps1 | ev2 | dev1 | eps1 | ev3 | Глины
0.007336629 | 0.0004891049 |  | 0.01746816 | 0.001746803 | 0 | 0 | 0 |  | 0 | 0 | 0 | 0 | 0 | 0 | 0 | 0 | 0 | < 0 | 0,20-0,30
[5 empty] | 0.007336629 | 0.0004891049 | 0 |  | 0.007336629 | 0.0004891049 | 0 | 0.01872655 | 0.0004427048 | 0 | 0.05455704 | 0.001148561 | 0 | 0-0,25 | 0,30-0,38
Секущая модуля Е0 |  |  | Линия Q max |  | 0.01746816 | 0.001746803 | 0 |  | 0.01746816 | 0.001746803 | 0 | 0.0360126 | 0.001277033 | 0 | 0.05630051 | 0.001618079 | 0 | 0,25< | 0,38-0,45
| 0 |  |  | 0 | 0.01874733 | 0.002350933 | 0 |  | 0.01874733 | 0.002350933 | 0 | 0.03719459 | 0.002405426 | 0 | 0.06193817 | 0.002427119 | 0 | Суглинки | 0,35-0,37
[5 empty] | 0.01863509 | 0.003134578 | -0.005003012 |  | 0.01863509 | 0.003134578 | -0.005003012 | 0.03900941 | 0.003207234 | -0.001004448 | 0.06447083 | 0.003236158 | -0.004676622 | Пески и супеси | 0,30-0,35
[5 empty] | 0.01950266 | 0.003918222 | -0.004996533 |  | 0.01950266 | 0.003918222 | -0.004996533 | 0.04233869 | 0.004009043 | -0.001005349 | 0.06368533 | 0.004045198 | -0.004670587
|  |  | Линия 0,5 Q max |  | 0.02044498 | 0.004701867 | -0.00493374 |  | 0.02044498 | 0.004701867 | -0.00493374 | 0.0460284 | 0.004810851 | -0.0009931305 | 0.06478123 | 0.004854238 | -0.00461488
|  |  |  | 0 | 0.02136302 | 0.005485511 | -0.004991052 |  | 0.02136302 | 0.005485511 | -0.004991052 | 0.04672842 | 0.00561266 | -0.0009989395 | 0.06896195 | 0.005663277 | -0.004640413
[5 empty] | 0.02178085 | 0.006269156 | -0.005011983 |  | 0.02178085 | 0.006269156 | -0.005011983 | 0.04708389 | 0.006414468 | -0.0009940319 | 0.06891438 | 0.006472317 | -0.004664552
[5 empty] | 0.02207495 | 0.0070528 | -0.005005504 |  | 0.02207495 | 0.0070528 | -0.005005504 | 0.04801308 | 0.007216277 | -0.0009990396 | 0.06841273 | 0.007281357 | -0.004645983
[5 empty] | 0.02261188 | 0.007836444 | -0.004927614 |  | 0.02261188 | 0.007836444 | -0.004927614 | 0.05053415 | 0.008018085 | -0.001405395 | 0.07411198 | 0.008090396 | -0.004216634
[5 empty] | 0.02294094 | 0.008620089 | -0.004910003 |  | 0.02294094 | 0.008620089 | -0.004910003 | 0.05035613 | 0.008819894 | -0.00140049 | 0.07341631 | 0.008899436 | -0.004206529
Коэфф. Точки |  |  |  |  | 0.02411403 | 0.009403733 | -0.004905112 |  | 0.02411403 | 0.009403733 | -0.004905112 | 0.04906055 | 0.009621703 | -0.001414783 | 0.07701792 | 0.009708475 | -0.004220423
[5 empty] | 0.02417005 | 0.01018738 | -0.00488799 |  | 0.02417005 | 0.01018738 | -0.00488799 | 0.05360944 | 0.01042351 | -0.001409178 | 0.07299288 | 0.01051752 | -0.00424358
[5 empty] | 0.0236915 | 0.01097102 | -0.004933974 |  | 0.0236915 | 0.01097102 | -0.004933974 | 0.05161962 | 0.01122532 | -0.001402452 | 0.07392533 | 0.01132655 | -0.00417411
[5 empty] | 0.02461066 | 0.01175467 | -0.004891414 |  | 0.02461066 | 0.01175467 | -0.004891414 | 0.05498054 | 0.01202713 | -0.001402592 | 0.07901742 | 0.01213559 | -0.004168215
[5 empty] | 0.02484297 | 0.01253831 | -0.004733627 |  | 0.02484297 | 0.01253831 | -0.004733627 | 0.05464344 | 0.01282894 | -0.001798783 | 0.07706968 | 0.01294463 | -0.003691057
[5 empty] | 0.02481254 | 0.01332196 | -0.004819103 |  | 0.02481254 | 0.01332196 | -0.004819103 | 0.05499796 | 0.01363075 | -0.001814313 | 0.08043177 | 0.01375367 | -0.003649321
[5 empty] | 0.02433413 | 0.0141056 | -0.004761801 |  | 0.02433413 | 0.0141056 | -0.004761801 | 0.05611945 | 0.01443255 | -0.001796796 | 0.07740872 | 0.01456271 | -0.003643097
[5 empty] | 0.02581479 | 0.01488924 | -0.004756548 |  | 0.02581479 | 0.01488924 | -0.004756548 | 0.05433249 | 0.01523436 | -0.001822619 | 0.0802009 | 0.01537175 | -0.003632846
[5 empty] | 0.02564035 | 0.01567289 | -0.004821968 |  | 0.02564035 | 0.01567289 | -0.004821968 | 0.05652796 | 0.01603617 | -0.001806909 | 0.07674818 | 0.01618079 | -0.003628819
[5 empty] | 0.02589564 | 0.01645653 | -0.004789019 |  | 0.02589564 | 0.01645653 | -0.004789019 | 0.05697751 | 0.01683798 | -0.0018228 | 0.08272221 | 0.01698983 | -0.003176422
[5 empty] | 0.02536921 | 0.01724018 | -0.004678686 |  | 0.02536921 | 0.01724018 | -0.004678686 | 0.05399305 | 0.01763979 | -0.002175291 | 0.07903308 | 0.01779887 | -0.003226004
[5 empty] | 0.02639614 | 0.01802382 | -0.00464962 |  | 0.02639614 | 0.01802382 | -0.00464962 | 0.05501233 | 0.0184416 | -0.002183182 | 0.08260766 | 0.01860791 | -0.003194655
[5 empty] | 0.02603395 | 0.01880747 | -0.004665559 |  | 0.02603395 | 0.01880747 | -0.004665559 | 0.05463035 | 0.01924341 | -0.00220905 | 0.08297995 | 0.01941695 | -0.003178341
[5 empty] | 0.0256258 | 0.01959111 | -0.004643994 |  | 0.0256258 | 0.01959111 | -0.004643994 | 0.05847486 | 0.02004521 | -0.002193486 | 0.08151098 | 0.02022599 | -0.003221525
[5 empty] | 0.02577857 | 0.02037476 | -0.004666966 |  | 0.02577857 | 0.02037476 | -0.004666966 | 0.05528468 | 0.02084702 | -0.002203131 | 0.08482942 | 0.02103503 | -0.003210649
[5 empty] | 0.02582651 | 0.0211584 | -0.004685718 |  | 0.02582651 | 0.0211584 | -0.004685718 | 0.05858121 | 0.02164883 | -0.002183182 | 0.08681648 | 0.02184407 | -0.00321001
[5 empty] | 0.02710955 | 0.02194204 | -0.004646241 |  | 0.02710955 | 0.02194204 | -0.004646241 | 0.05870714 | 0.02245064 | -0.002579913 | 0.08520132 | 0.02265311 | -0.002955975
[5 empty] | 0.02771051 | 0.02272569 | -0.004717079 |  | 0.02771051 | 0.02272569 | -0.004717079 | 0.05773981 | 0.02325245 | -0.00257352 | 0.08575358 | 0.02346215 | -0.002949463
[5 empty] | 0.02774602 | 0.02350933 | -0.004707696 |  | 0.02774602 | 0.02350933 | -0.004707696 | 0.06017846 | 0.02405426 | -0.002569685 | 0.08576633 | 0.02427119 | -0.002987056
[5 empty] | 0.0276064 | 0.02429298 | -0.004696437 |  | 0.0276064 | 0.02429298 | -0.004696437 | 0.05812377 | 0.02485606 | -0.002546929 | 0.08654759 | 0.02508023 | -0.002932294
[5 empty] | 0.02767092 | 0.02507662 | -0.004668759 |  | 0.02767092 | 0.02507662 | -0.004668759 | 0.05814418 | 0.02565787 | -0.002539769 | 0.08918045 | 0.02588927 | -0.002942063
[5 empty] | 0.02826843 | 0.02586027 | -0.004658907 |  | 0.02826843 | 0.02586027 | -0.004658907 | 0.06039594 | 0.02645968 | -0.002554855 | 0.08657907 | 0.02669831 | -0.002958639
[5 empty] | 0.02790366 | 0.02664391 | -0.004886051 |  | 0.02790366 | 0.02664391 | -0.004886051 | 0.05939278 | 0.02726149 | -0.002977403 | 0.08778514 | 0.02750735 | -0.002796508
[5 empty] | 0.02842482 | 0.02742756 | -0.004812959 |  | 0.02842482 | 0.02742756 | -0.004812959 | 0.06207415 | 0.0280633 | -0.002968809 | 0.08874953 | 0.02831639 | -0.002772207
[5 empty] | 0.02912438 | 0.0282112 | -0.004872497 |  | 0.02912438 | 0.0282112 | -0.004872497 | 0.06185053 | 0.02886511 | -0.002964956 | 0.09110188 | 0.02912543 | -0.002787569
[5 empty] | 0.02944489 | 0.02899484 | -0.004814895 |  | 0.02944489 | 0.02899484 | -0.004814895 | 0.0599532 | 0.02966692 | -0.002959622 | 0.08990952 | 0.02993447 | -0.002778352
[5 empty] | 0.02898124 | 0.02977849 | -0.004879274 |  | 0.02898124 | 0.02977849 | -0.004879274 | 0.06042483 | 0.03046872 | -0.002964363 | 0.08951992 | 0.03074351 | -0.002820249
[5 empty] | 0.02956217 | 0.03056213 | -0.004805698 |  | 0.02956217 | 0.03056213 | -0.004805698 | 0.06050874 | 0.03127053 | -0.002980366 | 0.08877416 | 0.03155255 | -0.002804887
[5 empty] | 0.02987159 | 0.03134578 | -0.005109246 |  | 0.02987159 | 0.03134578 | -0.005109246 | 0.06111262 | 0.03207234 | -0.003382218 | 0.09287808 | 0.03236158 | -0.002641314
[5 empty] | 0.02900216 | 0.03212942 | -0.005097551 |  | 0.02900216 | 0.03212942 | -0.005097551 | 0.06094765 | 0.03287415 | -0.003342054 | 0.09248566 | 0.03317062 | -0.002636792
[5 empty] | 0.02886442 | 0.03291307 | -0.005120433 |  | 0.02886442 | 0.03291307 | -0.005120433 | 0.06049868 | 0.03367596 | -0.003406519 | 0.09534394 | 0.03397966 | -0.002655676
[5 empty] | 0.02954299 | 0.03369671 | -0.005043143 |  | 0.02954299 | 0.03369671 | -0.005043143 | 0.06046484 | 0.03447777 | -0.003346104 | 0.09681815 | 0.0347887 | -0.002641846
[5 empty] | 0.02920456 | 0.03448036 | -0.00512806 |  | 0.02920456 | 0.03448036 | -0.00512806 | 0.0612085 | 0.03527958 | -0.003377493 | 0.09434587 | 0.03559774 | -0.002678283
[5 empty] | 0.02956489 | 0.035264 | -0.005042126 |  | 0.02956489 | 0.035264 | -0.005042126 | 0.06341209 | 0.03608138 | -0.003402469 | 0.09412915 | 0.03640678 | -0.002647431
[5 empty] | 0.02951269 | 0.03604764 | -0.005331178 |  | 0.02951269 | 0.03604764 | -0.005331178 | 0.06148642 | 0.03688319 | -0.003727599 | 0.09479351 | 0.03721582 | -0.002535924
[5 empty] | 0.03028379 | 0.03683129 | -0.005371903 |  | 0.03028379 | 0.03683129 | -0.005371903 | 0.06135932 | 0.037685 | -0.003754535 | 0.09811118 | 0.03802486 | -0.002551172
[5 empty] | 0.03118197 | 0.03761493 | -0.005367616 |  | 0.03118197 | 0.03761493 | -0.005367616 | 0.0648895 | 0.03848681 | -0.003712635 | 0.09652105 | 0.0388339 | -0.002518643
[5 empty] | 0.03048085 | 0.03839858 | -0.005314031 |  | 0.03048085 | 0.03839858 | -0.005314031 | 0.06511358 | 0.03928862 | -0.003743312 | 0.09483552 | 0.03964294 | -0.002529063
[5 empty] | 0.03156719 | 0.03918222 | -0.005402446 |  | 0.03156719 | 0.03918222 | -0.005402446 | 0.06437086 | 0.04009043 | -0.003760521 | 0.09901049 | 0.04045198 | -0.002545835
[5 empty] | 0.0310168 | 0.03996587 | -0.005589759 |  | 0.0310168 | 0.03996587 | -0.005589759 | 0.06150594 | 0.04089224 | -0.003747427 | 0.09532573 | 0.04126102 | -0.00253135
[5 empty] | 0.03062207 | 0.04074951 | -0.005633407 |  | 0.03062207 | 0.04074951 | -0.005633407 | 0.06337527 | 0.04169404 | -0.00399404 | 0.09674206 | 0.04207006 | -0.002423666
[5 empty] | 0.03135871 | 0.04153316 | -0.00563005 |  | 0.03135871 | 0.04153316 | -0.00563005 | 0.06190443 | 0.04249585 | -0.00397479 | 0.09862715 | 0.0428791 | -0.002432134
[5 empty] | 0.03109218 | 0.0423168 | -0.005606547 |  | 0.03109218 | 0.0423168 | -0.005606547 | 0.06539131 | 0.04329766 | -0.004037754 | 0.1007715 | 0.04368814 | -0.002420279
[5 empty] | 0.030812 | 0.04310044 | -0.005557303 |  | 0.030812 | 0.04310044 | -0.005557303 | 0.06210877 | 0.04409947 | -0.003986821 | 0.1001609 | 0.04449718 | -0.002430199
[5 empty] | 0.03106486 | 0.04388409 | -0.00557521 |  | 0.03106486 | 0.04388409 | -0.00557521 | 0.06415297 | 0.04490128 | -0.003996847 | 0.1016619 | 0.04530622 | -0.0024031
[5 empty] | 0.03103593 | 0.04466773 | -0.005591998 |  | 0.03103593 | 0.04466773 | -0.005591998 | 0.06486461 | 0.04570309 | -0.004019707 | 0.09759045 | 0.04611526 | -0.002280933
[5 empty] | 0.03138674 | 0.04545138 | -0.005722829 |  | 0.03138674 | 0.04545138 | -0.005722829 | 0.06243884 | 0.0465049 | -0.004106541 | 0.09875445 | 0.0469243 | -0.00226978
[5 empty] | 0.03165182 | 0.04623502 | -0.005674685 |  | 0.03165182 | 0.04623502 | -0.005674685 | 0.06631752 | 0.0473067 | -0.004163157 | 0.09823824 | 0.04773334 | -0.002274788
[5 empty] | 0.03279033 | 0.04701867 | -0.005706208 |  | 0.03279033 | 0.04701867 | -0.005706208 | 0.06383671 | 0.04810851 | -0.004096209 | 0.10121 | 0.04854238 | -0.002292769
[5 empty] | 0.03230103 | 0.04780231 | -0.005713086 |  | 0.03230103 | 0.04780231 | -0.005713086 | 0.06678637 | 0.04891032 | -0.004152825 | 0.104964 | 0.04935142 | -0.002289583
[5 empty] | 0.03257848 | 0.04858596 | -0.005694745 |  | 0.03257848 | 0.04858596 | -0.005694745 | 0.06556282 | 0.04971213 | -0.00412803 | 0.1034059 | 0.05016046 | -0.002256806
[5 empty] | 0.0325984 | 0.0493696 | -0.005724548 |  | 0.0325984 | 0.0493696 | -0.005724548 | 0.06665779 | 0.05051394 | -0.004124311 | 0.09909997 | 0.0509695 | -0.002257944
[5 empty] | 0.03212362 | 0.05015324 | -0.005710917 |  | 0.03212362 | 0.05015324 | -0.005710917 | 0.06366024 | 0.05131575 | -0.003977877 | 0.09979806 | 0.05177854 | -0.002087513
[5 empty] | 0.03306536 | 0.05093689 | -0.005722922 |  | 0.03306536 | 0.05093689 | -0.005722922 | 0.06655699 | 0.05211756 | -0.003975879 | 0.1019426 | 0.05258758 | -0.002087094
[5 empty] | 0.03314178 | 0.05172053 | -0.005741787 |  | 0.03314178 | 0.05172053 | -0.005741787 | 0.06413138 | 0.05291936 | -0.004012641 | 0.09944744 | 0.05339661 | -0.002105918
[5 empty] | 0.03303588 | 0.05250418 | -0.005698912 |  | 0.03303588 | 0.05250418 | -0.005698912 | 0.06672244 | 0.05372117 | -0.00399426 | 0.09931133 | 0.05420565 | -0.002074336
[5 empty] | 0.03223433 | 0.05328782 | -0.005758937 |  | 0.03223433 | 0.05328782 | -0.005758937 | 0.06696222 | 0.05452298 | -0.004016237 | 0.1043214 | 0.05501469 | -0.002090022
[5 empty] | 0.03359916 | 0.05407147 | -0.005673759 |  | 0.03359916 | 0.05407147 | -0.005673759 | 0.06456755 | 0.05532479 | -0.003966289 | 0.1052033 | 0.05582373 | -0.002096297
[5 empty] | 0.03368144 | 0.05485511 | -0.005593621 |  | 0.03368144 | 0.05485511 | -0.005593621 | 0.0663762 | 0.0561266 | -0.003521551 | 0.09948693 | 0.05663277 | -0.001806818
[5 empty] | 0.03358044 | 0.05563876 | -0.005588034 |  | 0.03358044 | 0.05563876 | -0.005588034 | 0.06380132 | 0.05692841 | -0.003524381 | 0.09944671 | 0.05744181 | -0.001788087
[5 empty] | 0.03302159 | 0.0564224 | -0.005619321 |  | 0.03302159 | 0.0564224 | -0.005619321 | 0.0661242 | 0.05773022 | -0.003567551 | 0.102897 | 0.05825085 | -0.001783765
[5 empty] | 0.03351597 | 0.05720604 | -0.005531047 |  | 0.03351597 | 0.05720604 | -0.005531047 | 0.06684778 | 0.05853202 | -0.003551274 | 0.1054991 | 0.05905989 | -0.00179241
[5 empty] | 0.03287891 | 0.05798969 | -0.005622114 |  | 0.03287891 | 0.05798969 | -0.005622114 | 0.06696459 | 0.05933383 | -0.003559413 | 0.09941979 | 0.05986893 | -0.001795652
[5 empty] | 0.03295546 | 0.05877333 | -0.005602001 |  | 0.03295546 | 0.05877333 | -0.005602001 | 0.06604182 | 0.06013564 | -0.003573213 | 0.1043827 | 0.06067797 | -0.001415362
[5 empty] | 0.03344755 | 0.05955698 | -0.005409701 |  | 0.03344755 | 0.05955698 | -0.005409701 | 0.06509494 | 0.06093745 | -0.002899888 | 0.09949907 | 0.06148701 | -0.001423303
[5 empty] | 0.03404764 | 0.06034062 | -0.005399496 |  | 0.03404764 | 0.06034062 | -0.005399496 | 0.06834214 | 0.06173926 | -0.002849245 | 0.102201 | 0.06229605 | -0.001406995
[5 empty] | 0.03266061 | 0.06112427 | -0.005359209 |  | 0.03266061 | 0.06112427 | -0.005359209 | 0.06566108 | 0.06254107 | -0.002896722 | 0.1018668 | 0.06310509 | -0.001411533
[5 empty] | 0.0331747 | 0.06190791 | -0.005359209 |  | 0.0331747 | 0.06190791 | -0.005359209 | 0.06511973 | 0.06334288 | -0.002855287 | 0.1041433 | 0.06391413 | -0.001426139
[5 empty] | 0.03291887 | 0.06269156 | -0.005407553 |  | 0.03291887 | 0.06269156 | -0.005407553 | 0.06669854 | 0.06414468 | -0.002862769 | 0.1035247 | 0.06472317 | -0.001418339
[5 empty] | 0.03423444 | 0.0634752 | -0.005388215 |  | 0.03423444 | 0.0634752 | -0.005388215 | 0.06576498 | 0.06494649 | -0.002882911 | 0.1046702 | 0.06553221 | -0.001429259
[5 empty] | 0.03303781 | 0.06425884 | -0.005094189 |  | 0.03303781 | 0.06425884 | -0.005094189 | 0.06784105 | 0.0657483 | -0.002127487 | 0.1029558 | 0.06634125 | -0.0009939196
[5 empty] | 0.03425174 | 0.06504249 | -0.005146686 |  | 0.03425174 | 0.06504249 | -0.005146686 | 0.06809728 | 0.06655011 | -0.002114694 | 0.1048061 | 0.06715029 | -0.001004526
[5 empty] | 0.0345095 | 0.06582613 | -0.00504628 |  | 0.0345095 | 0.06582613 | -0.00504628 | 0.06564363 | 0.06735192 | -0.002143692 | 0.1058795 | 0.06795933 | -0.0009950203
[5 empty] | 0.03387597 | 0.06660978 | -0.005147705 |  | 0.03387597 | 0.06660978 | -0.005147705 | 0.06635351 | 0.06815373 | -0.002142626 | 0.09960967 | 0.06876837 | -0.001008529
[5 empty] | 0.03326486 | 0.06739342 | -0.00504577 |  | 0.03326486 | 0.06739342 | -0.00504577 | 0.0680827 | 0.06895554 | -0.002141346 | 0.1013534 | 0.06957741 | -0.001005026
[5 empty] | 0.03482005 | 0.06817707 | -0.005138531 |  | 0.03482005 | 0.06817707 | -0.005138531 | 0.06703595 | 0.06975734 | -0.001416218 | 0.1049333 | 0.07038645 | -0.0009936194
[5 empty] | 0.03367487 | 0.06896071 | -0.004833616 |  | 0.03367487 | 0.06896071 | -0.004833616 | 0.06666123 | 0.07055915 | -0.001424041 | 0.1048416 | 0.07119549 | -0.0006014299
[5 empty] | 0.03395728 | 0.06974436 | -0.004741196 |  | 0.03395728 | 0.06974436 | -0.004741196 | 0.06676389 | 0.07136096 | -0.001434424 | 0.1004073 | 0.07200453 | -0.0006103512
[5 empty] | 0.03430539 | 0.070528 | -0.004801532 |  | 0.03430539 | 0.070528 | -0.004801532 | 0.06675828 | 0.07216277 | -0.00141124 | 0.1023996 | 0.07281357 | -0.0006103512
[5 empty] | 0.03464336 | 0.07131164 | -0.004808236 |  | 0.03464336 | 0.07131164 | -0.004808236 | 0.06607985 | 0.07296458 | -0.001419632 | 0.1004377 | 0.07362261 | -0.0006054354
[5 empty] | 0.03470121 | 0.07209529 | -0.004834573 |  | 0.03470121 | 0.07209529 | -0.004834573 | 0.06922475 | 0.07376639 | -0.001432006 | 0.1050095 | 0.07443164 | -0.0006047071
[5 empty] | 0.03364299 | 0.07287893 | -0.004755082 |  | 0.03364299 | 0.07287893 | -0.004755082 | 0.06891724 | 0.07456819 | -0.001422761 | 0.1031905 | 0.07524068 | -0.000297
[5 empty] | 0.03470897 | 0.07366258 | -0.00449703 |  | 0.03470897 | 0.07366258 | -0.00449703 | 0.06678466 | 0.07537 | -0.000866293 | 0.1041625 | 0.07604972 | -0.0002940501
[5 empty] | 0.03485292 | 0.07444622 | -0.00445006 |  | 0.03485292 | 0.07444622 | -0.00445006 | 0.06571715 | 0.07617181 | -0.0008702835 | 0.1031226 | 0.07685876 | -0.000297118
[5 empty] | 0.03428467 | 0.07522987 | -0.004463033 |  | 0.03428467 | 0.07522987 | -0.004463033 | 0.06936939 | 0.07697362 | -0.000872192 | 0.1013774 | 0.0776678 | -0.0002925161
[5 empty] | 0.03513387 | 0.07601351 | -0.004497925 |  | 0.03513387 | 0.07601351 | -0.004497925 | 0.06630304 | 0.07777543 | -0.0008647315 | 0.1048615 | 0.07847684 | -0.0002931946
[5 empty] | 0.03542297 | 0.07679716 | -0.004457665 |  | 0.03542297 | 0.07679716 | -0.004457665 | 0.06806717 | 0.07857724 | -0.0008609144 | 0.1012118 | 0.07928588 | -0.000297767
[5 empty] | 0.03477888 | 0.0775808 | -0.004447824 |  | 0.03477888 | 0.0775808 | -0.004447824 | 0.06693886 | 0.07937905 | -0.0008744476 | 0.1036752 | 0.08009492 | -0.0002961151
[5 empty] | 0.03548602 | 0.07836444 | -0.004161602 |  | 0.03548602 | 0.07836444 | -0.004161602 | 0.06592043 | 0.08018085 | -0.0005868824 | 0.1006645 | 0.08090396 | -0.0001238022
[5 empty] | 0.03414175 | 0.07914809 | -0.004201284 |  | 0.03414175 | 0.07914809 | -0.004201284 | 0.06851902 | 0.08098266 | -0.0005912871 | 0.1018602 | 0.081713 | -0.0001242452
[5 empty] | 0.03421685 | 0.07993173 | -0.004218828 |  | 0.03421685 | 0.07993173 | -0.004218828 | 0.06621873 | 0.08178447 | -0.0005890554 | 0.09998397 | 0.08252204 | -0.000123753
[5 empty] | 0.0353736 | 0.08071538 | -0.004212145 |  | 0.0353736 | 0.08071538 | -0.004212145 | 0.06854002 | 0.08258628 | -0.0005841222 | 0.105602 | 0.08333108 | -0.0001218332
[5 empty] | 0.03428237 | 0.08149902 | -0.004166197 |  | 0.03428237 | 0.08149902 | -0.004166197 | 0.06663532 | 0.08338809 | -0.0005904062 | 0.1001961 | 0.08414012 | -0.0001238022
[5 empty] | 0.03517951 | 0.08228267 | -0.004205879 |  | 0.03517951 | 0.08228267 | -0.004205879 | 0.06929229 | 0.0841899 | -0.0005834761 | 0.1008387 | 0.08494916 | -0.0001227931
[5 empty] | 0.03503127 | 0.08306631 | -0.003941229 |  | 0.03503127 | 0.08306631 | -0.003941229 | 0.07001325 | 0.08499171 | -0.0006230654 | 0.1067982 | 0.0857582 | -0.0001506533
[5 empty] | 0.0349138 | 0.08384996 | -0.003951829 |  | 0.0349138 | 0.08384996 | -0.003951829 | 0.068097 | 0.08579351 | -0.000623375 | 0.1049232 | 0.08656724 | -0.0001511345
[5 empty] | 0.03430163 | 0.0846336 | -0.003953007 |  | 0.03430163 | 0.0846336 | -0.003953007 | 0.06932774 | 0.08659532 | -0.0006138999 | 0.1012919 | 0.08737628 | -0.0001506683
[5 empty] | 0.03513859 | 0.08541724 | -0.003953792 |  | 0.03513859 | 0.08541724 | -0.003953792 | 0.06912066 | 0.08739713 | -0.0006236846 | 0.1005366 | 0.08818532 | -0.0001518413
[5 empty] | 0.03413546 | 0.08620089 | -0.003951044 |  | 0.03413546 | 0.08620089 | -0.003951044 | 0.06756096 | 0.08819894 | -0.0006142715 | 0.1042866 | 0.08899436 | -0.0001510443
[5 empty] | 0.03515886 | 0.08698453 | -0.003905503 |  | 0.03515886 | 0.08698453 | -0.003905503 | 0.06895511 | 0.08900075 | -0.0006186684 | 0.1049343 | 0.0898034 | -0.0001498412
[5 empty] | 0.03450308 | 0.08776818 | -0.003744403 |  | 0.03450308 | 0.08776818 | -0.003744403 | 0.06860243 | 0.08980256 | -0.0007900188 | 0.1066548 | 0.09061244 | -0.0003857713
[5 empty] | 0.03427966 | 0.08855182 | -0.003714623 |  | 0.03427966 | 0.08855182 | -0.003714623 | 0.07017811 | 0.09060437 | -0.0007909758 | 0.1072521 | 0.09142148 | -0.0003829669
[5 empty] | 0.03514178 | 0.08933547 | -0.003759292 |  | 0.03514178 | 0.08933547 | -0.003759292 | 0.06834017 | 0.09140617 | -0.0007923316 | 0.1023293 | 0.09223052 | -0.0003869621
[5 empty] | 0.03419713 | 0.09011911 | -0.003749242 |  | 0.03419713 | 0.09011911 | -0.003749242 | 0.07064393 | 0.09220798 | -0.0007932886 | 0.1072317 | 0.09303956 | -0.0003843499
[5 empty] | 0.03399026 | 0.09090276 | -0.003736958 |  | 0.03399026 | 0.09090276 | -0.003736958 | 0.07012281 | 0.09300979 | -0.0007922518 | 0.1025675 | 0.0938486 | -0.0003877689
[5 empty] | 0.03547148 | 0.0916864 | -0.003710901 |  | 0.03547148 | 0.0916864 | -0.003710901 | 0.06857105 | 0.0938116 | -0.0007984724 | 0.1048257 | 0.09465764 | -0.0003825443
[5 empty] | 0.03534078 | 0.09247004 | -0.003510992 |  | 0.03534078 | 0.09247004 | -0.003510992 | 0.06888414 | 0.09461341 | -0.001060415 | 0.1043219 | 0.09546668 | -0.0007635729
[5 empty] | 0.03409849 | 0.09325369 | -0.003552473 |  | 0.03409849 | 0.09325369 | -0.003552473 | 0.07044982 | 0.09541522 | -0.001067152 | 0.1026854 | 0.09627571 | -0.0007634215
[5 empty] | 0.03502809 | 0.09403733 | -0.003562045 |  | 0.03502809 | 0.09403733 | -0.003562045 | 0.068194 | 0.09621703 | -0.001067259 | 0.1066313 | 0.09708475 | -0.0007538816
[5 empty] | 0.03560128 | 0.09482098 | -0.003527655 |  | 0.03560128 | 0.09482098 | -0.003527655 | 0.06820015 | 0.09701883 | -0.001059988 | 0.1058192 | 0.09789379 | -0.0007510044
[5 empty] | 0.03521551 | 0.09560462 | -0.003511347 |  | 0.03521551 | 0.09560462 | -0.003511347 | 0.06923978 | 0.09782064 | -0.001059025 | 0.1036211 | 0.09870283 | -0.0007568344
[5 empty] | 0.03410824 | 0.09638827 | -0.003359775 |  | 0.03410824 | 0.09638827 | -0.003359775 | 0.06882733 | 0.09862245 | -0.00106651 | 0.1070468 | 0.09951187 | -0.001194166
[5 empty] | 0.03548735 | 0.09717191 | -0.00338107 |  | 0.03548735 | 0.09717191 | -0.00338107 | 0.07090177 | 0.09942426 | -0.001400169 | 0.1089456 | 0.1003209 | -0.001193327
[5 empty] | 0.03409117 | 0.09795556 | -0.0034098 |  | 0.03409117 | 0.09795556 | -0.0034098 | 0.07119268 | 0.1002261 | -0.001381689 | 0.1058219 | 0.10113 | -0.001198959
[5 empty] | 0.03495243 | 0.0987392 | -0.003393576 |  | 0.03495243 | 0.0987392 | -0.003393576 | 0.06967494 | 0.1010279 | -0.001385024 | 0.1060458 | 0.101939 | -0.001195843
[5 empty] | 0.03485451 | 0.09952284 | -0.003378366 |  | 0.03485451 | 0.09952284 | -0.003378366 | 0.06859501 | 0.1018297 | -0.001392388 | 0.1094079 | 0.102748 | -0.001210222
[5 empty] | 0.0350111 | 0.1003065 | -0.003397632 |  | 0.0350111 | 0.1003065 | -0.003397632 | 0.06859319 | 0.1026315 | -0.001386692 | 0.1056689 | 0.1035571 | -0.001191051
[5 empty] | 0.03496385 | 0.1010901 | -0.003378366 |  | 0.03496385 | 0.1010901 | -0.003378366 | 0.0686995 | 0.1034333 | -0.001401559 | 0.1036015 | 0.1043661 | -0.001188534
[5 empty] | 0.03469575 | 0.1018738 | -0.003212416 |  | 0.03469575 | 0.1018738 | -0.003212416 | 0.06904635 | 0.1042351 | -0.001720965 | 0.1059589 | 0.1051752 | -0.00163933
[5 empty] | 0.03547171 | 0.1026574 | -0.003212737 |  | 0.03547171 | 0.1026574 | -0.003212737 | 0.07062812 | 0.1050369 | -0.001719252 | 0.1043109 | 0.1059842 | -0.001646367
[5 empty] | 0.03462605 | 0.1034411 | -0.0031864 |  | 0.03462605 | 0.1034411 | -0.0031864 | 0.07247353 | 0.1058387 | -0.001706234 | 0.1047664 | 0.1067932 | -0.001631803
[5 empty] | 0.03482447 | 0.1042247 | -0.003217233 |  | 0.03482447 | 0.1042247 | -0.003217233 | 0.0725701 | 0.1066405 | -0.001729872 | 0.1109056 | 0.1076023 | -0.001643421
[5 empty] | 0.03517561 | 0.1050084 | -0.003232007 |  | 0.03517561 | 0.1050084 | -0.003232007 | 0.07292862 | 0.1074423 | -0.001721478 | 0.1048019 | 0.1084113 | -0.00163033
[5 empty] | 0.03511909 | 0.105792 | -0.003200853 |  | 0.03511909 | 0.105792 | -0.003200853 | 0.06996349 | 0.1082442 | -0.001703322 | 0.1089634 | 0.1092203 | -0.001640312
[5 empty] | 0.03536811 | 0.1065756 | -0.003014954 |  | 0.03536811 | 0.1065756 | -0.003014954 | 0.06938326 | 0.109046 | -0.002011432 | 0.1096097 | 0.1100294 | -0.00199589
[5 empty] | 0.0357274 | 0.1073593 | -0.003053684 |  | 0.0357274 | 0.1073593 | -0.003053684 | 0.0723644 | 0.1098478 | -0.001976129 | 0.1075241 | 0.1108384 | -0.001997291
[5 empty] | 0.03540726 | 0.1081429 | -0.003025847 |  | 0.03540726 | 0.1081429 | -0.003025847 | 0.07131025 | 0.1106496 | -0.001995476 | 0.1089769 | 0.1116475 | -0.002003492
[5 empty] | 0.03562194 | 0.1089266 | -0.003034924 |  | 0.03562194 | 0.1089266 | -0.003034924 | 0.07127005 | 0.1114514 | -0.002007243 | 0.1115324 | 0.1124565 | -0.00199309
[5 empty] | 0.03474104 | 0.1097102 | -0.003040068 |  | 0.03474104 | 0.1097102 | -0.003040068 | 0.07228885 | 0.1122532 | -0.001985504 | 0.1099891 | 0.1132655 | -0.001991089
[5 empty] | 0.03419115 | 0.1104939 | -0.003024334 |  | 0.03419115 | 0.1104939 | -0.003024334 | 0.07272612 | 0.113055 | -0.002192087 | 0.1121651 | 0.1140746 | -0.001985688
[5 empty] | 0.0357557 | 0.1112775 | -0.002809273 |  | 0.0357557 | 0.1112775 | -0.002809273 | 0.07240364 | 0.1138568 | -0.002172386 | 0.1061827 | 0.1148836 | -0.002204164
[5 empty] | 0.03465352 | 0.1120612 | -0.002804781 |  | 0.03465352 | 0.1120612 | -0.002804781 | 0.07183092 | 0.1146586 | -0.002206535 | 0.1063952 | 0.1156927 | -0.002229022
[5 empty] | 0.0341966 | 0.1128448 | -0.002797762 |  | 0.0341966 | 0.1128448 | -0.002797762 | 0.07393689 | 0.1154604 | -0.002209162 | 0.1112976 | 0.1165017 | -0.002211932
[5 empty] | 0.03450389 | 0.1136284 | -0.002827242 |  | 0.03450389 | 0.1136284 | -0.002827242 | 0.07064353 | 0.1162622 | -0.002167351 | 0.1073536 | 0.1173107 | -0.002234349
[5 empty] | 0.03487899 | 0.1144121 | -0.002780074 |  | 0.03487899 | 0.1144121 | -0.002780074 | 0.07247022 | 0.117064 | -0.002179172 | 0.1078825 | 0.1181198 | -0.002223917
[5 empty] | 0.03488876 | 0.1151957 | -0.002794112 |  | 0.03488876 | 0.1151957 | -0.002794112 | 0.07184818 | 0.1178659 | -0.002183988 | 0.1091141 | 0.1189288 | -0.002228356
[5 empty] | 0.03552689 | 0.1159794 | -0.002531887 |  | 0.03552689 | 0.1159794 | -0.002531887 | 0.07399391 | 0.1186677 | -0.002268046 | 0.1065644 | 0.1197379 | -0.002224738
[5 empty] | 0.03460212 | 0.116763 | -0.002550446 |  | 0.03460212 | 0.116763 | -0.002550446 | 0.0720252 | 0.1194695 | -0.002250041 | 0.111951 | 0.1205469 | -0.002235191
[5 empty] | 0.03413583 | 0.1175467 | -0.002540277 |  | 0.03413583 | 0.1175467 | -0.002540277 | 0.07067085 | 0.1202713 | -0.00226377 | 0.1080366 | 0.1213559 | -0.002209837
[5 empty] | 0.03473958 | 0.1183303 | -0.002528582 |  | 0.03473958 | 0.1183303 | -0.002528582 | 0.07102608 | 0.1210731 | -0.002247565 | 0.1072104 | 0.122165 | -0.002205166
[5 empty] | 0.03541962 | 0.119114 | -0.002549175 |  | 0.03541962 | 0.119114 | -0.002549175 | 0.07411221 | 0.1218749 | -0.00226512 | 0.1102625 | 0.122974 | -0.002223181
[5 empty] | 0.03446027 | 0.1198976 | -0.00254765 |  | 0.03446027 | 0.1198976 | -0.00254765 | 0.07162549 | 0.1226767 | -0.002260619 | 0.1058089 | 0.1237831 | -0.002235636
[5 empty] | 0.03493633 | 0.1206812 | -0.002214334 |  | 0.03493633 | 0.1206812 | -0.002214334 | 0.07171423 | 0.1234785 | -0.002095428 | 0.1081782 | 0.1245921 | -0.001967626
[5 empty] | 0.03578568 | 0.1214649 | -0.002201933 |  | 0.03578568 | 0.1214649 | -0.002201933 | 0.07297966 | 0.1242803 | -0.002092519 | 0.1088953 | 0.1254011 | -0.001974583
[5 empty] | 0.03546243 | 0.1222485 | -0.002225405 |  | 0.03546243 | 0.1222485 | -0.002225405 | 0.07058164 | 0.1250821 | -0.002066336 | 0.1090016 | 0.1262102 | -0.002003799
[5 empty] | 0.03478005 | 0.1230322 | -0.002205034 |  | 0.03478005 | 0.1230322 | -0.002205034 | 0.07251305 | 0.1258839 | -0.002064258 | 0.1088562 | 0.1270192 | -0.001977564
[5 empty] | 0.03570883 | 0.1238158 | -0.002234041 |  | 0.03570883 | 0.1238158 | -0.002234041 | 0.07095861 | 0.1266858 | -0.002059479 | 0.107633 | 0.1278283 | -0.002001811
[5 empty] | 0.0353357 | 0.1245995 | -0.002197283 |  | 0.0353357 | 0.1245995 | -0.002197283 | 0.07331172 | 0.1274876 | -0.001647661 | 0.1078099 | 0.1286373 | -0.001511141
[5 empty] | 0.03457814 | 0.1253831 | -0.00171895 |  | 0.03457814 | 0.1253831 | -0.00171895 | 0.07297827 | 0.1282894 | -0.0016365 | 0.110141 | 0.1294463 | -0.001539371
[5 empty] | 0.03423443 | 0.1261668 | -0.001704429 |  | 0.03423443 | 0.1261668 | -0.001704429 | 0.07153461 | 0.1290912 | -0.001648317 | 0.1089523 | 0.1302554 | -0.001538913
[5 empty] | 0.03529758 | 0.1269504 | -0.001704258 |  | 0.03529758 | 0.1269504 | -0.001704258 | 0.07188925 | 0.129893 | -0.001649138 | 0.1081581 | 0.1310644 | -0.00152869
[5 empty] | 0.03425344 | 0.127734 | -0.001695203 |  | 0.03425344 | 0.127734 | -0.001695203 | 0.07404216 | 0.1306948 | -0.001650779 | 0.1079737 | 0.1318735 | -0.001532962
[5 empty] | 0.03541355 | 0.1285177 | -0.001718779 |  | 0.03541355 | 0.1285177 | -0.001718779 | 0.07022258 | 0.1314966 | -0.001644871 | 0.1066397 | 0.1326825 | -0.001540287
[5 empty] | 0.03452672 | 0.1293013 | -0.001697424 |  | 0.03452672 | 0.1293013 | -0.001697424 | 0.07321892 | 0.1322984 | -0.001639291 | 0.1104039 | 0.1334915 | -0.001528232
[5 empty] | 0.03454565 | 0.130085 | -0.0009682805 |  | 0.03454565 | 0.130085 | -0.0009682805 | 0.07059804 | 0.1331002 | -0.0009652053 | 0.1124436 | 0.1343006 | -0.000864321
[5 empty] | 0.03418108 | 0.1308686 | -0.000972085 |  | 0.03418108 | 0.1308686 | -0.000972085 | 0.07421574 | 0.133902 | -0.0009774083 | 0.1120768 | 0.1351096 | -0.0008578043
[5 empty] | 0.03507752 | 0.1316523 | -0.0009696462 |  | 0.03507752 | 0.1316523 | -0.0009696462 | 0.07044011 | 0.1347038 | -0.0009597817 | 0.1062876 | 0.1359187 | -0.0008518879
[5 empty] | 0.03485319 | 0.1324359 | -0.0009810596 |  | 0.03485319 | 0.1324359 | -0.0009810596 | 0.07225915 | 0.1355056 | -0.0009652053 | 0.1066733 | 0.1367277 | -0.0008541173
[5 empty] | 0.03471184 | 0.1332196 | -0.0009754017 |  | 0.03471184 | 0.1332196 | -0.0009754017 | 0.07165807 | 0.1363075 | -0.0009692729 | 0.1108638 | 0.1375367 | -0.0008506874
[5 empty] | 0.03467887 | 0.1340032 | -0.0009758894 |  | 0.03467887 | 0.1340032 | -0.0009758894 | 0.07378756 | 0.1371093 | -0.0009604596 | 0.1075496 | 0.1383458 | -0.0008650928
[5 empty] | 0.03441572 | 0.1347868 | -4.821914e-05 |  | 0.03441572 | 0.1347868 | -4.821914e-05 | 0.07327493 | 0.1379111 | -8.846748e-05 | 0.10664 | 0.1391548 | -1.216696e-07
[5 empty] | 0.03376204 | 0.1355705 | -4.810916e-05 |  | 0.03376204 | 0.1355705 | -4.810916e-05 | 0.07267333 | 0.1387129 | -8.726724e-05 | 0.106627 | 0.1399639 | -1.217064e-07
[5 empty] | 0.03508566 | 0.1363541 | -4.781269e-05 |  | 0.03508566 | 0.1363541 | -4.781269e-05 | 0.07193833 | 0.1395147 | -8.769653e-05 | 0.1110284 | 0.1407729 | -1.220863e-07
[5 empty] | 0.03453049 | 0.1371378 | -4.785094e-05 |  | 0.03453049 | 0.1371378 | -4.785094e-05 | 0.07118096 | 0.1403165 | -8.821342e-05 | 0.108931 | 0.1415819 | -1.21547e-07
[5 empty] | 0.03497947 | 0.1379214 | -4.789876e-05 |  | 0.03497947 | 0.1379214 | -4.789876e-05 | 0.07013479 | 0.1411183 | -8.760892e-05 | 0.1081249 | 0.142391 | -1.219638e-07
[5 empty] | 0.03497065 | 0.1387051 | -4.792745e-05 |  | 0.03497065 | 0.1387051 | -4.792745e-05 | 0.07104201 | 0.1419201 | -8.730229e-05 | 0.1111223 | 0.1432 | 0.001034073
[5 empty] | 0.03394791 | 0.1394887 | 0.001036789 |  | 0.03394791 | 0.1394887 | 0.001036789 | 0.07348074 | 0.1427219 | 0.0009709551 | 0.1081962 | 0.1440091 | 0.001037362
[5 empty] | 0.03501637 | 0.1402724 | 0.001037519 |  | 0.03501637 | 0.1402724 | 0.001037519 | 0.07343286 | 0.1435237 | 0.0009822475 | 0.1070995 | 0.1448181 | 0.001027596
[5 empty] | 0.03383191 | 0.141056 | 0.001044713 |  | 0.03383191 | 0.141056 | 0.001044713 | 0.07118709 | 0.1443255 | 0.000964238 | 0.1058939 | 0.1456271 | 0.001023587
[5 empty] | 0.03500626 | 0.1418396 | 0.001039604 |  | 0.03500626 | 0.1418396 | 0.001039604 | 0.07247066 | 0.1451273 | 0.0009724153 | 0.1054049 | 0.1464362 | 0.001018858
[5 empty] | 0.03385441 | 0.1426233 | 0.001042628 |  | 0.03385441 | 0.1426233 | 0.001042628 | 0.07122338 | 0.1459292 | 0.0009785483 | 0.1103328 | 0.1472452 | 0.001029035
[5 empty] | 0.03481474 | 0.1434069 | 0.002264683 |  | 0.03481474 | 0.1434069 | 0.002264683 | 0.0731279 | 0.146731 | 0.0009798138 | 0.1114553 | 0.1480543 | 0.001024923
[5 empty] | 0.03380513 | 0.1441906 | 0.00225427 |  | 0.03380513 | 0.1441906 | 0.00225427 | 0.06974921 | 0.1475328 | 0.002191021 | 0.1058671 | 0.1488633 | 0.002205991
[5 empty] | 0.03464462 | 0.1449742 | 0.002262646 |  | 0.03464462 | 0.1449742 | 0.002262646 | 0.07218585 | 0.1483346 | 0.002173963 | 0.1087447 | 0.1496723 | 0.002206212
[5 empty] | 0.03424751 | 0.1457579 | 0.002280756 |  | 0.03424751 | 0.1457579 | 0.002280756 | 0.07311276 | 0.1491364 | 0.002175056 | 0.1082483 | 0.1504814 | 0.002224104
[5 empty] | 0.03470612 | 0.1465415 | 0.002241819 |  | 0.03470612 | 0.1465415 | 0.002241819 | 0.07195297 | 0.1499382 | 0.00220108 | 0.107607 | 0.1512904 | 0.002187658
[5 empty] | 0.03408126 | 0.1473252 | 0.002262872 |  | 0.03408126 | 0.1473252 | 0.002262872 | 0.07130342 | 0.15074 | 0.002169371 | 0.1090801 | 0.1520994 | 0.002199807
[5 empty] | 0.03368276 | 0.1481088 | 0.00227487 |  | 0.03368276 | 0.1481088 | 0.00227487 | 0.0728508 | 0.1515418 | 0.002176369 | 0.111161 | 0.1529085 | 0.002203341
[5 empty] | 0.0339961 | 0.1488924 | 0.003590022 |  | 0.0339961 | 0.1488924 | 0.003590022 | 0.07279984 | 0.1523436 | 0.003535534 | 0.1072873 | 0.1537175 | 0.00351169
[5 empty] | 0.033714 | 0.1496761 | 0.003585005 |  | 0.033714 | 0.1496761 | 0.003585005 | 0.07334775 | 0.1531454 | 0.003535182 | 0.1087191 | 0.1545266 | 0.00349865
[5 empty] | 0.03353205 | 0.1504597 | 0.003569238 |  | 0.03353205 | 0.1504597 | 0.003569238 | 0.07378433 | 0.1539472 | 0.003493944 | 0.1083562 | 0.1553356 | 0.003530721
[5 empty] | 0.03441153 | 0.1512434 | 0.003617616 |  | 0.03441153 | 0.1512434 | 0.003617616 | 0.07311097 | 0.154749 | 0.003548575 | 0.1079199 | 0.1561446 | 0.003549753
[5 empty] | 0.03437034 | 0.152027 | 0.00355562 |  | 0.03437034 | 0.152027 | 0.00355562 | 0.07221539 | 0.1555509 | 0.00352355 | 0.1070517 | 0.1569537 | 0.003503584
[5 empty] | 0.03351061 | 0.1528107 | 0.003607224 |  | 0.03351061 | 0.1528107 | 0.003607224 | 0.07169674 | 0.1563527 | 0.003546108 | 0.1115216 | 0.1577627 | 0.003526492
[5 empty] | 0.03422847 | 0.1535943 | 0.005214086 |  | 0.03422847 | 0.1535943 | 0.005214086 | 0.07179904 | 0.1571545 | 0.005153706 | 0.107281 | 0.1585718 | 0.005178691
[5 empty] | 0.03356942 | 0.154378 | 0.00515787 |  | 0.03356942 | 0.154378 | 0.00515787 | 0.06968217 | 0.1579563 | 0.005251044 | 0.1088078 | 0.1593808 | 0.00517817
[5 empty] | 0.03396908 | 0.1551616 | 0.00521721 |  | 0.03396908 | 0.1551616 | 0.00521721 | 0.06965066 | 0.1587581 | 0.005231264 | 0.1063559 | 0.1601898 | 0.005223976
[5 empty] | 0.03370196 | 0.1559452 | 0.005228661 |  | 0.03370196 | 0.1559452 | 0.005228661 | 0.07059494 | 0.1595599 | 0.005153185 | 0.1093109 | 0.1609989 | 0.005246359