## 1
Общество с ограниченной ответственностью "Инженерная геология" (ООО "ИнжГео") | [10 empty] | Общество с ограниченной ответственностью "Инженерная геология" (ООО "ИнжГео")
Юр. адрес: 117279, г. Москва, ул. Миклухо-Маклая, 36 а, этаж 5, пом. XXIII к. 76-84 | [10 empty] | Юр. адрес: 117279, г. Москва, ул. Миклухо-Маклая, 36 а, этаж 5, пом. XXIII к. 76-84 | [9 empty] | нагр |  |  | X0 | Y0 | R |  | нагр |  |  |  | X0 | Y0 | R | нагр |  |  |  | X0 | Y0 | R |  | нагр |  |  |  | X0 | Y0 | R
Телефон/факс +7 (495) 132-30-00, Адрес электронной почты inbox@inj-geo.ru | [10 empty] | Телефон/факс +7 (495) 132-30-00, Адрес электронной почты inbox@inj-geo.ru | [13 empty] | 0 | [7 empty] | 0 | [6 empty] | 0 | [7 empty] | 0
[21 empty] | девиатор | [6 empty] | девиатор | [6 empty] | девиатор | [7 empty] | девиатор
Испытательная лаборатория ООО «ИнжГео» | [10 empty] | Испытательная лаборатория ООО «ИнжГео» | [9 empty] | x0 | Угол | X | Y |  |  |  | x0 |  | Угол | X | Y |  |  | x0 |  | Угол | X | Y |  |  |  | x0 |  | Угол | X | Y
Адрес места осуществления деятельности лаборатории: г. Москва, просп. Вернадского, д. 51, стр. 1 | [10 empty] | Адрес места осуществления деятельности лаборатории: г. Москва, просп. Вернадского, д. 51, стр. 1 | [10 empty] | 0 | [7 empty] | 0 | [6 empty] | 0 | [7 empty] | 0
Телефон +7(910)4557682, E-mail: slg85@mail.ru | [10 empty] | Телефон +7(910)4557682, E-mail: slg85@mail.ru | [10 empty] | 5 | [7 empty] | 5 | [6 empty] | 5 | [7 empty] | 5
[22 empty] | 10 | [7 empty] | 10 | [6 empty] | 10 | [7 empty] | 10
Протокол испытаний № 13-63/32 от 30-11-2022 | [21 empty] | 15 | [7 empty] | 15 | [6 empty] | 15 | [7 empty] | 15
Наименование и адрес заказчика: Переход трубопровода через р. Енисей | [21 empty] | 20 | [7 empty] | 20 | [6 empty] | 20 | [7 empty] | 20
Наименование объекта: ООО Регионстрой | [21 empty] | 25 | [7 empty] | 25 | [6 empty] | 25 | [7 empty] | 25
Наименование используемого метода/методики: ГОСТ 12248.4-2020 | [21 empty] | 30 | [7 empty] | 30 | [6 empty] | 30 | [7 empty] | 30
Условия проведения испытания: температура окружающей среды (18 - 25)0С, влажность воздуха (40 - 75)% | [21 empty] | 35 | [7 empty] | 35 | [6 empty] | 35 | [7 empty] | 35
Дата получение объекта подлежащего испытаниям: 03-11-2022 | [21 empty] | 40 | [7 empty] | 40 | [6 empty] | 40 | [7 empty] | 40
Дата испытания: 25.10.2022-19.11.2032 | [21 empty] | 45 | [7 empty] | 45 | [6 empty] | 45 | [7 empty] | 45
Испытание грунтов методом трехосного сжатия | [10 empty] | Испытание грунтов методом трехосного сжатия | [10 empty] | 50 | [7 empty] | 50 | [6 empty] | 50 | [7 empty] | 50
Лабораторный номер: |  | 1067 | [5 empty] | We, % = | 0.337453659 |  | Лабораторный номер: | [6 empty] | We, % = |  |  |  | 55 | [7 empty] | 55 | [6 empty] | 55 | [7 empty] | 55
Номер скважины: |  | BH-144 | [5 empty] | ρ, г/см3 = | 1.75 |  | Номер скважины: | [6 empty] | ρ, г/см3 = |  |  |  | 60 | [7 empty] | 60 | [6 empty] | 60 | [7 empty] | 60
Глубина отбора, м: |  | 2.1 | [5 empty] | ρs, г/см3 = | 2.7 |  | Глубина отбора, м: | [6 empty] | ρs, г/см3 = |  |  |  | 65 | [7 empty] | 65 | [6 empty] | 65 | [7 empty] | 65
Наименование грунта: |  | Суглинок, после оттаивания текучепластичный, легкий пылеватый | [5 empty] | e, д.е. = | 1.0635 |  | Наименование грунта: | [6 empty] | e, д.е. = |  |  |  | 70 | [7 empty] | 70 | [6 empty] | 70 | [7 empty] | 70
Схема проведения опыта: |  | КД | [5 empty] | IL, д.е. = | 0.867 |  | Схема проведения опыта: | [6 empty] | IL, д.е. = |  |  |  | 75 | [7 empty] | 75 | [6 empty] | 75 | [7 empty] | 75
Результаты испытаний | [10 empty] | Результаты испытаний | [10 empty] | 80 | [7 empty] | 80 | [6 empty] | 80 | [7 empty] | 80
[22 empty] | 85 | [7 empty] | 85 | [6 empty] | 85 | [7 empty] | 85
[22 empty] | 90 | [7 empty] | 90 | [6 empty] | 90 | [7 empty] | 90
[22 empty] | 95 | [7 empty] | 95 | [6 empty] | 95 | [7 empty] | 95
[22 empty] | 100 | [7 empty] | 100 | [6 empty] | 100 | [7 empty] | 100
[22 empty] | 105 | [7 empty] | 105 | [6 empty] | 105 | [7 empty] | 105
[22 empty] | 110 | [7 empty] | 110 | [6 empty] | 110 | [7 empty] | 110
[22 empty] | 115 | [7 empty] | 115 | [6 empty] | 115 | [7 empty] | 115
[22 empty] | 120 | [7 empty] | 120 | [6 empty] | 120 | [7 empty] | 120
[22 empty] | 125 | [7 empty] | 125 | [6 empty] | 125 | [7 empty] | 125
[22 empty] | 130 | [7 empty] | 130 | [6 empty] | 130 | [7 empty] | 130
[22 empty] | 135 | [7 empty] | 135 | [6 empty] | 135 | [7 empty] | 135
[22 empty] | 140 | [7 empty] | 140 | [6 empty] | 140 | [7 empty] | 140
[22 empty] | 145 | [7 empty] | 145 | [6 empty] | 145 | [7 empty] | 145
[22 empty] | 150 | [7 empty] | 150 | [6 empty] | 150 | [7 empty] | 150
[22 empty] | 155 | [7 empty] | 155 | [6 empty] | 155 | [7 empty] | 155
[22 empty] | 160 | [7 empty] | 160 | [6 empty] | 160 | [7 empty] | 160
[22 empty] | 165 | [7 empty] | 165 | [6 empty] | 165 | [7 empty] | 165
[22 empty] | 170 | [7 empty] | 170 | [6 empty] | 170 | [7 empty] | 170
[22 empty] | 175 | [7 empty] | 175 | [6 empty] | 175 | [7 empty] | 175
[22 empty] | 180 | [7 empty] | 180 | [6 empty] | 180 | [7 empty] | 180
[13 empty] | Давление в камере, Мпа σ3 | Вертикальная нагрузка, Мпа σ1 | Поровое давление, Мпа u
[13 empty] | 0.05 | 0.08493633 | [5 empty] | 1 | [6 empty] | σ3,кПа | σ1,кПа | u, кПа |  |  |  | 4
[13 empty] | 0.15 | 0.2220252 | [27 empty] | δ3, Мпа | δ1-δ3, МПа | δ1, МПа | δ1, КПа
[13 empty] | 0.25 | 0.3591141 | [21 empty] | С, МПа:
φ, град:
E, Мпа
[27 empty] | x | 0
[27 empty] | y |  |  |  | С, кПа | φ,°
Эффективные значения угла внутреннего трения и удельного сцепления ϕ', С'
[13 empty] | ϕ', град. = | 9
[13 empty] | С', МПа = | 0.007
|  | K0, д.е. | 0.8435655 | Эффективное напряжение, Мпа: |  |  |  |  | 0.04217828
|  | Модуль деформации E0, МПа: |  | Точки нахождения модуля Е0, Мпа (полное напряжение): |  |  |  |  | 0.04217828 | 0.05126172
|  | Модуль деформации E50, МПа: |  | qmax Давление при разрушении образца, Мпа (девиатор): |  |  |  |  | 0.03493633
|  | Коэф. Поперечной деформации, ϑ: |  | 0,5 qmax, Мпа (девиатор): |  |  |  |  | 0.01746816
| Начальник исп. лаборатории: | [6 empty] | Семиколенова Л.Г. |  |  |  |  | Начальник исп. лаборатории: |  |  |  |  | Семиколенова Л.Г.
Лист 1 , всего листов 2 | [11 empty] | Лист 2 , всего листов 2
Частичное воспроизведение протокола испытаний без письменного разрешения ООО «ИнжГео» ЗАПРЕЩАЕТСЯ | [11 empty] | Частичное воспроизведение протокола испытаний без письменного разрешения ООО «ИнжГео» ЗАПРЕЩАЕТСЯ
E0 |  |  | E50 |  | Деформация |  |  |  | Первая прочность |  |  | Вторая прочность |  |  | Третья прочность |  |  |  | К Пуассона
devE0 | epsE0 |  | dev50 | epsE50 | dev | eps | ev |  | dev1 | eps1 | ev1 | dev1 | eps1 | ev2 | dev1 | eps1 | ev3 | Глины
0.009083446 | 0.0006055585 |  | 0.01746816 | 0.001746803 | 0 | 0 | 0 |  | 0 | 0 | 0 | 0.01440504 | 0.0003556773 | 0 | 0.02727852 | 0.0003565793 | 0 | < 0 | 0,20-0,30
[5 empty] | 0.009083446 | 0.0006055585 | 0 |  | 0.009083446 | 0.0006055585 | 0 | 0.02773331 | 0.0008129242 | 0 | 0.05455704 | 0.001069738 | 0 | 0-0,25 | 0,30-0,38
Секущая модуля Е0 |  |  | Линия Q max |  | 0.01746816 | 0.001746803 | 0 |  | 0.01746816 | 0.001746803 | 0 | 0.0360126 | 0.00133379 | 0 | 0.05664419 | 0.001565483 | 0 | 0,25< | 0,38-0,45
| 0 |  |  | 0 | 0.01846317 | 0.002437501 | 0 |  | 0.01846317 | 0.002437501 | 0 | 0.03701011 | 0.002438773 | 0 | 0.06100344 | 0.002348224 | 0 | Суглинки | 0,35-0,37
[5 empty] | 0.01940677 | 0.003250001 | -0.0007915213 |  | 0.01940677 | 0.003250001 | -0.0007915213 | 0.03932134 | 0.003251697 | -0.001257523 | 0.0656126 | 0.003130966 | -0.004290214 | Пески и супеси | 0,30-0,35
[5 empty] | 0.02039276 | 0.004062501 | -0.0007874663 |  | 0.02039276 | 0.004062501 | -0.0007874663 | 0.04202956 | 0.004064621 | -0.001274974 | 0.06324259 | 0.003913707 | -0.004311307
|  |  | Линия 0,5 Q max |  | 0.02052584 | 0.004875002 | -0.0008004264 |  | 0.02052584 | 0.004875002 | -0.0008004264 | 0.04259775 | 0.004877545 | -0.001265616 | 0.06845122 | 0.004696449 | -0.004332401
|  |  |  | 0 | 0.02174852 | 0.005687502 | -0.0007945427 |  | 0.02174852 | 0.005687502 | -0.0007945427 | 0.04712209 | 0.005690469 | -0.001268525 | 0.06885543 | 0.00547919 | -0.004318626
[5 empty] | 0.02142949 | 0.006500002 | -0.0007927139 |  | 0.02142949 | 0.006500002 | -0.0007927139 | 0.04461136 | 0.006503393 | -0.001263593 | 0.07280521 | 0.006261931 | -0.004317334
[5 empty] | 0.02206271 | 0.007312503 | -0.0007897721 |  | 0.02206271 | 0.007312503 | -0.0007897721 | 0.04781525 | 0.007316318 | -0.001264984 | 0.07410113 | 0.007044673 | -0.004282465
[5 empty] | 0.0225771 | 0.008125003 | -0.0009604546 |  | 0.0225771 | 0.008125003 | -0.0009604546 | 0.05030604 | 0.008129242 | -0.001202952 | 0.0780798 | 0.007827414 | -0.003576579
[5 empty] | 0.02363884 | 0.008937503 | -0.0009478647 |  | 0.02363884 | 0.008937503 | -0.0009478647 | 0.05068624 | 0.008942166 | -0.001195441 | 0.07466501 | 0.008610156 | -0.00352722
Коэфф. Точки |  |  |  |  | 0.02377093 | 0.009750003 | -0.0009546365 |  | 0.02377093 | 0.009750003 | -0.0009546365 | 0.05158311 | 0.00975509 | -0.001181969 | 0.07535578 | 0.009392897 | -0.003554208
[5 empty] | 0.02355301 | 0.0105625 | -0.0009461479 |  | 0.02355301 | 0.0105625 | -0.0009461479 | 0.0509248 | 0.01056801 | -0.001193534 | 0.08051276 | 0.01017564 | -0.003544265
[5 empty] | 0.02366602 | 0.011375 | -0.0009553995 |  | 0.02366602 | 0.011375 | -0.0009553995 | 0.04999778 | 0.01138094 | -0.001200568 | 0.08180401 | 0.01095838 | -0.003523314
[5 empty] | 0.02438566 | 0.0121875 | -0.000948437 |  | 0.02438566 | 0.0121875 | -0.000948437 | 0.05212549 | 0.01219386 | -0.001188288 | 0.08238403 | 0.01174112 | -0.003569122
[5 empty] | 0.02478268 | 0.013 | -0.001165114 |  | 0.02478268 | 0.013 | -0.001165114 | 0.05286639 | 0.01300679 | -0.001101529 | 0.0808319 | 0.01252386 | -0.002605388
[5 empty] | 0.02452089 | 0.0138125 | -0.00116395 |  | 0.02452089 | 0.0138125 | -0.00116395 | 0.0519978 | 0.01381971 | -0.001116027 | 0.08070652 | 0.0133066 | -0.002609061
[5 empty] | 0.02563009 | 0.01462501 | -0.001156851 |  | 0.02563009 | 0.01462501 | -0.001156851 | 0.05246894 | 0.01463264 | -0.001107838 | 0.08189692 | 0.01408935 | -0.002603814
[5 empty] | 0.02559163 | 0.01543751 | -0.001163368 |  | 0.02559163 | 0.01543751 | -0.001163368 | 0.05484798 | 0.01544556 | -0.001112375 | 0.08525759 | 0.01487209 | -0.002645531
[5 empty] | 0.02568118 | 0.01625001 | -0.001175354 |  | 0.02568118 | 0.01625001 | -0.001175354 | 0.05429897 | 0.01625848 | -0.001113261 | 0.08652808 | 0.01565483 | -0.002617195
[5 empty] | 0.02504263 | 0.01706251 | -0.001158713 |  | 0.02504263 | 0.01706251 | -0.001158713 | 0.05461868 | 0.01707141 | -0.001099759 | 0.08205784 | 0.01643757 | -0.002611685
[5 empty] | 0.02595184 | 0.01787501 | -0.001336619 |  | 0.02595184 | 0.01787501 | -0.001336619 | 0.05397933 | 0.01788433 | -0.001051292 | 0.08300701 | 0.01722031 | -0.001892084
[5 empty] | 0.02558701 | 0.01868751 | -0.001340505 |  | 0.02558701 | 0.01868751 | -0.001340505 | 0.05376014 | 0.01869726 | -0.001042571 | 0.08873722 | 0.01800305 | -0.00190198
[5 empty] | 0.02577415 | 0.01950001 | -0.001340505 |  | 0.02577415 | 0.01950001 | -0.001340505 | 0.05481565 | 0.01951018 | -0.001051712 | 0.08592527 | 0.01878579 | -0.001903502
[5 empty] | 0.02562967 | 0.02031251 | -0.001330722 |  | 0.02562967 | 0.02031251 | -0.001330722 | 0.05496058 | 0.0203231 | -0.00104877 | 0.0867748 | 0.01956854 | -0.001898174
[5 empty] | 0.02617663 | 0.02112501 | -0.00132764 |  | 0.02617663 | 0.02112501 | -0.00132764 | 0.05615931 | 0.02113603 | -0.001059802 | 0.08723122 | 0.02035128 | -0.001913968
[5 empty] | 0.02600145 | 0.02193751 | -0.001347741 |  | 0.02600145 | 0.02193751 | -0.001347741 | 0.05540173 | 0.02194895 | -0.001043727 | 0.08608912 | 0.02113402 | -0.001905976
[5 empty] | 0.02614426 | 0.02275001 | -0.001388873 |  | 0.02614426 | 0.02275001 | -0.001388873 | 0.05720226 | 0.02276188 | -0.001070139 | 0.08730871 | 0.02191676 | -0.001728131
[5 empty] | 0.02637253 | 0.02356251 | -0.001393491 |  | 0.02637253 | 0.02356251 | -0.001393491 | 0.05873193 | 0.0235748 | -0.001063022 | 0.08736421 | 0.0226995 | -0.001742511
[5 empty] | 0.0269429 | 0.02437501 | -0.001389153 |  | 0.0269429 | 0.02437501 | -0.001389153 | 0.0585519 | 0.02438773 | -0.001063872 | 0.09221746 | 0.02348224 | -0.001716695
[5 empty] | 0.02667213 | 0.02518751 | -0.001412667 |  | 0.02667213 | 0.02518751 | -0.001412667 | 0.06044849 | 0.02520065 | -0.001058667 | 0.08925795 | 0.02426498 | -0.001728824
[5 empty] | 0.02680753 | 0.02600001 | -0.00140091 |  | 0.02680753 | 0.02600001 | -0.00140091 | 0.05916511 | 0.02601357 | -0.001054949 | 0.08865391 | 0.02504773 | -0.001717215
[5 empty] | 0.02685539 | 0.02681251 | -0.001407628 |  | 0.02685539 | 0.02681251 | -0.001407628 | 0.05906117 | 0.0268265 | -0.001071201 | 0.09072177 | 0.02583047 | -0.001726051
[5 empty] | 0.02769446 | 0.02762501 | -0.001359036 |  | 0.02769446 | 0.02762501 | -0.001359036 | 0.05903107 | 0.02763942 | -0.001152009 | 0.08967792 | 0.02661321 | -0.001862583
[5 empty] | 0.02865184 | 0.02843751 | -0.001369001 |  | 0.02865184 | 0.02843751 | -0.001369001 | 0.06019041 | 0.02845235 | -0.001142527 | 0.09366726 | 0.02739595 | -0.001861471
[5 empty] | 0.02846086 | 0.02925001 | -0.001359582 |  | 0.02846086 | 0.02925001 | -0.001359582 | 0.06054318 | 0.02926527 | -0.001142527 | 0.09485026 | 0.02817869 | -0.001863139
[5 empty] | 0.02830478 | 0.03006251 | -0.001369137 |  | 0.02830478 | 0.03006251 | -0.001369137 | 0.05917608 | 0.03007819 | -0.001139328 | 0.09496192 | 0.02896143 | -0.001847943
[5 empty] | 0.02796367 | 0.03087501 | -0.001353576 |  | 0.02796367 | 0.03087501 | -0.001353576 | 0.06251321 | 0.03089112 | -0.001140128 | 0.09023291 | 0.02974417 | -0.001846646
[5 empty] | 0.02891782 | 0.03168751 | -0.00136668 |  | 0.02891782 | 0.03168751 | -0.00136668 | 0.06222649 | 0.03170404 | -0.00115178 | 0.0912738 | 0.03052692 | -0.001840902
[5 empty] | 0.02972281 | 0.03250001 | -0.001291491 |  | 0.02972281 | 0.03250001 | -0.001291491 | 0.06086602 | 0.03251697 | -0.001267759 | 0.09546132 | 0.03130966 | -0.002098675
[5 empty] | 0.02869856 | 0.03331251 | -0.001275909 |  | 0.02869856 | 0.03331251 | -0.001275909 | 0.06197966 | 0.03332989 | -0.001280642 | 0.091575 | 0.0320924 | -0.002061615
[5 empty] | 0.02964999 | 0.03412501 | -0.001300634 |  | 0.02964999 | 0.03412501 | -0.001300634 | 0.0616795 | 0.03414282 | -0.001265718 | 0.09210472 | 0.03287514 | -0.002075773
[5 empty] | 0.02943238 | 0.03493751 | -0.001287756 |  | 0.02943238 | 0.03493751 | -0.001287756 | 0.06395073 | 0.03495574 | -0.001272478 | 0.09272825 | 0.03365788 | -0.002082852
[5 empty] | 0.03040566 | 0.03575001 | -0.001287499 |  | 0.03040566 | 0.03575001 | -0.001287499 | 0.06320293 | 0.03576866 | -0.001279239 | 0.09220657 | 0.03444062 | -0.002093678
[5 empty] | 0.03042816 | 0.03656251 | -0.001293551 |  | 0.03042816 | 0.03656251 | -0.001293551 | 0.06252713 | 0.03658159 | -0.001272733 | 0.09646559 | 0.03522336 | -0.002073274
[5 empty] | 0.03063062 | 0.03737501 | -0.001176294 |  | 0.03063062 | 0.03737501 | -0.001176294 | 0.06263151 | 0.03739451 | -0.001448361 | 0.09730779 | 0.03600611 | -0.002380501
[5 empty] | 0.03009936 | 0.03818751 | -0.001173694 |  | 0.03009936 | 0.03818751 | -0.001173694 | 0.06676305 | 0.03820744 | -0.001434915 | 0.09762507 | 0.03678885 | -0.002392841
[5 empty] | 0.03037347 | 0.03900001 | -0.001185984 |  | 0.03037347 | 0.03900001 | -0.001185984 | 0.06362379 | 0.03902036 | -0.001438964 | 0.09589639 | 0.03757159 | -0.002352261
[5 empty] | 0.02975797 | 0.03981251 | -0.001191775 |  | 0.02975797 | 0.03981251 | -0.001191775 | 0.06638749 | 0.03983328 | -0.001455734 | 0.0972351 | 0.03835433 | -0.002365787
[5 empty] | 0.03006359 | 0.04062501 | -0.001181139 |  | 0.03006359 | 0.04062501 | -0.001181139 | 0.06660135 | 0.04064621 | -0.001456602 | 0.09531616 | 0.03913707 | -0.002376467
[5 empty] | 0.03121462 | 0.04143751 | -0.001172158 |  | 0.03121462 | 0.04143751 | -0.001172158 | 0.06680345 | 0.04145913 | -0.001454 | 0.0941845 | 0.03991981 | -0.00237528
[5 empty] | 0.03034793 | 0.04225001 | -0.001068858 |  | 0.03034793 | 0.04225001 | -0.001068858 | 0.0648965 | 0.04227206 | -0.001639731 | 0.09748115 | 0.04070255 | -0.002697779
[5 empty] | 0.03183454 | 0.04306252 | -0.001070874 |  | 0.03183454 | 0.04306252 | -0.001070874 | 0.06518032 | 0.04308498 | -0.00162123 | 0.09796814 | 0.0414853 | -0.002654625
[5 empty] | 0.03096392 | 0.04387502 | -0.001069176 |  | 0.03096392 | 0.04387502 | -0.001069176 | 0.06861543 | 0.04389791 | -0.001624832 | 0.1003596 | 0.04226804 | -0.00269081
[5 empty] | 0.03062258 | 0.04468752 | -0.00105931 |  | 0.03062258 | 0.04468752 | -0.00105931 | 0.06703465 | 0.04471083 | -0.001653157 | 0.09427666 | 0.04305078 | -0.002691078
[5 empty] | 0.03199535 | 0.04550002 | -0.001056976 |  | 0.03199535 | 0.04550002 | -0.001056976 | 0.06862891 | 0.04552375 | -0.001633837 | 0.09742508 | 0.04383352 | -0.002687057
[5 empty] | 0.03096606 | 0.04631252 | -0.001062917 |  | 0.03096606 | 0.04631252 | -0.001062917 | 0.06756198 | 0.04633668 | -0.001638258 | 0.1011654 | 0.04461626 | -0.002699119
[5 empty] | 0.03121218 | 0.04712502 | -0.0009401473 |  | 0.03121218 | 0.04712502 | -0.0009401473 | 0.0681325 | 0.0471496 | -0.001835762 | 0.09572191 | 0.045399 | -0.002972588
[5 empty] | 0.03250156 | 0.04793752 | -0.0009367662 |  | 0.03250156 | 0.04793752 | -0.0009367662 | 0.0672105 | 0.04796253 | -0.001822005 | 0.09493449 | 0.04618174 | -0.002979095
[5 empty] | 0.03241109 | 0.04875002 | -0.0009324458 |  | 0.03241109 | 0.04875002 | -0.0009324458 | 0.0677761 | 0.04877545 | -0.001852638 | 0.09874298 | 0.04696449 | -0.00297318
[5 empty] | 0.03221603 | 0.04956252 | -0.000947661 |  | 0.03221603 | 0.04956252 | -0.000947661 | 0.06710833 | 0.04958837 | -0.001820171 | 0.1014742 | 0.04774723 | -0.002954251
[5 empty] | 0.03166936 | 0.05037502 | -0.0009468157 |  | 0.03166936 | 0.05037502 | -0.0009468157 | 0.06941985 | 0.0504013 | -0.001847135 | 0.0961847 | 0.04852997 | -0.002947745
[5 empty] | 0.03281857 | 0.05118752 | -0.0008373163 |  | 0.03281857 | 0.05118752 | -0.0008373163 | 0.06684416 | 0.05121422 | -0.00183778 | 0.09615883 | 0.04931271 | -0.002971109
[5 empty] | 0.03230856 | 0.05200002 | -0.0008273493 |  | 0.03230856 | 0.05200002 | -0.0008273493 | 0.06832305 | 0.05202715 | -0.002090221 | 0.1009879 | 0.05009545 | -0.003183073
[5 empty] | 0.03189023 | 0.05281252 | -0.0008268509 |  | 0.03189023 | 0.05281252 | -0.0008268509 | 0.06929844 | 0.05284007 | -0.002082095 | 0.09830943 | 0.05087819 | -0.003142645
[5 empty] | 0.03251261 | 0.05362502 | -0.0008367349 |  | 0.03251261 | 0.05362502 | -0.0008367349 | 0.06729988 | 0.053653 | -0.002103555 | 0.1005946 | 0.05166093 | -0.003147699
[5 empty] | 0.03246071 | 0.05443752 | -0.000834077 |  | 0.03246071 | 0.05443752 | -0.000834077 | 0.06953841 | 0.05446592 | -0.00208897 | 0.09805489 | 0.05244368 | -0.003147383
[5 empty] | 0.03294745 | 0.05525002 | -0.0008300072 |  | 0.03294745 | 0.05525002 | -0.0008300072 | 0.07083578 | 0.05527884 | -0.002097305 | 0.1029375 | 0.05322642 | -0.003163807
[5 empty] | 0.03348594 | 0.05606252 | -0.0008324989 |  | 0.03348594 | 0.05606252 | -0.0008324989 | 0.06841053 | 0.05609177 | -0.002068343 | 0.09896384 | 0.05400916 | -0.00314075
[5 empty] | 0.03286854 | 0.05687502 | -0.0007398297 |  | 0.03286854 | 0.05687502 | -0.0007398297 | 0.06720645 | 0.05690469 | -0.002430945 | 0.1002473 | 0.0547919 | -0.003246714
[5 empty] | 0.03247065 | 0.05768752 | -0.0007408728 |  | 0.03247065 | 0.05768752 | -0.0007408728 | 0.06720352 | 0.05771762 | -0.002428006 | 0.09788686 | 0.05557464 | -0.003231176
[5 empty] | 0.03228564 | 0.05850002 | -0.0007376691 |  | 0.03228564 | 0.05850002 | -0.0007376691 | 0.06877619 | 0.05853054 | -0.002445884 | 0.1014608 | 0.05635738 | -0.003248332
[5 empty] | 0.03215655 | 0.05931252 | -0.0007507074 |  | 0.03215655 | 0.05931252 | -0.0007507074 | 0.07001862 | 0.05934346 | -0.002425067 | 0.1045175 | 0.05714012 | -0.003266459
[5 empty] | 0.03210842 | 0.06012502 | -0.0007464606 |  | 0.03210842 | 0.06012502 | -0.0007464606 | 0.07101807 | 0.06015639 | -0.002454946 | 0.09974304 | 0.05792287 | -0.003235708
[5 empty] | 0.03316119 | 0.06093752 | -0.0007483977 |  | 0.03316119 | 0.06093752 | -0.0007483977 | 0.06817418 | 0.06096931 | -0.002445884 | 0.09996266 | 0.05870561 | -0.003267754
[5 empty] | 0.03269544 | 0.06175002 | -0.0006535745 |  | 0.03269544 | 0.06175002 | -0.0006535745 | 0.07145213 | 0.06178224 | -0.002861593 | 0.1026864 | 0.05948835 | -0.003254825
[5 empty] | 0.03347233 | 0.06256252 | -0.0006625645 |  | 0.03347233 | 0.06256252 | -0.0006625645 | 0.07125886 | 0.06259516 | -0.002892868 | 0.09977914 | 0.06027109 | -0.003257082
[5 empty] | 0.03293705 | 0.06337502 | -0.0006502936 |  | 0.03293705 | 0.06337502 | -0.0006502936 | 0.0705352 | 0.06340809 | -0.002877374 | 0.105016 | 0.06105383 | -0.003213225
[5 empty] | 0.03237519 | 0.06418752 | -0.0006518028 |  | 0.03237519 | 0.06418752 | -0.0006518028 | 0.07183108 | 0.06422101 | -0.002888851 | 0.1062392 | 0.06183657 | -0.003251278
[5 empty] | 0.03347275 | 0.06500002 | -0.0006539026 |  | 0.03347275 | 0.06500002 | -0.0006539026 | 0.06927596 | 0.06503393 | -0.002875939 | 0.1052399 | 0.06261931 | -0.003257082
[5 empty] | 0.03383053 | 0.06581252 | -0.0005715569 |  | 0.03383053 | 0.06581252 | -0.0005715569 | 0.07023685 | 0.06584686 | -0.002897459 | 0.1029667 | 0.06340206 | -0.003239023
[5 empty] | 0.03301581 | 0.06662502 | -0.0005613708 |  | 0.03301581 | 0.06662502 | -0.0005613708 | 0.06809208 | 0.06665978 | -0.003285792 | 0.1063845 | 0.0641848 | -0.00318426
[5 empty] | 0.03314733 | 0.06743752 | -0.0005627855 |  | 0.03314733 | 0.06743752 | -0.0005627855 | 0.07083143 | 0.06747271 | -0.003257576 | 0.1034695 | 0.06496754 | -0.003178516
[5 empty] | 0.03341114 | 0.06825002 | -0.0005664073 |  | 0.03341114 | 0.06825002 | -0.0005664073 | 0.0700677 | 0.06828563 | -0.003289401 | 0.1049409 | 0.06575028 | -0.003170537
[5 empty] | 0.03280945 | 0.06906252 | -0.0005609181 |  | 0.03280945 | 0.06906252 | -0.0005609181 | 0.07068892 | 0.06909855 | -0.003278574 | 0.1078652 | 0.06653302 | -0.003160962
[5 empty] | 0.03354619 | 0.06987502 | -0.0005605219 |  | 0.03354619 | 0.06987502 | -0.0005605219 | 0.06864095 | 0.06991148 | -0.003254623 | 0.1047943 | 0.06731576 | -0.003178196
[5 empty] | 0.03283495 | 0.07068752 | -0.0005615971 |  | 0.03283495 | 0.07068752 | -0.0005615971 | 0.06852923 | 0.0707244 | -0.003299243 | 0.1036319 | 0.0680985 | -0.003125936
[5 empty] | 0.03349625 | 0.07150003 | -0.0004860708 |  | 0.03349625 | 0.07150003 | -0.0004860708 | 0.06949541 | 0.07153733 | -0.003639711 | 0.1018234 | 0.06888125 | -0.00312625
[5 empty] | 0.03338334 | 0.07231253 | -0.000482619 |  | 0.03338334 | 0.07231253 | -0.000482619 | 0.06838591 | 0.07235025 | -0.003645503 | 0.1027088 | 0.06966399 | -0.003119964
[5 empty] | 0.03261234 | 0.07312503 | -0.0004884044 |  | 0.03261234 | 0.07312503 | -0.0004884044 | 0.06844263 | 0.07316318 | -0.003615094 | 0.1085346 | 0.07044673 | -0.003130022
[5 empty] | 0.03363993 | 0.07393753 | -0.0004825218 |  | 0.03363993 | 0.07393753 | -0.0004825218 | 0.07277841 | 0.0739761 | -0.003586132 | 0.1035733 | 0.07122947 | -0.003167427
[5 empty] | 0.03300181 | 0.07475003 | -0.0004893282 |  | 0.03300181 | 0.07475003 | -0.0004893282 | 0.07157265 | 0.07478902 | -0.003628488 | 0.1071835 | 0.07201221 | -0.003149825
[5 empty] | 0.03350509 | 0.07556253 | -0.0004866056 |  | 0.03350509 | 0.07556253 | -0.0004866056 | 0.07241717 | 0.07560195 | -0.003653105 | 0.1094707 | 0.07279495 | -0.003128451
[5 empty] | 0.03325033 | 0.07637503 | -0.0004259049 |  | 0.03325033 | 0.07637503 | -0.0004259049 | 0.07277353 | 0.07641487 | -0.003826775 | 0.1071144 | 0.07357769 | -0.003104435
[5 empty] | 0.03317914 | 0.07718753 | -0.0004259049 |  | 0.03317914 | 0.07718753 | -0.0004259049 | 0.0715811 | 0.0772278 | -0.003808421 | 0.1089924 | 0.07436044 | -0.003076664
[5 empty] | 0.03417572 | 0.07800003 | -0.0004297233 |  | 0.03417572 | 0.07800003 | -0.0004297233 | 0.07259495 | 0.07804072 | -0.00382601 | 0.1103974 | 0.07514318 | -0.003059693
[5 empty] | 0.03262085 | 0.07881253 | -0.0004328124 |  | 0.03262085 | 0.07881253 | -0.0004328124 | 0.07303199 | 0.07885364 | -0.00380345 | 0.1103633 | 0.07592592 | -0.003067099
[5 empty] | 0.03261765 | 0.07962503 | -0.0004313108 |  | 0.03261765 | 0.07962503 | -0.0004313108 | 0.07070386 | 0.07966657 | -0.003821804 | 0.1061709 | 0.07670866 | -0.003107829
[5 empty] | 0.03428429 | 0.08043753 | -0.0004312679 |  | 0.03428429 | 0.08043753 | -0.0004312679 | 0.07255017 | 0.08047949 | -0.003837481 | 0.106825 | 0.0774914 | -0.003056299
[5 empty] | 0.03328123 | 0.08125003 | -0.0004101904 |  | 0.03328123 | 0.08125003 | -0.0004101904 | 0.07012837 | 0.08129242 | -0.003812548 | 0.1046401 | 0.07827414 | -0.003019837
[5 empty] | 0.03363127 | 0.08206253 | -0.0004079951 |  | 0.03363127 | 0.08206253 | -0.0004079951 | 0.07230465 | 0.08210534 | -0.00384218 | 0.1081649 | 0.07905688 | -0.003004412
[5 empty] | 0.03299683 | 0.08287503 | -0.0004071414 |  | 0.03299683 | 0.08287503 | -0.0004071414 | 0.07264578 | 0.08291827 | -0.003822938 | 0.1070238 | 0.07983963 | -0.003008041
[5 empty] | 0.03303986 | 0.08368753 | -0.0004094586 |  | 0.03303986 | 0.08368753 | -0.0004094586 | 0.07150484 | 0.08373119 | -0.003819859 | 0.1066898 | 0.08062237 | -0.003041615
[5 empty] | 0.03367739 | 0.08450003 | -0.0004071414 |  | 0.03367739 | 0.08450003 | -0.0004071414 | 0.07222137 | 0.08454411 | -0.003840256 | 0.1051933 | 0.08140511 | -0.003012276
[5 empty] | 0.0334049 | 0.08531253 | -0.0004097432 |  | 0.0334049 | 0.08531253 | -0.0004097432 | 0.07008383 | 0.08535704 | -0.003845643 | 0.1116312 | 0.08218785 | -0.003032541
[5 empty] | 0.03372699 | 0.08612503 | -0.0004754956 |  | 0.03372699 | 0.08612503 | -0.0004754956 | 0.07175111 | 0.08616996 | -0.003758143 | 0.1087029 | 0.08297059 | -0.002973905
[5 empty] | 0.03415054 | 0.08693753 | -0.0004728116 |  | 0.03415054 | 0.08693753 | -0.0004728116 | 0.06963434 | 0.08698289 | -0.003807832 | 0.1070524 | 0.08375333 | -0.002951658
[5 empty] | 0.03346191 | 0.08775003 | -0.000474648 |  | 0.03346191 | 0.08775003 | -0.000474648 | 0.07265133 | 0.08779581 | -0.00377635 | 0.108554 | 0.08453607 | -0.002958184
[5 empty] | 0.03454867 | 0.08856253 | -0.0004728587 |  | 0.03454867 | 0.08856253 | -0.0004728587 | 0.07130807 | 0.08860873 | -0.00378697 | 0.1059343 | 0.08531882 | -0.002963523
[5 empty] | 0.03400343 | 0.08937503 | -0.0004664076 |  | 0.03400343 | 0.08937503 | -0.0004664076 | 0.07071676 | 0.08942166 | -0.003812384 | 0.1063955 | 0.08610156 | -0.002955514
[5 empty] | 0.03361757 | 0.09018753 | -0.0004662192 |  | 0.03361757 | 0.09018753 | -0.0004662192 | 0.06970419 | 0.09023458 | -0.003769143 | 0.1096158 | 0.0868843 | -0.002989922
[5 empty] | 0.03303071 | 0.09100003 | -0.0006548424 |  | 0.03303071 | 0.09100003 | -0.0006548424 | 0.07041813 | 0.09104751 | -0.003697197 | 0.1070653 | 0.08766704 | -0.002898431
[5 empty] | 0.03404575 | 0.09181253 | -0.0006440072 |  | 0.03404575 | 0.09181253 | -0.0006440072 | 0.07017951 | 0.09186043 | -0.003687245 | 0.1062344 | 0.08844978 | -0.002927543
[5 empty] | 0.03345105 | 0.09262503 | -0.0006469918 |  | 0.03345105 | 0.09262503 | -0.0006469918 | 0.06980747 | 0.09267336 | -0.003717469 | 0.1107083 | 0.08923252 | -0.002939188
[5 empty] | 0.03385508 | 0.09343753 | -0.0006469918 |  | 0.03385508 | 0.09343753 | -0.0006469918 | 0.07074182 | 0.09348628 | -0.003701251 | 0.1107009 | 0.09001526 | -0.002901924
[5 empty] | 0.03339478 | 0.09425003 | -0.0006544531 |  | 0.03339478 | 0.09425003 | -0.0006544531 | 0.07269499 | 0.0942992 | -0.003654442 | 0.1103343 | 0.09079801 | -0.002905127
[5 empty] | 0.03469851 | 0.09506253 | -0.000915193 |  | 0.03469851 | 0.09506253 | -0.000915193 | 0.07030535 | 0.09511213 | -0.003667342 | 0.1086044 | 0.09158075 | -0.002879011
[5 empty] | 0.03358299 | 0.09587503 | -0.0009045849 |  | 0.03358299 | 0.09587503 | -0.0009045849 | 0.07112776 | 0.09592505 | -0.003540713 | 0.1055827 | 0.09236349 | -0.002874156
[5 empty] | 0.03440889 | 0.09668753 | -0.0009028623 |  | 0.03440889 | 0.09668753 | -0.0009028623 | 0.0698666 | 0.09673798 | -0.003546717 | 0.1064331 | 0.09314623 | -0.002872157
[5 empty] | 0.03424294 | 0.09750003 | -0.0009011396 |  | 0.03424294 | 0.09750003 | -0.0009011396 | 0.07215088 | 0.0975509 | -0.00355484 | 0.1106183 | 0.09392897 | -0.002848453
[5 empty] | 0.03425354 | 0.09831253 | -0.0009028623 |  | 0.03425354 | 0.09831253 | -0.0009028623 | 0.07126527 | 0.09836382 | -0.003531883 | 0.1113961 | 0.09471171 | -0.002839885
[5 empty] | 0.03476077 | 0.09912504 | -0.0009023183 |  | 0.03476077 | 0.09912504 | -0.0009023183 | 0.07379288 | 0.09917675 | -0.003534355 | 0.1074744 | 0.09549445 | -0.002873585
[5 empty] | 0.03467029 | 0.09993754 | -0.0009123823 |  | 0.03467029 | 0.09993754 | -0.0009123823 | 0.0714428 | 0.09998967 | -0.003497624 | 0.1064931 | 0.0962772 | -0.00285188
[5 empty] | 0.03450369 | 0.10075 | -0.001200741 |  | 0.03450369 | 0.10075 | -0.001200741 | 0.07379233 | 0.1008026 | -0.003348069 | 0.1070536 | 0.09705994 | -0.002803854
[5 empty] | 0.03512904 | 0.1015625 | -0.001213697 |  | 0.03512904 | 0.1015625 | -0.001213697 | 0.07128533 | 0.1016155 | -0.003323711 | 0.1053534 | 0.09784268 | -0.002768064
[5 empty] | 0.03389089 | 0.102375 | -0.001214423 |  | 0.03389089 | 0.102375 | -0.001214423 | 0.07099493 | 0.1024284 | -0.003344065 | 0.1108638 | 0.09862542 | -0.002780087
[5 empty] | 0.03494604 | 0.1031875 | -0.001219872 |  | 0.03494604 | 0.1031875 | -0.001219872 | 0.06986103 | 0.1032414 | -0.003319374 | 0.1065071 | 0.09940816 | -0.002792949
[5 empty] | 0.0347103 | 0.104 | -0.00121515 |  | 0.0347103 | 0.104 | -0.00121515 | 0.07012367 | 0.1040543 | -0.003331719 | 0.1088234 | 0.1001909 | -0.002773097
[5 empty] | 0.03393349 | 0.1048125 | -0.001206311 |  | 0.03393349 | 0.1048125 | -0.001206311 | 0.07156136 | 0.1048672 | -0.003330385 | 0.1069409 | 0.1009736 | -0.002780926
[5 empty] | 0.03375519 | 0.105625 | -0.001534674 |  | 0.03375519 | 0.105625 | -0.001534674 | 0.07388596 | 0.1056801 | -0.00308639 | 0.1083231 | 0.1017564 | -0.002711504
[5 empty] | 0.03416761 | 0.1064375 | -0.001542769 |  | 0.03416761 | 0.1064375 | -0.001542769 | 0.0720392 | 0.1064931 | -0.003103471 | 0.1062596 | 0.1025391 | -0.002710958
[5 empty] | 0.03477407 | 0.10725 | -0.001522606 |  | 0.03477407 | 0.10725 | -0.001522606 | 0.07331992 | 0.107306 | -0.003085148 | 0.1115885 | 0.1033219 | -0.002700593
[5 empty] | 0.03424712 | 0.1080625 | -0.0015417 |  | 0.03424712 | 0.1080625 | -0.0015417 | 0.07251428 | 0.1081189 | -0.003130801 | 0.1076573 | 0.1041046 | -0.002709867
[5 empty] | 0.03528391 | 0.108875 | -0.001518329 |  | 0.03528391 | 0.108875 | -0.001518329 | 0.07057604 | 0.1089318 | -0.003096328 | 0.1070272 | 0.1048874 | -0.002709867
[5 empty] | 0.03525433 | 0.1096875 | -0.001515427 |  | 0.03525433 | 0.1096875 | -0.001515427 | 0.07267576 | 0.1097448 | -0.003113409 | 0.1069707 | 0.1056701 | -0.002727051
[5 empty] | 0.03455508 | 0.1105 | -0.00182584 |  | 0.03455508 | 0.1105 | -0.00182584 | 0.0739316 | 0.1105577 | -0.002839161 | 0.1102878 | 0.1064528 | -0.002658421
[5 empty] | 0.03434549 | 0.1113125 | -0.00182821 |  | 0.03434549 | 0.1113125 | -0.00182821 | 0.07332242 | 0.1113706 | -0.002847124 | 0.1119173 | 0.1072356 | -0.002638837
[5 empty] | 0.03474458 | 0.112125 | -0.001838784 |  | 0.03474458 | 0.112125 | -0.001838784 | 0.07051497 | 0.1121835 | -0.002863619 | 0.1119667 | 0.1080183 | -0.002656304
[5 empty] | 0.03549866 | 0.1129375 | -0.001828392 |  | 0.03549866 | 0.1129375 | -0.001828392 | 0.07116913 | 0.1129965 | -0.002818399 | 0.1055176 | 0.1088011 | -0.002652334
[5 empty] | 0.03415015 | 0.11375 | -0.001836596 |  | 0.03415015 | 0.11375 | -0.001836596 | 0.07077922 | 0.1138094 | -0.002861344 | 0.1114173 | 0.1095838 | -0.002630103
[5 empty] | 0.03480036 | 0.1145625 | -0.002045373 |  | 0.03480036 | 0.1145625 | -0.002045373 | 0.07360723 | 0.1146223 | -0.002868454 | 0.1097773 | 0.1103665 | -0.002640689
[5 empty] | 0.03460166 | 0.115375 | -0.002067044 |  | 0.03460166 | 0.115375 | -0.002067044 | 0.07075151 | 0.1154352 | -0.002567609 | 0.1126244 | 0.1111493 | -0.00257137
[5 empty] | 0.03543629 | 0.1161875 | -0.002081698 |  | 0.03543629 | 0.1161875 | -0.002081698 | 0.07308955 | 0.1162482 | -0.00253769 | 0.1062795 | 0.111932 | -0.002559391
[5 empty] | 0.03465799 | 0.117 | -0.002044341 |  | 0.03465799 | 0.117 | -0.002044341 | 0.07012085 | 0.1170611 | -0.002545873 | 0.1102026 | 0.1127148 | -0.002525749
[5 empty] | 0.03493009 | 0.1178125 | -0.00207303 |  | 0.03493009 | 0.1178125 | -0.00207303 | 0.07194656 | 0.117874 | -0.002554567 | 0.1120066 | 0.1134975 | -0.002569841
[5 empty] | 0.0357015 | 0.118625 | -0.002068076 |  | 0.0357015 | 0.118625 | -0.002068076 | 0.07066318 | 0.1186869 | -0.002569654 | 0.1107221 | 0.1142802 | -0.002553529
[5 empty] | 0.03434947 | 0.1194375 | -0.002052184 |  | 0.03434947 | 0.1194375 | -0.002052184 | 0.07277574 | 0.1194999 | -0.002541014 | 0.1126685 | 0.115063 | -0.002573919
[5 empty] | 0.0357036 | 0.12025 | -0.002221666 |  | 0.0357036 | 0.12025 | -0.002221666 | 0.0739771 | 0.1203128 | -0.002234625 | 0.1121726 | 0.1158457 | -0.002453855
[5 empty] | 0.03494217 | 0.1210625 | -0.002217012 |  | 0.03494217 | 0.1210625 | -0.002217012 | 0.0720252 | 0.1211257 | -0.002231925 | 0.1113168 | 0.1166285 | -0.002448023
[5 empty] | 0.03467981 | 0.121875 | -0.002232083 |  | 0.03467981 | 0.121875 | -0.002232083 | 0.07375699 | 0.1219386 | -0.002250828 | 0.1123636 | 0.1174112 | -0.002430769
[5 empty] | 0.03476376 | 0.1226875 | -0.002220115 |  | 0.03476376 | 0.1226875 | -0.002220115 | 0.07173495 | 0.1227515 | -0.002256904 | 0.1103214 | 0.118194 | -0.002436115
[5 empty] | 0.03535544 | 0.1235 | -0.002200389 |  | 0.03535544 | 0.1235 | -0.002200389 | 0.07326231 | 0.1235645 | -0.00223035 | 0.1111154 | 0.1189767 | -0.002452154
[5 empty] | 0.03493633 | 0.1243125 | -0.002227207 |  | 0.03493633 | 0.1243125 | -0.002227207 | 0.07183389 | 0.1243774 | -0.002236201 | 0.1122679 | 0.1197594 | -0.002290376
[5 empty] | 0.03488525 | 0.125125 | -0.002237145 |  | 0.03488525 | 0.125125 | -0.002237145 | 0.07393254 | 0.1251903 | -0.001826545 | 0.1120551 | 0.1205422 | -0.002297007
[5 empty] | 0.03474933 | 0.1259375 | -0.002216112 |  | 0.03474933 | 0.1259375 | -0.002216112 | 0.07369724 | 0.1260032 | -0.001832601 | 0.1081068 | 0.1213249 | -0.002278029
[5 empty] | 0.03456172 | 0.12675 | -0.002240725 |  | 0.03456172 | 0.12675 | -0.002240725 | 0.07334818 | 0.1268162 | -0.001845447 | 0.1091141 | 0.1221077 | -0.002309354
[5 empty] | 0.03512089 | 0.1275625 | -0.002252137 |  | 0.03512089 | 0.1275625 | -0.002252137 | 0.0707325 | 0.1276291 | -0.001839024 | 0.1110173 | 0.1228904 | -0.002296092
[5 empty] | 0.03538211 | 0.128375 | -0.002218797 |  | 0.03538211 | 0.128375 | -0.002218797 | 0.07233132 | 0.128442 | -0.001824526 | 0.1104046 | 0.1236731 | -0.002278029
[5 empty] | 0.03481883 | 0.1291875 | -0.002259969 |  | 0.03481883 | 0.1291875 | -0.002259969 | 0.06993282 | 0.1292549 | -0.001847466 | 0.1065517 | 0.1244559 | -0.002275514
[5 empty] | 0.03454366 | 0.13 | -0.001935755 |  | 0.03454366 | 0.13 | -0.001935755 | 0.07374498 | 0.1300679 | -0.001226787 | 0.110447 | 0.1252386 | -0.001987805
[5 empty] | 0.03489625 | 0.1308125 | -0.001956645 |  | 0.03489625 | 0.1308125 | -0.001956645 | 0.07012155 | 0.1308808 | -0.001228765 | 0.1095582 | 0.1260214 | -0.002025511
[5 empty] | 0.03523961 | 0.131625 | -0.001958792 |  | 0.03523961 | 0.131625 | -0.001958792 | 0.06966866 | 0.1316937 | -0.001234328 | 0.1109593 | 0.1268041 | -0.002021701
[5 empty] | 0.03542089 | 0.1324375 | -0.001968554 |  | 0.03542089 | 0.1324375 | -0.001968554 | 0.07316126 | 0.1325066 | -0.001238408 | 0.1099473 | 0.1275869 | -0.001988407
[5 empty] | 0.03476085 | 0.13325 | -0.001961135 |  | 0.03476085 | 0.13325 | -0.001961135 | 0.07155008 | 0.1333196 | -0.001238161 | 0.11022 | 0.1283696 | -0.002011071
[5 empty] | 0.03481335 | 0.1340625 | -0.00195684 |  | 0.03481335 | 0.1340625 | -0.00195684 | 0.07288582 | 0.1341325 | -0.001228394 | 0.1056765 | 0.1291523 | -0.001988006
[5 empty] | 0.03438971 | 0.134875 | -0.001335324 |  | 0.03438971 | 0.134875 | -0.001335324 | 0.06967452 | 0.1349454 | -0.000480219 | 0.1108511 | 0.1299351 | -0.001383954
[5 empty] | 0.0355527 | 0.1356875 | -0.001353554 |  | 0.0355527 | 0.1356875 | -0.001353554 | 0.07382017 | 0.1357583 | -0.0004749403 | 0.1059722 | 0.1307178 | -0.001393223
[5 empty] | 0.03554345 | 0.1365 | -0.001351141 |  | 0.03554345 | 0.1365 | -0.001351141 | 0.07204569 | 0.1365713 | -0.0004719443 | 0.1051415 | 0.1315006 | -0.001396682
[5 empty] | 0.0342435 | 0.1373125 | -0.001348728 |  | 0.0342435 | 0.1373125 | -0.001348728 | 0.07051346 | 0.1373842 | -0.0004734661 | 0.1073525 | 0.1322833 | -0.001389488
[5 empty] | 0.03403771 | 0.138125 | -0.001330097 |  | 0.03403771 | 0.138125 | -0.001330097 | 0.07307718 | 0.1381971 | -0.0004724199 | 0.1088751 | 0.133066 | -0.001387966
[5 empty] | 0.03514622 | 0.1389375 | -0.0004512931 |  | 0.03514622 | 0.1389375 | -0.0004512931 | 0.07300259 | 0.13901 | -0.0004796008 | 0.1076311 | 0.1338488 | -0.001375101
[5 empty] | 0.03495574 | 0.13975 | -0.0004454029 |  | 0.03495574 | 0.13975 | -0.0004454029 | 0.07088929 | 0.139823 | 0.0004220239 | 0.1087824 | 0.1346315 | -0.0004703202
[5 empty] | 0.0355109 | 0.1405625 | -0.000445268 |  | 0.0355109 | 0.1405625 | -0.000445268 | 0.06977098 | 0.1406359 | 0.0004256389 | 0.1078499 | 0.1354143 | -0.0004707894
[5 empty] | 0.0349372 | 0.141375 | -0.0004494496 |  | 0.0349372 | 0.141375 | -0.0004494496 | 0.06913807 | 0.1414488 | 0.0004211733 | 0.110314 | 0.136197 | -0.0004697573
[5 empty] | 0.03502421 | 0.1421876 | -0.0004455378 |  | 0.03502421 | 0.1421876 | -0.0004455378 | 0.07197646 | 0.1422617 | 0.0004217687 | 0.1109456 | 0.1369797 | -0.0004729944
[5 empty] | 0.03451695 | 0.1430001 | -0.0004458076 |  | 0.03451695 | 0.1430001 | -0.0004458076 | 0.07127316 | 0.1430747 | 0.0004276378 | 0.1109634 | 0.1377625 | -0.0004662856
[5 empty] | 0.03420398 | 0.1438126 | -0.0004493147 |  | 0.03420398 | 0.1438126 | -0.0004493147 | 0.06919775 | 0.1438876 | 0.0004213008 | 0.1081504 | 0.1385452 | -0.0004686782
[5 empty] | 0.03545793 | 0.1446251 | 0.0006696285 |  | 0.03545793 | 0.1446251 | 0.0006696285 | 0.07098947 | 0.1447005 | 0.00144897 | 0.1049056 | 0.139328 | 0.000682739
[5 empty] | 0.03483819 | 0.1454376 | 0.0006749388 |  | 0.03483819 | 0.1454376 | 0.0006749388 | 0.07271208 | 0.1455134 | 0.001456915 | 0.1105584 | 0.1401107 | 0.0006758097
[5 empty] | 0.03486157 | 0.1462501 | 0.0006743338 |  | 0.03486157 | 0.1462501 | 0.0006743338 | 0.07094209 | 0.1463264 | 0.001433803 | 0.1055558 | 0.1408935 | 0.0006851846
[5 empty] | 0.03392716 | 0.1470626 | 0.0006680825 |  | 0.03392716 | 0.1470626 | 0.0006680825 | 0.06952484 | 0.1471393 | 0.001451859 | 0.10391 | 0.1416762 | 0.0006736358
[5 empty] | 0.03478711 | 0.1478751 | 0.0006739305 |  | 0.03478711 | 0.1478751 | 0.0006739305 | 0.07285268 | 0.1479522 | 0.001439147 | 0.1077233 | 0.1424589 | 0.0006812444
[5 empty] | 0.03498555 | 0.1486876 | 0.0006662004 |  | 0.03498555 | 0.1486876 | 0.0006662004 | 0.06995412 | 0.1487651 | 0.001453303 | 0.104536 | 0.1432417 | 0.0006748586
[5 empty] | 0.03466681 | 0.1495001 | 0.001986479 |  | 0.03466681 | 0.1495001 | 0.001986479 | 0.0692839 | 0.149578 | 0.002544886 | 0.1048075 | 0.1440244 | 0.001999294
[5 empty] | 0.03459263 | 0.1503126 | 0.001971057 |  | 0.03459263 | 0.1503126 | 0.001971057 | 0.07050905 | 0.150391 | 0.002575865 | 0.104719 | 0.1448072 | 0.001998493
[5 empty] | 0.03489813 | 0.1511251 | 0.001995377 |  | 0.03489813 | 0.1511251 | 0.001995377 | 0.06926308 | 0.1512039 | 0.00258073 | 0.1046631 | 0.1455899 | 0.001999695
[5 empty] | 0.03496578 | 0.1519376 | 0.001963544 |  | 0.03496578 | 0.1519376 | 0.001963544 | 0.0690082 | 0.1520168 | 0.00258329 | 0.1028234 | 0.1463726 | 0.001991878
[5 empty] | 0.03461829 | 0.1527501 | 0.001961962 |  | 0.03461829 | 0.1527501 | 0.001961962 | 0.07207828 | 0.1528297 | 0.002547702 | 0.1082807 | 0.1471554 | 0.002000697
[5 empty] | 0.03502202 | 0.1535626 | 0.001958996 |  | 0.03502202 | 0.1535626 | 0.001958996 | 0.06935378 | 0.1536427 | 0.002543606 | 0.1055106 | 0.1479381 | 0.001986667
[5 empty] | 0.03486706 | 0.1543751 | 0.003414473 |  | 0.03486706 | 0.1543751 | 0.003414473 | 0.06865505 | 0.1544556 | 0.003763545 | 0.1033454 | 0.1487209 | 0.003434186
[5 empty] | 0.03466899 | 0.1551876 | 0.003433953 |  | 0.03466899 | 0.1551876 | 0.003433953 | 0.06984785 | 0.1552685 | 0.003782299 | 0.1048061 | 0.1495036 | 0.003426256
[5 empty] | 0.03371045 | 0.1560001 | 0.003420625 |  | 0.03371045 | 0.1560001 | 0.003420625 | 0.07079665 | 0.1560814 | 0.003753043 | 0.105304 | 0.1502864 | 0.00346108
[5 empty] | 0.03404248 | 0.1568126 | 0.003389867 |  | 0.03404248 | 0.1568126 | 0.003389867 | 0.06774225 | 0.1568944 | 0.003722661 | 0.1053736 | 0.1510691 | 0.003463839
[5 empty] | 0.03440699 | 0.1576251 | 0.003450016 |  | 0.03440699 | 0.1576251 | 0.003450016 | 0.07130415 | 0.1577073 | 0.003733914 | 0.1026375 | 0.1518518 | 0.003473148
[5 empty] | 0.03493037 | 0.1584376 | 0.003392943 |  | 0.03493037 | 0.1584376 | 0.003392943 | 0.06840365 | 0.1585202 | 0.003728287 | 0.1015348 | 0.1526346 | 0.003454184
[5 empty] | 0.0341545 | 0.1592501 | 0.005230223 |  | 0.0341545 | 0.1592501 | 0.005230223 | 0.07154319 | 0.1593331 | 0.005196909 | 0.1042969 | 0.1534173 | 0.005160472
[5 empty] | 0.03419531 | 0.1600626 | 0.00520784 |  | 0.03419531 | 0.1600626 | 0.00520784 | 0.06963076 | 0.1601461 | 0.005187019 | 0.1040429 | 0.1542001 | 0.005192745
[5 empty] | 0.03426029 | 0.1608751 | 0.005212525 |  | 0.03426029 | 0.1608751 | 0.005212525 | 0.0697595 | 0.160959 | 0.005176609 | 0.1016278 | 0.1549828 | 0.005235948
[5 empty] | 0.03381075 | 0.1616876 | 0.005244277 |  | 0.03381075 | 0.1616876 | 0.005244277 | 0.06754058 | 0.1617719 | 0.005212004 | 0.101622 | 0.1557655 | 0.005192224