## 1
Общество с ограниченной ответственностью "Инженерная геология" (ООО "ИнжГео") | [10 empty] | Общество с ограниченной ответственностью "Инженерная геология" (ООО "ИнжГео")
Юр. адрес: 117279, г. Москва, ул. Миклухо-Маклая, 36 а, этаж 5, пом. XXIII к. 76-84 | [10 empty] | Юр. адрес: 117279, г. Москва, ул. Миклухо-Маклая, 36 а, этаж 5, пом. XXIII к. 76-84 | [9 empty] | нагр |  |  | X0 | Y0 | R |  | нагр |  |  |  | X0 | Y0 | R | нагр |  |  |  | X0 | Y0 | R |  | нагр |  |  |  | X0 | Y0 | R
Телефон/факс +7 (495) 132-30-00, Адрес электронной почты inbox@inj-geo.ru | [10 empty] | Телефон/факс +7 (495) 132-30-00, Адрес электронной почты inbox@inj-geo.ru | [13 empty] | 0 | [7 empty] | 0 | [6 empty] | 0 | [7 empty] | 0
[21 empty] | девиатор | [6 empty] | девиатор | [6 empty] | девиатор | [7 empty] | девиатор
Испытательная лаборатория ООО «ИнжГео» | [10 empty] | Испытательная лаборатория ООО «ИнжГео» | [9 empty] | x0 | Угол | X | Y |  |  |  | x0 |  | Угол | X | Y |  |  | x0 |  | Угол | X | Y |  |  |  | x0 |  | Угол | X | Y
Адрес места осуществления деятельности лаборатории: г. Москва, просп. Вернадского, д. 51, стр. 1 | [10 empty] | Адрес места осуществления деятельности лаборатории: г. Москва, просп. Вернадского, д. 51, стр. 1 | [10 empty] | 0 | [7 empty] | 0 | [6 empty] | 0 | [7 empty] | 0
Телефон +7(910)4557682, E-mail: slg85@mail.ru | [10 empty] | Телефон +7(910)4557682, E-mail: slg85@mail.ru | [10 empty] | 5 | [7 empty] | 5 | [6 empty] | 5 | [7 empty] | 5
[22 empty] | 10 | [7 empty] | 10 | [6 empty] | 10 | [7 empty] | 10
Протокол испытаний № 13-63/33 от 01-12-2022 | [21 empty] | 15 | [7 empty] | 15 | [6 empty] | 15 | [7 empty] | 15
Наименование и адрес заказчика: Переход трубопровода через р. Енисей | [21 empty] | 20 | [7 empty] | 20 | [6 empty] | 20 | [7 empty] | 20
Наименование объекта: ООО Регионстрой | [21 empty] | 25 | [7 empty] | 25 | [6 empty] | 25 | [7 empty] | 25
Наименование используемого метода/методики: ГОСТ 12248.4-2020 | [21 empty] | 30 | [7 empty] | 30 | [6 empty] | 30 | [7 empty] | 30
Условия проведения испытания: температура окружающей среды (18 - 25)0С, влажность воздуха (40 - 75)% | [21 empty] | 35 | [7 empty] | 35 | [6 empty] | 35 | [7 empty] | 35
Дата получение объекта подлежащего испытаниям: 04-11-2022 | [21 empty] | 40 | [7 empty] | 40 | [6 empty] | 40 | [7 empty] | 40
Дата испытания: 25.10.2022-19.11.2033 | [21 empty] | 45 | [7 empty] | 45 | [6 empty] | 45 | [7 empty] | 45
Испытание грунтов методом трехосного сжатия | [10 empty] | Испытание грунтов методом трехосного сжатия | [10 empty] | 50 | [7 empty] | 50 | [6 empty] | 50 | [7 empty] | 50
Лабораторный номер: |  | 1068 | [5 empty] | We, % = | 0.59878421 |  | Лабораторный номер: | [6 empty] | We, % = |  |  |  | 55 | [7 empty] | 55 | [6 empty] | 55 | [7 empty] | 55
Номер скважины: |  | BH-002 | [5 empty] | ρ, г/см3 = |  |  | Номер скважины: | [6 empty] | ρ, г/см3 = |  |  |  | 60 | [7 empty] | 60 | [6 empty] | 60 | [7 empty] | 60
Глубина отбора, м: |  | 1.3 | [5 empty] | ρs, г/см3 = | 2.74 |  | Глубина отбора, м: | [6 empty] | ρs, г/см3 = |  |  |  | 65 | [7 empty] | 65 | [6 empty] | 65 | [7 empty] | 65
Наименование грунта: |  | Суглинок, после оттаивания текучий, легкий пылеватый | [5 empty] | e, д.е. = |  |  | Наименование грунта: | [6 empty] | e, д.е. = |  |  |  | 70 | [7 empty] | 70 | [6 empty] | 70 | [7 empty] | 70
Схема проведения опыта: |  | КД | [5 empty] | IL, д.е. = | 3.69 |  | Схема проведения опыта: | [6 empty] | IL, д.е. = |  |  |  | 75 | [7 empty] | 75 | [6 empty] | 75 | [7 empty] | 75
Результаты испытаний | [10 empty] | Результаты испытаний | [10 empty] | 80 | [7 empty] | 80 | [6 empty] | 80 | [7 empty] | 80
[22 empty] | 85 | [7 empty] | 85 | [6 empty] | 85 | [7 empty] | 85
[22 empty] | 90 | [7 empty] | 90 | [6 empty] | 90 | [7 empty] | 90
[22 empty] | 95 | [7 empty] | 95 | [6 empty] | 95 | [7 empty] | 95
[22 empty] | 100 | [7 empty] | 100 | [6 empty] | 100 | [7 empty] | 100
[22 empty] | 105 | [7 empty] | 105 | [6 empty] | 105 | [7 empty] | 105
[22 empty] | 110 | [7 empty] | 110 | [6 empty] | 110 | [7 empty] | 110
[22 empty] | 115 | [7 empty] | 115 | [6 empty] | 115 | [7 empty] | 115
[22 empty] | 120 | [7 empty] | 120 | [6 empty] | 120 | [7 empty] | 120
[22 empty] | 125 | [7 empty] | 125 | [6 empty] | 125 | [7 empty] | 125
[22 empty] | 130 | [7 empty] | 130 | [6 empty] | 130 | [7 empty] | 130
[22 empty] | 135 | [7 empty] | 135 | [6 empty] | 135 | [7 empty] | 135
[22 empty] | 140 | [7 empty] | 140 | [6 empty] | 140 | [7 empty] | 140
[22 empty] | 145 | [7 empty] | 145 | [6 empty] | 145 | [7 empty] | 145
[22 empty] | 150 | [7 empty] | 150 | [6 empty] | 150 | [7 empty] | 150
[22 empty] | 155 | [7 empty] | 155 | [6 empty] | 155 | [7 empty] | 155
[22 empty] | 160 | [7 empty] | 160 | [6 empty] | 160 | [7 empty] | 160
[22 empty] | 165 | [7 empty] | 165 | [6 empty] | 165 | [7 empty] | 165
[22 empty] | 170 | [7 empty] | 170 | [6 empty] | 170 | [7 empty] | 170
[22 empty] | 175 | [7 empty] | 175 | [6 empty] | 175 | [7 empty] | 175
[22 empty] | 180 | [7 empty] | 180 | [6 empty] | 180 | [7 empty] | 180
[13 empty] | Давление в камере, Мпа σ3 | Вертикальная нагрузка, Мпа σ1 | Поровое давление, Мпа u
[13 empty] | 0.05 | 0.08493633 | [5 empty] | 1 | [6 empty] | σ3,кПа | σ1,кПа | u, кПа |  |  |  | 4
[13 empty] | 0.15 | 0.2220252 | [27 empty] | δ3, Мпа | δ1-δ3, МПа | δ1, МПа | δ1, КПа
[13 empty] | 0.25 | 0.3591141 | [21 empty] | С, МПа:
φ, град:
E, Мпа
[27 empty] | x | 0
[27 empty] | y |  |  |  | С, кПа | φ,°
Эффективные значения угла внутреннего трения и удельного сцепления ϕ', С'
[13 empty] | ϕ', град. = | 9
[13 empty] | С', МПа = | 0.007
|  | K0, д.е. | 0.8435655 | Эффективное напряжение, Мпа: |  |  |  |  | 0.04217828
|  | Модуль деформации E0, МПа: |  | Точки нахождения модуля Е0, Мпа (полное напряжение): |  |  |  |  | 0.04217828 | 0.05073768
|  | Модуль деформации E50, МПа: |  | qmax Давление при разрушении образца, Мпа (девиатор): |  |  |  |  | 0.03493633
|  | Коэф. Поперечной деформации, ϑ: |  | 0,5 qmax, Мпа (девиатор): |  |  |  |  | 0.01746816
| Начальник исп. лаборатории: | [6 empty] | Семиколенова Л.Г. |  |  |  |  | Начальник исп. лаборатории: |  |  |  |  | Семиколенова Л.Г.
Лист 1 , всего листов 2 | [11 empty] | Лист 2 , всего листов 2
Частичное воспроизведение протокола испытаний без письменного разрешения ООО «ИнжГео» ЗАПРЕЩАЕТСЯ | [11 empty] | Частичное воспроизведение протокола испытаний без письменного разрешения ООО «ИнжГео» ЗАПРЕЩАЕТСЯ
E0 |  |  | E50 |  | Деформация |  |  |  | Первая прочность |  |  | Вторая прочность |  |  | Третья прочность |  |  |  | К Пуассона
devE0 | epsE0 |  | dev50 | epsE50 | dev | eps | ev |  | dev1 | eps1 | ev1 | dev1 | eps1 | ev2 | dev1 | eps1 | ev3 | Глины
0.008559401 | 0.0005706224 |  | 0.01746816 | 0.001746803 | 0 | 0 | 0 |  | 0 | 0 | 0 | 0 | 0 | 0 | 0 | 0 | 0 | < 0 | 0,20-0,30
[5 empty] | 0.008559401 | 0.0005706224 | 0 |  | 0.008559401 | 0.0005706224 | 0 | 0.0360126 | 0.001154241 | 0 | 0.05455704 | 0.001148561 | 0 | 0-0,25 | 0,30-0,38
Секущая модуля Е0 |  |  | Линия Q max |  | 0.01746816 | 0.001746803 | 0 |  | 0.01746816 | 0.001746803 | 0 | 0.03704432 | 0.001584358 | 0 | 0.05619974 | 0.001559156 | 0 | 0,25< | 0,38-0,45
| 0 |  |  | 0 | 0.0183225 | 0.002348888 | 0 |  | 0.0183225 | 0.002348888 | 0 | 0.04001954 | 0.002376536 | 0 | 0.06046879 | 0.002338734 | 0 | Суглинки | 0,35-0,37
[5 empty] | 0.01954506 | 0.003131851 | -0.006385585 |  | 0.01954506 | 0.003131851 | -0.006385585 | 0.04041582 | 0.003168715 | -0.004304845 | 0.06316316 | 0.003118312 | -0.001307924 | Пески и супеси | 0,30-0,35
[5 empty] | 0.02030465 | 0.003914814 | -0.006372077 |  | 0.02030465 | 0.003914814 | -0.006372077 | 0.04221095 | 0.003960894 | -0.004374356 | 0.06356605 | 0.003897889 | -0.001322812
|  |  | Линия 0,5 Q max |  | 0.02046474 | 0.004697777 | -0.006449911 |  | 0.02046474 | 0.004697777 | -0.006449911 | 0.04270244 | 0.004753073 | -0.004354806 | 0.06487247 | 0.004677467 | -0.001328873
|  |  |  | 0 | 0.02051189 | 0.00548074 | -0.006431256 |  | 0.02051189 | 0.00548074 | -0.006431256 | 0.04413141 | 0.005545252 | -0.004325698 | 0.07062577 | 0.005457045 | -0.001316752
[5 empty] | 0.02194025 | 0.006263702 | -0.006386229 |  | 0.02194025 | 0.006263702 | -0.006386229 | 0.04760211 | 0.00633743 | -0.004307452 | 0.07123812 | 0.006236623 | -0.001319519
[5 empty] | 0.02213033 | 0.007046665 | -0.006369504 |  | 0.02213033 | 0.007046665 | -0.006369504 | 0.04662184 | 0.007129609 | -0.004347855 | 0.06959858 | 0.007016201 | -0.001162863
[5 empty] | 0.02318894 | 0.007829628 | -0.004665834 |  | 0.02318894 | 0.007829628 | -0.004665834 | 0.04823043 | 0.007921788 | -0.00354705 | 0.07113233 | 0.007795779 | -0.001153667
[5 empty] | 0.02324363 | 0.008612591 | -0.004677082 |  | 0.02324363 | 0.008612591 | -0.004677082 | 0.05001025 | 0.008713967 | -0.003588993 | 0.07238482 | 0.008575357 | -0.001158323
Коэфф. Точки |  |  |  |  | 0.02337629 | 0.009395554 | -0.004707547 |  | 0.02337629 | 0.009395554 | -0.004707547 | 0.05019636 | 0.009506145 | -0.00358686 | 0.07715468 | 0.009354935 | -0.001152969
[5 empty] | 0.02408012 | 0.01017852 | -0.004684582 |  | 0.02408012 | 0.01017852 | -0.004684582 | 0.04975937 | 0.01029832 | -0.00356731 | 0.07568856 | 0.01013451 | -0.001164493
[5 empty] | 0.02488488 | 0.01096148 | -0.004672396 |  | 0.02488488 | 0.01096148 | -0.004672396 | 0.05163131 | 0.0110905 | -0.003571931 | 0.0816496 | 0.01091409 | -0.001174853
[5 empty] | 0.02406098 | 0.01174444 | -0.004693018 |  | 0.02406098 | 0.01174444 | -0.004693018 | 0.05209802 | 0.01188268 | -0.00353532 | 0.07756878 | 0.01169367 | -0.001167054
[5 empty] | 0.02478382 | 0.0125274 | -0.002387687 |  | 0.02478382 | 0.0125274 | -0.002387687 | 0.05087342 | 0.01267486 | -0.002550368 | 0.08314942 | 0.01247325 | -0.0009742682
[5 empty] | 0.02555194 | 0.01331037 | -0.002411232 |  | 0.02555194 | 0.01331037 | -0.002411232 | 0.05219811 | 0.01346704 | -0.002549859 | 0.08084253 | 0.01325282 | -0.0009733931
[5 empty] | 0.02488921 | 0.01409333 | -0.002383843 |  | 0.02488921 | 0.01409333 | -0.002383843 | 0.05419219 | 0.01425922 | -0.002542473 | 0.07924142 | 0.0140324 | -0.0009787408
[5 empty] | 0.02459537 | 0.01487629 | -0.002379278 |  | 0.02459537 | 0.01487629 | -0.002379278 | 0.05096309 | 0.0150514 | -0.002534323 | 0.08461607 | 0.01481198 | -0.000973782
[5 empty] | 0.02577911 | 0.01565926 | -0.002420122 |  | 0.02577911 | 0.01565926 | -0.002420122 | 0.05368712 | 0.01584358 | -0.002530758 | 0.08555158 | 0.01559156 | -0.0009820467
[5 empty] | 0.02505758 | 0.01644222 | -0.002396096 |  | 0.02505758 | 0.01644222 | -0.002396096 | 0.05163538 | 0.01663575 | -0.002551896 | 0.08183697 | 0.01637114 | -0.0009811717
[5 empty] | 0.02571175 | 0.01722518 | -0.0005580736 |  | 0.02571175 | 0.01722518 | -0.0005580736 | 0.05312843 | 0.01742793 | -0.001681857 | 0.08231741 | 0.01715071 | -0.0008160258
[5 empty] | 0.02611311 | 0.01800814 | -0.0005668321 |  | 0.02611311 | 0.01800814 | -0.0005668321 | 0.05506644 | 0.01822011 | -0.001706279 | 0.08578294 | 0.01793029 | -0.0008160258
[5 empty] | 0.02668976 | 0.01879111 | -0.000557456 |  | 0.02668976 | 0.01879111 | -0.000557456 | 0.05345306 | 0.01901229 | -0.0017056 | 0.08190602 | 0.01870987 | -0.0008271694
[5 empty] | 0.02589842 | 0.01957407 | -0.0005612738 |  | 0.02589842 | 0.01957407 | -0.0005612738 | 0.0565479 | 0.01980447 | -0.00170153 | 0.088275 | 0.01948945 | -0.0008257765
[5 empty] | 0.02707314 | 0.02035703 | -0.000557849 |  | 0.02707314 | 0.02035703 | -0.000557849 | 0.05425429 | 0.02059665 | -0.001701869 | 0.083518 | 0.02026902 | -0.0008244655
[5 empty] | 0.02703681 | 0.02114 | -0.0005664952 |  | 0.02703681 | 0.02114 | -0.0005664952 | 0.05616127 | 0.02138883 | -0.001696612 | 0.08296641 | 0.0210486 | -0.0008111914
[5 empty] | 0.02651391 | 0.02192296 | -8.379717e-05 |  | 0.02651391 | 0.02192296 | -8.379717e-05 | 0.05699136 | 0.02218101 | -0.001361815 | 0.08567043 | 0.02182818 | -0.0007824275
[5 empty] | 0.02708454 | 0.02270592 | -8.405612e-05 |  | 0.02708454 | 0.02270592 | -8.405612e-05 | 0.05730237 | 0.02297318 | -0.001382286 | 0.08685924 | 0.02260776 | -0.0007832939
[5 empty] | 0.02785504 | 0.02348888 | -8.27614e-05 |  | 0.02785504 | 0.02348888 | -8.27614e-05 | 0.05517179 | 0.02376536 | -0.001368684 | 0.0892554 | 0.02338734 | -0.0007950295
[5 empty] | 0.02785117 | 0.02427185 | -8.429835e-05 |  | 0.02785117 | 0.02427185 | -8.429835e-05 | 0.05772532 | 0.02455754 | -0.001384347 | 0.08569145 | 0.02416691 | -0.0007854205
[5 empty] | 0.02770301 | 0.02505481 | -8.328764e-05 |  | 0.02770301 | 0.02505481 | -8.328764e-05 | 0.05555248 | 0.02534972 | -0.001364838 | 0.08782144 | 0.02494649 | -0.000783609
[5 empty] | 0.02730092 | 0.02583777 | -8.277811e-05 |  | 0.02730092 | 0.02583777 | -8.277811e-05 | 0.05942558 | 0.0261419 | -0.001379676 | 0.09200799 | 0.02572607 | -0.000794872
[5 empty] | 0.02856678 | 0.02662074 | -0.0004904328 |  | 0.02856678 | 0.02662074 | -0.0004904328 | 0.05999453 | 0.02693408 | -0.001397866 | 0.09035321 | 0.02650565 | -0.00103242
[5 empty] | 0.02843687 | 0.0274037 | -0.0004964704 |  | 0.02843687 | 0.0274037 | -0.0004964704 | 0.05857461 | 0.02772626 | -0.001395348 | 0.08657336 | 0.02728523 | -0.00102482
[5 empty] | 0.02834118 | 0.02818666 | -0.0004941939 |  | 0.02834118 | 0.02818666 | -0.0004941939 | 0.05776578 | 0.02851844 | -0.001387795 | 0.09181679 | 0.0280648 | -0.00103355
[5 empty] | 0.02916577 | 0.02896962 | -0.0004933031 |  | 0.02916577 | 0.02896962 | -0.0004933031 | 0.05868063 | 0.02931062 | -0.001411713 | 0.08813816 | 0.02884438 | -0.001026669
[5 empty] | 0.02925135 | 0.02975259 | -0.0004956786 |  | 0.02925135 | 0.02975259 | -0.0004956786 | 0.05759729 | 0.03010279 | -0.0014036 | 0.08927809 | 0.02962396 | -0.001029853
[5 empty] | 0.02850684 | 0.03053555 | -0.0004981035 |  | 0.02850684 | 0.03053555 | -0.0004981035 | 0.06021659 | 0.03089497 | -0.001405978 | 0.08917969 | 0.03040354 | -0.001035706
[5 empty] | 0.02944303 | 0.03131851 | -0.001316922 |  | 0.02944303 | 0.03131851 | -0.001316922 | 0.06132032 | 0.03168715 | -0.001453179 | 0.09009363 | 0.03118312 | -0.001495915
[5 empty] | 0.02947829 | 0.03210148 | -0.001296243 |  | 0.02947829 | 0.03210148 | -0.001296243 | 0.05965808 | 0.03247933 | -0.001471561 | 0.09301468 | 0.03196269 | -0.001494106
[5 empty] | 0.02908245 | 0.03288444 | -0.001319932 |  | 0.02908245 | 0.03288444 | -0.001319932 | 0.06283308 | 0.03327151 | -0.001460036 | 0.09237212 | 0.03274227 | -0.001494709
[5 empty] | 0.02898285 | 0.0336674 | -0.001316006 |  | 0.02898285 | 0.0336674 | -0.001316006 | 0.06146493 | 0.03406369 | -0.001450407 | 0.09219752 | 0.03352185 | -0.001495915
[5 empty] | 0.02883166 | 0.03445036 | -0.001317577 |  | 0.02883166 | 0.03445036 | -0.001317577 | 0.06004043 | 0.03485587 | -0.001459452 | 0.09029923 | 0.03430143 | -0.001499684
[5 empty] | 0.0295679 | 0.03523333 | -0.001311033 |  | 0.0295679 | 0.03523333 | -0.001311033 | 0.06167465 | 0.03564805 | -0.001453033 | 0.09291647 | 0.035081 | -0.001506318
[5 empty] | 0.02956982 | 0.03601629 | -0.002356391 |  | 0.02956982 | 0.03601629 | -0.002356391 | 0.06402507 | 0.03644022 | -0.001548583 | 0.09607871 | 0.03586058 | -0.002142337
[5 empty] | 0.02914516 | 0.03679925 | -0.002355916 |  | 0.02914516 | 0.03679925 | -0.002355916 | 0.06354592 | 0.0372324 | -0.001552752 | 0.09607707 | 0.03664016 | -0.002147038
[5 empty] | 0.02923586 | 0.03758221 | -0.00234904 |  | 0.02923586 | 0.03758221 | -0.00234904 | 0.06282161 | 0.03802458 | -0.001531443 | 0.09682432 | 0.03741974 | -0.002141696
[5 empty] | 0.02960418 | 0.03836518 | -0.002362318 |  | 0.02960418 | 0.03836518 | -0.002362318 | 0.06417329 | 0.03881676 | -0.001557693 | 0.0906839 | 0.03819932 | -0.002144474
[5 empty] | 0.03068488 | 0.03914814 | -0.002362555 |  | 0.03068488 | 0.03914814 | -0.002362555 | 0.06223397 | 0.03960894 | -0.001549973 | 0.09165594 | 0.03897889 | -0.002142124
[5 empty] | 0.03002985 | 0.0399311 | -0.003515544 |  | 0.03002985 | 0.0399311 | -0.003515544 | 0.06561852 | 0.04040112 | -0.00154287 | 0.09424316 | 0.03975847 | -0.002120544
[5 empty] | 0.03081083 | 0.04071407 | -0.003521541 |  | 0.03081083 | 0.04071407 | -0.003521541 | 0.06245977 | 0.0411933 | -0.001659906 | 0.09669082 | 0.04053805 | -0.002825864
[5 empty] | 0.03130109 | 0.04149703 | -0.003498259 |  | 0.03130109 | 0.04149703 | -0.003498259 | 0.06433469 | 0.04198548 | -0.001632285 | 0.09779134 | 0.04131763 | -0.00281148
[5 empty] | 0.02994933 | 0.04227999 | -0.003551172 |  | 0.02994933 | 0.04227999 | -0.003551172 | 0.06239086 | 0.04277765 | -0.001630805 | 0.09267376 | 0.04209721 | -0.002799915
[5 empty] | 0.03134793 | 0.04306295 | -0.003525068 |  | 0.03134793 | 0.04306295 | -0.003525068 | 0.06527948 | 0.04356983 | -0.001646589 | 0.09701315 | 0.04287678 | -0.002794557
[5 empty] | 0.0302867 | 0.04384592 | -0.003500728 |  | 0.0302867 | 0.04384592 | -0.003500728 | 0.06387148 | 0.04436201 | -0.001644122 | 0.09741353 | 0.04365636 | -0.002827274
[5 empty] | 0.0309063 | 0.04462888 | -0.003512016 |  | 0.0309063 | 0.04462888 | -0.003512016 | 0.06455647 | 0.04515419 | -0.001653823 | 0.09926494 | 0.04443594 | -0.002815146
[5 empty] | 0.03083515 | 0.04541184 | -0.00458048 |  | 0.03083515 | 0.04541184 | -0.00458048 | 0.06671842 | 0.04594637 | -0.001773972 | 0.09298096 | 0.04521552 | -0.003477426
[5 empty] | 0.03159865 | 0.04619481 | -0.004641516 |  | 0.03159865 | 0.04619481 | -0.004641516 | 0.06599796 | 0.04673855 | -0.001773795 | 0.09527869 | 0.04599509 | -0.003484705
[5 empty] | 0.03123872 | 0.04697777 | -0.004640591 |  | 0.03123872 | 0.04697777 | -0.004640591 | 0.06637223 | 0.04753073 | -0.001776791 | 0.09688508 | 0.04677467 | -0.003461134
[5 empty] | 0.03222836 | 0.04776073 | -0.004651689 |  | 0.03222836 | 0.04776073 | -0.004651689 | 0.06400734 | 0.04832291 | -0.001757758 | 0.09495507 | 0.04755425 | -0.003470493
[5 empty] | 0.03183133 | 0.04854369 | -0.004589266 |  | 0.03183133 | 0.04854369 | -0.004589266 | 0.06370698 | 0.04911508 | -0.001766746 | 0.1002073 | 0.04833383 | -0.003488171
[5 empty] | 0.03157829 | 0.04932666 | -0.004592502 |  | 0.03157829 | 0.04932666 | -0.004592502 | 0.06700895 | 0.04990726 | -0.001762516 | 0.09855551 | 0.04911341 | -0.00349961
[5 empty] | 0.03156801 | 0.05010962 | -0.005497304 |  | 0.03156801 | 0.05010962 | -0.005497304 | 0.064156 | 0.05069944 | -0.001982321 | 0.1002738 | 0.04989298 | -0.003996426
[5 empty] | 0.0326693 | 0.05089258 | -0.005457109 |  | 0.0326693 | 0.05089258 | -0.005457109 | 0.06473402 | 0.05149162 | -0.001966105 | 0.100744 | 0.05067256 | -0.004000009
[5 empty] | 0.03201713 | 0.05167555 | -0.005471975 |  | 0.03201713 | 0.05167555 | -0.005471975 | 0.06518051 | 0.0522838 | -0.001990824 | 0.09474459 | 0.05145214 | -0.004002
[5 empty] | 0.03198538 | 0.05245851 | -0.005480785 |  | 0.03198538 | 0.05245851 | -0.005480785 | 0.06718426 | 0.05307598 | -0.001983507 | 0.09720153 | 0.05223172 | -0.003942684
[5 empty] | 0.03234617 | 0.05324147 | -0.005536948 |  | 0.03234617 | 0.05324147 | -0.005536948 | 0.06663107 | 0.05386816 | -0.001978959 | 0.09565785 | 0.0530113 | -0.004018321
[5 empty] | 0.03185084 | 0.05402443 | -0.005474178 |  | 0.03185084 | 0.05402443 | -0.005474178 | 0.06720212 | 0.05466034 | -0.00198588 | 0.09746318 | 0.05379087 | -0.004001602
[5 empty] | 0.0316575 | 0.0548074 | -0.005966867 |  | 0.0316575 | 0.0548074 | -0.005966867 | 0.06690312 | 0.05545252 | -0.002293665 | 0.09927504 | 0.05457045 | -0.004255612
[5 empty] | 0.03218748 | 0.05559036 | -0.005973489 |  | 0.03218748 | 0.05559036 | -0.005973489 | 0.06653576 | 0.05624469 | -0.002253697 | 0.0989277 | 0.05535003 | -0.004284836
[5 empty] | 0.03241192 | 0.05637332 | -0.00600419 |  | 0.03241192 | 0.05637332 | -0.00600419 | 0.06862101 | 0.05703687 | -0.002264597 | 0.09886201 | 0.05612961 | -0.00433555
[5 empty] | 0.03189226 | 0.05715628 | -0.005981916 |  | 0.03189226 | 0.05715628 | -0.005981916 | 0.06805293 | 0.05782905 | -0.00229094 | 0.09694516 | 0.05690919 | -0.004313201
[5 empty] | 0.03327145 | 0.05793925 | -0.005973489 |  | 0.03327145 | 0.05793925 | -0.005973489 | 0.06904816 | 0.05862123 | -0.002283219 | 0.09768676 | 0.05768876 | -0.004311912
[5 empty] | 0.03288977 | 0.05872221 | -0.006049941 |  | 0.03288977 | 0.05872221 | -0.006049941 | 0.06736312 | 0.05941341 | -0.002264597 | 0.09759039 | 0.05846834 | -0.004325235
[5 empty] | 0.03225852 | 0.05950517 | -0.005993078 |  | 0.03225852 | 0.05950517 | -0.005993078 | 0.06824436 | 0.06020559 | -0.002580116 | 0.09700425 | 0.05924792 | -0.004575566
[5 empty] | 0.03276203 | 0.06028814 | -0.005968107 |  | 0.03276203 | 0.06028814 | -0.005968107 | 0.06589653 | 0.06099777 | -0.002605357 | 0.1003807 | 0.0600275 | -0.004597502
[5 empty] | 0.03246162 | 0.0610711 | -0.005941947 |  | 0.03246162 | 0.0610711 | -0.005941947 | 0.06947754 | 0.06178995 | -0.002628257 | 0.1021128 | 0.06080707 | -0.004555915
[5 empty] | 0.03273364 | 0.06185406 | -0.005942541 |  | 0.03273364 | 0.06185406 | -0.005942541 | 0.06766731 | 0.06258212 | -0.002611863 | 0.1011079 | 0.06158665 | -0.004544033
[5 empty] | 0.03367936 | 0.06263702 | -0.005930056 |  | 0.03367936 | 0.06263702 | -0.005930056 | 0.06941259 | 0.0633743 | -0.002601454 | 0.1021042 | 0.06236623 | -0.004527123
[5 empty] | 0.03336135 | 0.06341999 | -0.005934812 |  | 0.03336135 | 0.06341999 | -0.005934812 | 0.06809669 | 0.06416648 | -0.002622532 | 0.1010258 | 0.06314581 | -0.004532607
[5 empty] | 0.03345022 | 0.06420295 | -0.005012813 |  | 0.03345022 | 0.06420295 | -0.005012813 | 0.0690725 | 0.06495866 | -0.002945231 | 0.1009651 | 0.06392539 | -0.004781967
[5 empty] | 0.03276287 | 0.06498591 | -0.0050173 |  | 0.03276287 | 0.06498591 | -0.0050173 | 0.06858009 | 0.06575084 | -0.0029423 | 0.100022 | 0.06470496 | -0.004851978
[5 empty] | 0.03276592 | 0.06576888 | -0.005030761 |  | 0.03276592 | 0.06576888 | -0.005030761 | 0.06911294 | 0.06654302 | -0.002935265 | 0.09967463 | 0.06548454 | -0.004873705
[5 empty] | 0.03421307 | 0.06655184 | -0.004961464 |  | 0.03421307 | 0.06655184 | -0.004961464 | 0.06997166 | 0.0673352 | -0.002918557 | 0.1022167 | 0.06626412 | -0.004876119
[5 empty] | 0.03306081 | 0.0673348 | -0.00496944 |  | 0.03306081 | 0.0673348 | -0.00496944 | 0.06852674 | 0.06812738 | -0.00293761 | 0.1017943 | 0.0670437 | -0.004823491
[5 empty] | 0.03395542 | 0.06811776 | -0.00497642 |  | 0.03395542 | 0.06811776 | -0.00497642 | 0.07014685 | 0.06891955 | -0.002908298 | 0.1017212 | 0.06782328 | -0.00501543
[5 empty] | 0.03454823 | 0.06890073 | -0.003563534 |  | 0.03454823 | 0.06890073 | -0.003563534 | 0.07099732 | 0.06971173 | -0.003227782 | 0.1033409 | 0.06860285 | -0.005060955
[5 empty] | 0.03437712 | 0.06968369 | -0.003514699 |  | 0.03437712 | 0.06968369 | -0.003514699 | 0.06969431 | 0.07050391 | -0.003240008 | 0.1037561 | 0.06938243 | -0.005060955
[5 empty] | 0.03316307 | 0.07046665 | -0.003523192 |  | 0.03316307 | 0.07046665 | -0.003523192 | 0.06985781 | 0.07129609 | -0.003245156 | 0.1067866 | 0.07016201 | -0.005018465
[5 empty] | 0.0345228 | 0.07124962 | -0.003559641 |  | 0.0345228 | 0.07124962 | -0.003559641 | 0.06834852 | 0.07208827 | -0.00324966 | 0.1024491 | 0.07094159 | -0.00505792
[5 empty] | 0.03464672 | 0.07203258 | -0.003572027 |  | 0.03464672 | 0.07203258 | -0.003572027 | 0.06777941 | 0.07288045 | -0.003223599 | 0.103417 | 0.07172116 | -0.005058426
[5 empty] | 0.03416256 | 0.07281554 | -0.003527439 |  | 0.03416256 | 0.07281554 | -0.003527439 | 0.07197696 | 0.07367263 | -0.00322006 | 0.1026427 | 0.07250074 | -0.005011889
[5 empty] | 0.03462585 | 0.0735985 | -0.002094745 |  | 0.03462585 | 0.0735985 | -0.002094745 | 0.06786087 | 0.07446481 | -0.003446615 | 0.1052324 | 0.07328032 | -0.005226977
[5 empty] | 0.03344443 | 0.07438147 | -0.002090346 |  | 0.03344443 | 0.07438147 | -0.002090346 | 0.06917233 | 0.07525698 | -0.003419932 | 0.105937 | 0.0740599 | -0.005195498
[5 empty] | 0.03476958 | 0.07516443 | -0.002077151 |  | 0.03476958 | 0.07516443 | -0.002077151 | 0.07089924 | 0.07604916 | -0.003399406 | 0.1043265 | 0.07483948 | -0.005236945
[5 empty] | 0.0348365 | 0.07594739 | -0.002075894 |  | 0.0348365 | 0.07594739 | -0.002075894 | 0.07057616 | 0.07684134 | -0.003417879 | 0.1020316 | 0.07561905 | -0.005242716
[5 empty] | 0.03414056 | 0.07673036 | -0.002098515 |  | 0.03414056 | 0.07673036 | -0.002098515 | 0.07029317 | 0.07763352 | -0.0034213 | 0.1081908 | 0.07639863 | -0.005273145
[5 empty] | 0.03500173 | 0.07751332 | -0.002084272 |  | 0.03500173 | 0.07751332 | -0.002084272 | 0.06949957 | 0.0784257 | -0.003536342 | 0.1081928 | 0.07717821 | -0.005371199
[5 empty] | 0.03468588 | 0.07829628 | -0.0011519 |  | 0.03468588 | 0.07829628 | -0.0011519 | 0.07094934 | 0.07921788 | -0.003499228 | 0.1091832 | 0.07795779 | -0.005334089
[5 empty] | 0.03526959 | 0.07907924 | -0.001147448 |  | 0.03526959 | 0.07907924 | -0.001147448 | 0.06920006 | 0.08001006 | -0.003510783 | 0.1093109 | 0.07873737 | -0.005417451
[5 empty] | 0.03366893 | 0.07986221 | -0.00113626 |  | 0.03366893 | 0.07986221 | -0.00113626 | 0.07040028 | 0.08080224 | -0.003499578 | 0.108717 | 0.07951694 | -0.005332476
[5 empty] | 0.03450594 | 0.08064517 | -0.001143681 |  | 0.03450594 | 0.08064517 | -0.001143681 | 0.07166449 | 0.08159442 | -0.00350273 | 0.1075427 | 0.08029652 | -0.005401317
[5 empty] | 0.0349244 | 0.08142813 | -0.001150302 |  | 0.0349244 | 0.08142813 | -0.001150302 | 0.0721569 | 0.08238659 | -0.003526889 | 0.1045748 | 0.0810761 | -0.005401855
[5 empty] | 0.03439089 | 0.08221109 | -0.001145964 |  | 0.03439089 | 0.08221109 | -0.001145964 | 0.06914132 | 0.08317877 | -0.003496077 | 0.1047334 | 0.08185568 | -0.005357216
[5 empty] | 0.03425216 | 0.08299406 | -0.001013761 |  | 0.03425216 | 0.08299406 | -0.001013761 | 0.07234687 | 0.08397095 | -0.003490648 | 0.1103051 | 0.08263525 | -0.005426219
[5 empty] | 0.03415516 | 0.08377702 | -0.001010917 |  | 0.03415516 | 0.08377702 | -0.001010917 | 0.06948365 | 0.08476313 | -0.003472211 | 0.1082311 | 0.08341483 | -0.005396844
[5 empty] | 0.03420993 | 0.08455998 | -0.001018128 |  | 0.03420993 | 0.08455998 | -0.001018128 | 0.0712107 | 0.08555531 | -0.003510826 | 0.1040026 | 0.08419441 | -0.005416427
[5 empty] | 0.03417959 | 0.08534295 | -0.001005433 |  | 0.03417959 | 0.08534295 | -0.001005433 | 0.06867624 | 0.08634749 | -0.003480212 | 0.1036882 | 0.08497399 | -0.005425675
[5 empty] | 0.03427573 | 0.08612591 | -0.001013964 |  | 0.03427573 | 0.08612591 | -0.001013964 | 0.06993905 | 0.08713967 | -0.003466992 | 0.1099344 | 0.08575357 | -0.005447978
[5 empty] | 0.03539571 | 0.08690887 | -0.001014472 |  | 0.03539571 | 0.08690887 | -0.001014472 | 0.07168788 | 0.08793185 | -0.003421167 | 0.1072847 | 0.08653314 | -0.005484969
[5 empty] | 0.03414501 | 0.08769183 | -0.001108747 |  | 0.03414501 | 0.08769183 | -0.001108747 | 0.07290657 | 0.08872402 | -0.003388426 | 0.1055253 | 0.08731272 | -0.005356532
[5 empty] | 0.03484949 | 0.0884748 | -0.001115303 |  | 0.03484949 | 0.0884748 | -0.001115303 | 0.06957238 | 0.0895162 | -0.003416052 | 0.1076583 | 0.0880923 | -0.005436601
[5 empty] | 0.03511338 | 0.08925776 | -0.001107636 |  | 0.03511338 | 0.08925776 | -0.001107636 | 0.07072356 | 0.09030838 | -0.003403773 | 0.1107193 | 0.08887188 | -0.005366811
[5 empty] | 0.03457237 | 0.09004072 | -0.001102192 |  | 0.03457237 | 0.09004072 | -0.001102192 | 0.07143234 | 0.09110056 | -0.0034123 | 0.1074882 | 0.08965146 | -0.005462569
[5 empty] | 0.03523361 | 0.09082369 | -0.001119747 |  | 0.03523361 | 0.09082369 | -0.001119747 | 0.06968598 | 0.09189274 | -0.003382969 | 0.1068642 | 0.09043103 | -0.005421453
[5 empty] | 0.03456469 | 0.09160665 | -0.00111608 |  | 0.03456469 | 0.09160665 | -0.00111608 | 0.07282647 | 0.09268492 | -0.003429012 | 0.1109581 | 0.09121061 | -0.005458241
[5 empty] | 0.03503051 | 0.09238961 | -0.001265812 |  | 0.03503051 | 0.09238961 | -0.001265812 | 0.07098969 | 0.0934771 | -0.003316703 | 0.1046092 | 0.09199019 | -0.00530168
[5 empty] | 0.03434382 | 0.09317257 | -0.001275894 |  | 0.03434382 | 0.09317257 | -0.001275894 | 0.07127562 | 0.09426928 | -0.003275443 | 0.1058393 | 0.09276977 | -0.005309059
[5 empty] | 0.03458029 | 0.09395554 | -0.001274873 |  | 0.03458029 | 0.09395554 | -0.001274873 | 0.07260102 | 0.09506145 | -0.003325616 | 0.1064244 | 0.09354935 | -0.00528745
[5 empty] | 0.03464703 | 0.0947385 | -0.001286358 |  | 0.03464703 | 0.0947385 | -0.001286358 | 0.07177886 | 0.09585363 | -0.003319344 | 0.1097628 | 0.09432892 | -0.00525688
[5 empty] | 0.03493384 | 0.09552146 | -0.001276915 |  | 0.03493384 | 0.09552146 | -0.001276915 | 0.07119903 | 0.09664581 | -0.003289636 | 0.1113832 | 0.0951085 | -0.005247393
[5 empty] | 0.03399999 | 0.09630443 | -0.001484847 |  | 0.03399999 | 0.09630443 | -0.001484847 | 0.07325317 | 0.09743799 | -0.003307131 | 0.1100325 | 0.09588808 | -0.005314857
[5 empty] | 0.03459991 | 0.09708739 | -0.001480097 |  | 0.03459991 | 0.09708739 | -0.001480097 | 0.07213995 | 0.09823017 | -0.00313673 | 0.1078928 | 0.09666766 | -0.005052609
[5 empty] | 0.03534381 | 0.09787035 | -0.00149791 |  | 0.03534381 | 0.09787035 | -0.00149791 | 0.07120255 | 0.09902235 | -0.00313673 | 0.1064671 | 0.09744723 | -0.005026944
[5 empty] | 0.03498555 | 0.09865331 | -0.00148455 |  | 0.03498555 | 0.09865331 | -0.00148455 | 0.0694884 | 0.09981453 | -0.003174575 | 0.1111971 | 0.09822681 | -0.005034492
[5 empty] | 0.03485595 | 0.09943628 | -0.001469558 |  | 0.03485595 | 0.09943628 | -0.001469558 | 0.07379972 | 0.1006067 | -0.003160383 | 0.110879 | 0.09900639 | -0.005038015
[5 empty] | 0.03512465 | 0.1002192 | -0.001478612 |  | 0.03512465 | 0.1002192 | -0.001478612 | 0.0725265 | 0.1013989 | -0.003157545 | 0.1081608 | 0.09978597 | -0.004988194
[5 empty] | 0.03472338 | 0.1010022 | -0.001470597 |  | 0.03472338 | 0.1010022 | -0.001470597 | 0.0732023 | 0.1021911 | -0.003163222 | 0.105047 | 0.1005655 | -0.005076262
[5 empty] | 0.03550906 | 0.1017852 | -0.001708248 |  | 0.03550906 | 0.1017852 | -0.001708248 | 0.07236968 | 0.1029832 | -0.002968983 | 0.1094882 | 0.1013451 | -0.004701488
[5 empty] | 0.03509901 | 0.1025681 | -0.001705342 |  | 0.03509901 | 0.1025681 | -0.001705342 | 0.0731098 | 0.1037754 | -0.002948466 | 0.1078405 | 0.1021247 | -0.004669473
[5 empty] | 0.03521461 | 0.1033511 | -0.001717308 |  | 0.03521461 | 0.1033511 | -0.001717308 | 0.07200843 | 0.1045676 | -0.002991581 | 0.1071946 | 0.1029043 | -0.004692542
[5 empty] | 0.03460922 | 0.1041341 | -0.00171936 |  | 0.03460922 | 0.1041341 | -0.00171936 | 0.07334498 | 0.1053598 | -0.002967198 | 0.1107391 | 0.1036839 | -0.004738682
[5 empty] | 0.03501302 | 0.104917 | -0.001705 |  | 0.03501302 | 0.104917 | -0.001705 | 0.07317235 | 0.106152 | -0.002968983 | 0.1048611 | 0.1044634 | -0.004681714
[5 empty] | 0.03440741 | 0.1057 | -0.001717137 |  | 0.03440741 | 0.1057 | -0.001717137 | 0.07384128 | 0.1069441 | -0.002996338 | 0.1062548 | 0.105243 | -0.004710433
[5 empty] | 0.03502321 | 0.1064829 | -0.001920651 |  | 0.03502321 | 0.1064829 | -0.001920651 | 0.0705823 | 0.1077363 | -0.00275576 | 0.1059998 | 0.1060226 | -0.00432994
[5 empty] | 0.03472286 | 0.1072659 | -0.001934895 |  | 0.03472286 | 0.1072659 | -0.001934895 | 0.06991713 | 0.1085285 | -0.002789205 | 0.1099729 | 0.1068022 | -0.004346317
[5 empty] | 0.03507573 | 0.1080489 | -0.001938938 |  | 0.03507573 | 0.1080489 | -0.001938938 | 0.0715359 | 0.1093207 | -0.002756313 | 0.109968 | 0.1075817 | -0.004294169
[5 empty] | 0.03478383 | 0.1088318 | -0.00194298 |  | 0.03478383 | 0.1088318 | -0.00194298 | 0.07128947 | 0.1101129 | -0.002775661 | 0.1111812 | 0.1083613 | -0.004302358
[5 empty] | 0.03458526 | 0.1096148 | -0.001907947 |  | 0.03458526 | 0.1096148 | -0.001907947 | 0.0717295 | 0.110905 | -0.002748021 | 0.109921 | 0.1091409 | -0.004337266
[5 empty] | 0.03414912 | 0.1103978 | -0.001925079 |  | 0.03414912 | 0.1103978 | -0.001925079 | 0.07216809 | 0.1116972 | -0.002781189 | 0.1054338 | 0.1099205 | -0.004282102
[5 empty] | 0.03543561 | 0.1111807 | -0.00209402 |  | 0.03543561 | 0.1111807 | -0.00209402 | 0.0737594 | 0.1124894 | -0.002526952 | 0.1053195 | 0.1107001 | -0.003811485
[5 empty] | 0.03473653 | 0.1119637 | -0.002097808 |  | 0.03473653 | 0.1119637 | -0.002097808 | 0.07088763 | 0.1132816 | -0.002550984 | 0.1090413 | 0.1114796 | -0.003829193
[5 empty] | 0.03477581 | 0.1127466 | -0.002112328 |  | 0.03477581 | 0.1127466 | -0.002112328 | 0.07338601 | 0.1140737 | -0.002537577 | 0.1111141 | 0.1122592 | -0.00381418
[5 empty] | 0.03422957 | 0.1135296 | -0.002124112 |  | 0.03422957 | 0.1135296 | -0.002124112 | 0.07241982 | 0.1148659 | -0.002552502 | 0.1076288 | 0.1130388 | -0.003839202
[5 empty] | 0.03478682 | 0.1143126 | -0.00210349 |  | 0.03478682 | 0.1143126 | -0.00210349 | 0.07245091 | 0.1156581 | -0.002512532 | 0.1051113 | 0.1138184 | -0.003814565
[5 empty] | 0.03541221 | 0.1150955 | -0.002231385 |  | 0.03541221 | 0.1150955 | -0.002231385 | 0.07294651 | 0.1164503 | -0.002510762 | 0.109336 | 0.1145979 | -0.003828809
[5 empty] | 0.03451827 | 0.1158785 | -0.002221166 |  | 0.03451827 | 0.1158785 | -0.002221166 | 0.07139782 | 0.1172425 | -0.002277592 | 0.1115528 | 0.1153775 | -0.00331874
[5 empty] | 0.03446487 | 0.1166615 | -0.002226053 |  | 0.03446487 | 0.1166615 | -0.002226053 | 0.07346627 | 0.1180346 | -0.002292605 | 0.1107211 | 0.1161571 | -0.003343123
[5 empty] | 0.03429279 | 0.1174444 | -0.002214058 |  | 0.03429279 | 0.1174444 | -0.002214058 | 0.0720252 | 0.1188268 | -0.002273953 | 0.1118625 | 0.1169367 | -0.003322748
[5 empty] | 0.03543701 | 0.1182274 | -0.002203617 |  | 0.03543701 | 0.1182274 | -0.002203617 | 0.07246903 | 0.119619 | -0.002296471 | 0.1104929 | 0.1177163 | -0.003361159
[5 empty] | 0.03420394 | 0.1190103 | -0.002203617 |  | 0.03420394 | 0.1190103 | -0.002203617 | 0.07373282 | 0.1204112 | -0.002267356 | 0.1112044 | 0.1184958 | -0.003308051
[5 empty] | 0.03546769 | 0.1197933 | -0.002222721 |  | 0.03546769 | 0.1197933 | -0.002222721 | 0.07026581 | 0.1212034 | -0.002260077 | 0.1097275 | 0.1192754 | -0.003313062
[5 empty] | 0.03420945 | 0.1205763 | -0.002258383 |  | 0.03420945 | 0.1205763 | -0.002258383 | 0.07363526 | 0.1219955 | -0.001913002 | 0.1052722 | 0.120055 | -0.002811704
[5 empty] | 0.03493633 | 0.1213592 | -0.002249188 |  | 0.03493633 | 0.1213592 | -0.002249188 | 0.07200762 | 0.1227877 | -0.001904189 | 0.1079226 | 0.1208346 | -0.002774271
[5 empty] | 0.03413936 | 0.1221422 | -0.002253449 |  | 0.03413936 | 0.1221422 | -0.002253449 | 0.07068918 | 0.1235799 | -0.001903805 | 0.1113637 | 0.1216141 | -0.002772874
[5 empty] | 0.03432523 | 0.1229252 | -0.002252552 |  | 0.03432523 | 0.1229252 | -0.002252552 | 0.07178883 | 0.1243721 | -0.001903231 | 0.1061551 | 0.1223937 | -0.002796061
[5 empty] | 0.03452814 | 0.1237081 | -0.002231695 |  | 0.03452814 | 0.1237081 | -0.002231695 | 0.0717768 | 0.1251642 | -0.001912235 | 0.1075157 | 0.1231733 | -0.002780696
[5 empty] | 0.03448469 | 0.1244911 | -0.002258159 |  | 0.03448469 | 0.1244911 | -0.002258159 | 0.07311705 | 0.1259564 | -0.001913002 | 0.1116058 | 0.1239529 | -0.002808352
[5 empty] | 0.03501909 | 0.125274 | -0.001964138 |  | 0.03501909 | 0.125274 | -0.001964138 | 0.07225816 | 0.1267486 | -0.001345058 | 0.1099525 | 0.1247325 | -0.002212261
[5 empty] | 0.03452528 | 0.126057 | -0.001971231 |  | 0.03452528 | 0.126057 | -0.001971231 | 0.07184158 | 0.1275408 | -0.001362753 | 0.1117469 | 0.125512 | -0.002218482
[5 empty] | 0.03429487 | 0.12684 | -0.001983448 |  | 0.03429487 | 0.12684 | -0.001983448 | 0.0716897 | 0.128333 | -0.001360592 | 0.1091141 | 0.1262916 | -0.002223148
[5 empty] | 0.03449793 | 0.1276229 | -0.001971625 |  | 0.03449793 | 0.1276229 | -0.001971625 | 0.07189122 | 0.1291251 | -0.001347084 | 0.1116752 | 0.1270712 | -0.002223814
[5 empty] | 0.03543209 | 0.1284059 | -0.001956256 |  | 0.03543209 | 0.1284059 | -0.001956256 | 0.07344446 | 0.1299173 | -0.001342222 | 0.1063231 | 0.1278508 | -0.002202707
[5 empty] | 0.03458113 | 0.1291889 | -0.001970246 |  | 0.03458113 | 0.1291889 | -0.001970246 | 0.07397524 | 0.1307095 | -0.001344248 | 0.1099148 | 0.1286303 | -0.002218926
[5 empty] | 0.03523493 | 0.1299718 | -0.001360568 |  | 0.03523493 | 0.1299718 | -0.001360568 | 0.0719755 | 0.1315017 | -0.0006077124 | 0.1070761 | 0.1294099 | -0.001486443
[5 empty] | 0.0346134 | 0.1307548 | -0.001373915 |  | 0.0346134 | 0.1307548 | -0.001373915 | 0.07294664 | 0.1322939 | -0.0006066261 | 0.1114229 | 0.1301895 | -0.001485548
[5 empty] | 0.03482514 | 0.1315378 | -0.001366016 |  | 0.03482514 | 0.1315378 | -0.001366016 | 0.07045639 | 0.133086 | -0.0006037293 | 0.1086555 | 0.1309691 | -0.001478832
[5 empty] | 0.03474778 | 0.1323207 | -0.001351034 |  | 0.03474778 | 0.1323207 | -0.001351034 | 0.07253292 | 0.1338782 | -0.0006078934 | 0.1127155 | 0.1317487 | -0.001504054
[5 empty] | 0.03495959 | 0.1331037 | -0.001350217 |  | 0.03495959 | 0.1331037 | -0.001350217 | 0.07123739 | 0.1346704 | -0.0006031862 | 0.1104147 | 0.1325282 | -0.001481966
[5 empty] | 0.03478868 | 0.1338866 | -0.001359751 |  | 0.03478868 | 0.1338866 | -0.001359751 | 0.07284453 | 0.1354626 | -0.0006058416 | 0.1084009 | 0.1333078 | -0.0005225248
[5 empty] | 0.03509414 | 0.1346696 | -0.0004681934 |  | 0.03509414 | 0.1346696 | -0.0004681934 | 0.07309761 | 0.1362548 | 0.0003002117 | 0.1085434 | 0.1340874 | -0.0005161773
[5 empty] | 0.03436173 | 0.1354526 | -0.0004678659 |  | 0.03436173 | 0.1354526 | -0.0004678659 | 0.06955969 | 0.1370469 | 0.0003027084 | 0.1066367 | 0.134867 | -0.00051753
[5 empty] | 0.03549254 | 0.1362355 | -0.0004676787 |  | 0.03549254 | 0.1362355 | -0.0004676787 | 0.07193706 | 0.1378391 | 0.0002990987 | 0.111417 | 0.1356466 | -0.0005196112
[5 empty] | 0.03469198 | 0.1370185 | -0.0004670703 |  | 0.03469198 | 0.1370185 | -0.0004670703 | 0.07087847 | 0.1386313 | 0.0002998808 | 0.1069209 | 0.1364261 | -0.0005236694
[5 empty] | 0.03453804 | 0.1378015 | -0.0004637478 |  | 0.03453804 | 0.1378015 | -0.0004637478 | 0.07176774 | 0.1394235 | 0.0003021068 | 0.107063 | 0.1372057 | -0.0005230451
[5 empty] | 0.03589901 | 0.1385844 | 0.0006625695 |  | 0.03589901 | 0.1385844 | 0.0006625695 | 0.07327514 | 0.1402156 | 0.001331248 | 0.113247 | 0.1379853 | -0.0005221606
[5 empty] | 0.03510681 | 0.1393674 | 0.0006666656 |  | 0.03510681 | 0.1393674 | 0.0006666656 | 0.07143738 | 0.1410078 | 0.001350102 | 0.1077424 | 0.1387649 | 0.0006527703
[5 empty] | 0.03450175 | 0.1401503 | 0.0006664674 |  | 0.03450175 | 0.1401503 | 0.0006664674 | 0.07001938 | 0.1418 | 0.001346625 | 0.1087116 | 0.1395444 | 0.0006500311
[5 empty] | 0.03579501 | 0.1409333 | 0.0006623053 |  | 0.03579501 | 0.1409333 | 0.0006623053 | 0.07307074 | 0.1425922 | 0.001334992 | 0.1078101 | 0.140324 | 0.0006572704
[5 empty] | 0.03504519 | 0.1417163 | 0.0006589359 |  | 0.03504519 | 0.1417163 | 0.0006589359 | 0.07207034 | 0.1433844 | 0.001331248 | 0.1127009 | 0.1411036 | 0.0006525747
[5 empty] | 0.03596411 | 0.1424992 | 0.0006634284 |  | 0.03596411 | 0.1424992 | 0.0006634284 | 0.07272789 | 0.1441765 | 0.001331783 | 0.1132387 | 0.1418832 | 0.0006490529
[5 empty] | 0.03581027 | 0.1432822 | 0.0006665995 |  | 0.03581027 | 0.1432822 | 0.0006665995 | 0.0706856 | 0.1449687 | 0.001344486 | 0.1102499 | 0.1426628 | 0.0006502268
[5 empty] | 0.0351795 | 0.1440652 | 0.001964808 |  | 0.0351795 | 0.1440652 | 0.001964808 | 0.0725562 | 0.1457609 | 0.00246976 | 0.1072605 | 0.1434423 | 0.001982622
[5 empty] | 0.0343868 | 0.1448481 | 0.00197566 |  | 0.0343868 | 0.1448481 | 0.00197566 | 0.0723687 | 0.1465531 | 0.00245835 | 0.1111809 | 0.1442219 | 0.001975683
[5 empty] | 0.03594489 | 0.1456311 | 0.001982566 |  | 0.03594489 | 0.1456311 | 0.001982566 | 0.07319634 | 0.1473453 | 0.002497541 | 0.1092706 | 0.1450015 | 0.001989759
[5 empty] | 0.03574844 | 0.146414 | 0.001967768 |  | 0.03574844 | 0.146414 | 0.001967768 | 0.07026629 | 0.1481374 | 0.002463063 | 0.1083679 | 0.1457811 | 0.001968347
[5 empty] | 0.03459779 | 0.147197 | 0.001985328 |  | 0.03459779 | 0.147197 | 0.001985328 | 0.07250467 | 0.1489296 | 0.002474225 | 0.1069608 | 0.1465606 | 0.001968347
[5 empty] | 0.03512541 | 0.14798 | 0.003445899 |  | 0.03512541 | 0.14798 | 0.003445899 | 0.07080997 | 0.1497218 | 0.002478193 | 0.1087219 | 0.1473402 | 0.001982423
[5 empty] | 0.03564462 | 0.1487629 | 0.003399406 |  | 0.03564462 | 0.1487629 | 0.003399406 | 0.06860703 | 0.150514 | 0.003731594 | 0.1072784 | 0.1481198 | 0.003453336
[5 empty] | 0.03564411 | 0.1495459 | 0.003403167 |  | 0.03564411 | 0.1495459 | 0.003403167 | 0.07247276 | 0.1513061 | 0.003723071 | 0.1107682 | 0.1488994 | 0.003397449
[5 empty] | 0.035226 | 0.1503289 | 0.003408636 |  | 0.035226 | 0.1503289 | 0.003408636 | 0.06920875 | 0.1520983 | 0.003701208 | 0.1101528 | 0.149679 | 0.003452993
[5 empty] | 0.03456917 | 0.1511118 | 0.003450343 |  | 0.03456917 | 0.1511118 | 0.003450343 | 0.07097391 | 0.1528905 | 0.003742711 | 0.1132831 | 0.1504585 | 0.003419392
[5 empty] | 0.03515676 | 0.1518948 | 0.003427438 |  | 0.03515676 | 0.1518948 | 0.003427438 | 0.0704435 | 0.1536827 | 0.003684903 | 0.1074084 | 0.1512381 | 0.003457793
[5 empty] | 0.03505395 | 0.1526777 | 0.003427438 |  | 0.03505395 | 0.1526777 | 0.003427438 | 0.07163128 | 0.1544749 | 0.003692685 | 0.1071165 | 0.1520177 | 0.003443736
[5 empty] | 0.03597422 | 0.1534607 | 0.00521773 |  | 0.03597422 | 0.1534607 | 0.00521773 | 0.0701066 | 0.155267 | 0.005198471 | 0.1095985 | 0.1527973 | 0.005249482
[5 empty] | 0.03550483 | 0.1542437 | 0.00515839 |  | 0.03550483 | 0.1542437 | 0.00515839 | 0.06963884 | 0.1560592 | 0.005201594 | 0.1103875 | 0.1535768 | 0.005195348
[5 empty] | 0.03591369 | 0.1550266 | 0.005240113 |  | 0.03591369 | 0.1550266 | 0.005240113 | 0.07053527 | 0.1568514 | 0.005175047 | 0.1116449 | 0.1543564 | 0.005172965
[5 empty] | 0.03459994 | 0.1558096 | 0.005180773 |  | 0.03459994 | 0.1558096 | 0.005180773 | 0.06964665 | 0.1576436 | 0.005235948 | 0.1130826 | 0.155136 | 0.005248961