## 1
Общество с ограниченной ответственностью "Инженерная геология" (ООО "ИнжГео") | [10 empty] | Общество с ограниченной ответственностью "Инженерная геология" (ООО "ИнжГео")
Юр. адрес: 117279, г. Москва, ул. Миклухо-Маклая, 36 а, этаж 5, пом. XXIII к. 76-84 | [10 empty] | Юр. адрес: 117279, г. Москва, ул. Миклухо-Маклая, 36 а, этаж 5, пом. XXIII к. 76-84 | [9 empty] | нагр |  |  | X0 | Y0 | R |  | нагр |  |  |  | X0 | Y0 | R | нагр |  |  |  | X0 | Y0 | R |  | нагр |  |  |  | X0 | Y0 | R
Телефон/факс +7 (495) 132-30-00, Адрес электронной почты inbox@inj-geo.ru | [10 empty] | Телефон/факс +7 (495) 132-30-00, Адрес электронной почты inbox@inj-geo.ru | [13 empty] | 0 | [7 empty] | 0 | [6 empty] | 0 | [7 empty] | 0
[21 empty] | девиатор | [6 empty] | девиатор | [6 empty] | девиатор | [7 empty] | девиатор
Испытательная лаборатория ООО «ИнжГео» | [10 empty] | Испытательная лаборатория ООО «ИнжГео» | [9 empty] | x0 | Угол | X | Y |  |  |  | x0 |  | Угол | X | Y |  |  | x0 |  | Угол | X | Y |  |  |  | x0 |  | Угол | X | Y
Адрес места осуществления деятельности лаборатории: г. Москва, просп. Вернадского, д. 51, стр. 1 | [10 empty] | Адрес места осуществления деятельности лаборатории: г. Москва, просп. Вернадского, д. 51, стр. 1 | [10 empty] | 0 | [7 empty] | 0 | [6 empty] | 0 | [7 empty] | 0
Телефон +7(910)4557682, E-mail: slg85@mail.ru | [10 empty] | Телефон +7(910)4557682, E-mail: slg85@mail.ru | [10 empty] | 5 | [7 empty] | 5 | [6 empty] | 5 | [7 empty] | 5
[22 empty] | 10 | [7 empty] | 10 | [6 empty] | 10 | [7 empty] | 10
Протокол испытаний № 13-63/34 от 02-12-2022 | [21 empty] | 15 | [7 empty] | 15 | [6 empty] | 15 | [7 empty] | 15
Наименование и адрес заказчика: Переход трубопровода через р. Енисей | [21 empty] | 20 | [7 empty] | 20 | [6 empty] | 20 | [7 empty] | 20
Наименование объекта: ООО Регионстрой | [21 empty] | 25 | [7 empty] | 25 | [6 empty] | 25 | [7 empty] | 25
Наименование используемого метода/методики: ГОСТ 12248.4-2020 | [21 empty] | 30 | [7 empty] | 30 | [6 empty] | 30 | [7 empty] | 30
Условия проведения испытания: температура окружающей среды (18 - 25)0С, влажность воздуха (40 - 75)% | [21 empty] | 35 | [7 empty] | 35 | [6 empty] | 35 | [7 empty] | 35
Дата получение объекта подлежащего испытаниям: 05-11-2022 | [21 empty] | 40 | [7 empty] | 40 | [6 empty] | 40 | [7 empty] | 40
Дата испытания: 25.10.2022-19.11.2034 | [21 empty] | 45 | [7 empty] | 45 | [6 empty] | 45 | [7 empty] | 45
Испытание грунтов методом трехосного сжатия | [10 empty] | Испытание грунтов методом трехосного сжатия | [10 empty] | 50 | [7 empty] | 50 | [6 empty] | 50 | [7 empty] | 50
Лабораторный номер: |  | 1069 | [5 empty] | We, % = | 0.55399932 |  | Лабораторный номер: | [6 empty] | We, % = |  |  |  | 55 | [7 empty] | 55 | [6 empty] | 55 | [7 empty] | 55
Номер скважины: |  | BH-003 | [5 empty] | ρ, г/см3 = |  |  | Номер скважины: | [6 empty] | ρ, г/см3 = |  |  |  | 60 | [7 empty] | 60 | [6 empty] | 60 | [7 empty] | 60
Глубина отбора, м: |  | 2.1 | [5 empty] | ρs, г/см3 = | 2.72 |  | Глубина отбора, м: | [6 empty] | ρs, г/см3 = |  |  |  | 65 | [7 empty] | 65 | [6 empty] | 65 | [7 empty] | 65
Наименование грунта: |  | Суглинок, после оттаивания текучий, тяжелый песчанистый | [5 empty] | e, д.е. = |  |  | Наименование грунта: | [6 empty] | e, д.е. = |  |  |  | 70 | [7 empty] | 70 | [6 empty] | 70 | [7 empty] | 70
Схема проведения опыта: |  | КД | [5 empty] | IL, д.е. = | 2.864 |  | Схема проведения опыта: | [6 empty] | IL, д.е. = |  |  |  | 75 | [7 empty] | 75 | [6 empty] | 75 | [7 empty] | 75
Результаты испытаний | [10 empty] | Результаты испытаний | [10 empty] | 80 | [7 empty] | 80 | [6 empty] | 80 | [7 empty] | 80
[22 empty] | 85 | [7 empty] | 85 | [6 empty] | 85 | [7 empty] | 85
[22 empty] | 90 | [7 empty] | 90 | [6 empty] | 90 | [7 empty] | 90
[22 empty] | 95 | [7 empty] | 95 | [6 empty] | 95 | [7 empty] | 95
[22 empty] | 100 | [7 empty] | 100 | [6 empty] | 100 | [7 empty] | 100
[22 empty] | 105 | [7 empty] | 105 | [6 empty] | 105 | [7 empty] | 105
[22 empty] | 110 | [7 empty] | 110 | [6 empty] | 110 | [7 empty] | 110
[22 empty] | 115 | [7 empty] | 115 | [6 empty] | 115 | [7 empty] | 115
[22 empty] | 120 | [7 empty] | 120 | [6 empty] | 120 | [7 empty] | 120
[22 empty] | 125 | [7 empty] | 125 | [6 empty] | 125 | [7 empty] | 125
[22 empty] | 130 | [7 empty] | 130 | [6 empty] | 130 | [7 empty] | 130
[22 empty] | 135 | [7 empty] | 135 | [6 empty] | 135 | [7 empty] | 135
[22 empty] | 140 | [7 empty] | 140 | [6 empty] | 140 | [7 empty] | 140
[22 empty] | 145 | [7 empty] | 145 | [6 empty] | 145 | [7 empty] | 145
[22 empty] | 150 | [7 empty] | 150 | [6 empty] | 150 | [7 empty] | 150
[22 empty] | 155 | [7 empty] | 155 | [6 empty] | 155 | [7 empty] | 155
[22 empty] | 160 | [7 empty] | 160 | [6 empty] | 160 | [7 empty] | 160
[22 empty] | 165 | [7 empty] | 165 | [6 empty] | 165 | [7 empty] | 165
[22 empty] | 170 | [7 empty] | 170 | [6 empty] | 170 | [7 empty] | 170
[22 empty] | 175 | [7 empty] | 175 | [6 empty] | 175 | [7 empty] | 175
[22 empty] | 180 | [7 empty] | 180 | [6 empty] | 180 | [7 empty] | 180
[13 empty] | Давление в камере, Мпа σ3 | Вертикальная нагрузка, Мпа σ1 | Поровое давление, Мпа u
[13 empty] | 0.05 | 0.08493633 | [5 empty] | 1 | [6 empty] | σ3,кПа | σ1,кПа | u, кПа |  |  |  | 4
[13 empty] | 0.15 | 0.2220252 | [27 empty] | δ3, Мпа | δ1-δ3, МПа | δ1, МПа | δ1, КПа
[13 empty] | 0.25 | 0.3591141 | [21 empty] | С, МПа:
φ, град:
E, Мпа
[27 empty] | x | 0
[27 empty] | y |  |  |  | С, кПа | φ,°
Эффективные значения угла внутреннего трения и удельного сцепления ϕ', С'
[13 empty] | ϕ', град. = | 9
[13 empty] | С', МПа = | 0.007
|  | K0, д.е. | 0.8435655 | Эффективное напряжение, Мпа: |  |  |  |  | 0.04217828
|  | Модуль деформации E0, МПа: |  | Точки нахождения модуля Е0, Мпа (полное напряжение): |  |  |  |  | 0.04217828 | 0.04968959
|  | Модуль деформации E50, МПа: |  | qmax Давление при разрушении образца, Мпа (девиатор): |  |  |  |  | 0.03493633
|  | Коэф. Поперечной деформации, ϑ: |  | 0,5 qmax, Мпа (девиатор): |  |  |  |  | 0.01746816
| Начальник исп. лаборатории: | [6 empty] | Семиколенова Л.Г. |  |  |  |  | Начальник исп. лаборатории: |  |  |  |  | Семиколенова Л.Г.
Лист 1 , всего листов 2 | [11 empty] | Лист 2 , всего листов 2
Частичное воспроизведение протокола испытаний без письменного разрешения ООО «ИнжГео» ЗАПРЕЩАЕТСЯ | [11 empty] | Частичное воспроизведение протокола испытаний без письменного разрешения ООО «ИнжГео» ЗАПРЕЩАЕТСЯ
E0 |  |  | E50 |  | Деформация |  |  |  | Первая прочность |  |  | Вторая прочность |  |  | Третья прочность |  |  |  | К Пуассона
devE0 | epsE0 |  | dev50 | epsE50 | dev | eps | ev |  | dev1 | eps1 | ev1 | dev1 | eps1 | ev2 | dev1 | eps1 | ev3 | Глины
0.007511311 | 0.0005007503 |  | 0.01746816 | 0.001746803 | 0 | 0 | 0 |  | 0 | 0 | 0 | 0.01512529 | 0.0003083625 | 0 | 0 | 0 | 0 | < 0 | 0,20-0,30
[5 empty] | 0.007511311 | 0.0005007503 | 0 |  | 0.007511311 | 0.0005007503 | 0 | 0.0360126 | 0.001101294 | 0 | 0.05455704 | 0.001148561 | 0 | 0-0,25 | 0,30-0,38
Секущая модуля Е0 |  |  | Линия Q max |  | 0.01746816 | 0.001746803 | 0 |  | 0.01746816 | 0.001746803 | 0 | 0.03721502 | 0.001608819 | 0 | 0.056211 | 0.001595964 | 0 | 0,25< | 0,38-0,45
| 0 |  |  | 0 | 0.01873293 | 0.002409781 | 0 |  | 0.01873293 | 0.002409781 | 0 | 0.03756233 | 0.002413228 | 0 | 0.0570897 | 0.002393946 | 0 | Суглинки | 0,35-0,37
[5 empty] | 0.01836914 | 0.003213041 | -0.00279831 |  | 0.01836914 | 0.003213041 | -0.00279831 | 0.04195438 | 0.003217637 | -0.0004148994 | 0.06222552 | 0.003191928 | -0.005372684 | Пески и супеси | 0,30-0,35
[5 empty] | 0.01910283 | 0.004016302 | -0.002794969 |  | 0.01910283 | 0.004016302 | -0.002794969 | 0.04083636 | 0.004022047 | -0.0004095363 | 0.06153584 | 0.00398991 | -0.005410837
|  |  | Линия 0,5 Q max |  | 0.02003239 | 0.004819562 | -0.002762945 |  | 0.02003239 | 0.004819562 | -0.002762945 | 0.04171804 | 0.004826456 | -0.000416137 | 0.06805637 | 0.004787892 | -0.00535495
|  |  |  | 0 | 0.02053707 | 0.005622823 | -0.002782159 |  | 0.02053707 | 0.005622823 | -0.002782159 | 0.04350457 | 0.005630865 | -0.0004089174 | 0.06750974 | 0.005585874 | -0.005323245
[5 empty] | 0.02128356 | 0.006426083 | -0.002805272 |  | 0.02128356 | 0.006426083 | -0.002805272 | 0.04776968 | 0.006435275 | -0.000415477 | 0.06985384 | 0.006383856 | -0.00532432
[5 empty] | 0.02130369 | 0.007229343 | -0.002793576 |  | 0.02130369 | 0.007229343 | -0.002793576 | 0.04888852 | 0.007239684 | -0.0004121766 | 0.06920874 | 0.007181838 | -0.005417286
[5 empty] | 0.02181199 | 0.008032604 | -0.003842277 |  | 0.02181199 | 0.008032604 | -0.003842277 | 0.049313 | 0.008044093 | -0.00106401 | 0.07496754 | 0.00797982 | -0.004419986
[5 empty] | 0.02245823 | 0.008835864 | -0.003830016 |  | 0.02245823 | 0.008835864 | -0.003830016 | 0.04699604 | 0.008848503 | -0.001045749 | 0.07494894 | 0.008777802 | -0.004387531
Коэфф. Точки |  |  |  |  | 0.02382642 | 0.009639124 | -0.003846109 |  | 0.02382642 | 0.009639124 | -0.003846109 | 0.04839788 | 0.009652912 | -0.001048176 | 0.07660695 | 0.009575784 | -0.004380952
[5 empty] | 0.02305176 | 0.01044238 | -0.003852239 |  | 0.02305176 | 0.01044238 | -0.003852239 | 0.05172699 | 0.01045732 | -0.001054404 | 0.07469098 | 0.01037377 | -0.004399373
[5 empty] | 0.02431364 | 0.01124565 | -0.003846109 |  | 0.02431364 | 0.01124565 | -0.003846109 | 0.05132721 | 0.01126173 | -0.001063799 | 0.07434875 | 0.01117175 | -0.00440332
[5 empty] | 0.02438486 | 0.01204891 | -0.003802429 |  | 0.02438486 | 0.01204891 | -0.003802429 | 0.05142029 | 0.01206614 | -0.001053876 | 0.07613182 | 0.01196973 | -0.003120403
[5 empty] | 0.02353972 | 0.01285217 | -0.004471738 |  | 0.02353972 | 0.01285217 | -0.004471738 | 0.05030356 | 0.01287055 | -0.00186482 | 0.08023197 | 0.01276771 | -0.003168482
[5 empty] | 0.02425152 | 0.01365543 | -0.004530677 |  | 0.02425152 | 0.01365543 | -0.004530677 | 0.05311215 | 0.01367496 | -0.001861829 | 0.08048801 | 0.01356569 | -0.003165339
[5 empty] | 0.02427053 | 0.01445869 | -0.004472637 |  | 0.02427053 | 0.01445869 | -0.004472637 | 0.05325365 | 0.01447937 | -0.00186968 | 0.07718641 | 0.01436368 | -0.003124174
[5 empty] | 0.02518729 | 0.01526195 | -0.004491984 |  | 0.02518729 | 0.01526195 | -0.004491984 | 0.05435212 | 0.01528378 | -0.001865006 | 0.07999703 | 0.01516166 | -0.003158112
[5 empty] | 0.02417391 | 0.01606521 | -0.004507731 |  | 0.02417391 | 0.01606521 | -0.004507731 | 0.05448903 | 0.01608819 | -0.001880148 | 0.07900731 | 0.01595964 | -0.003153398
[5 empty] | 0.02540909 | 0.01686847 | -0.004489734 |  | 0.02540909 | 0.01686847 | -0.004489734 | 0.05352478 | 0.0168926 | -0.001859585 | 0.07874938 | 0.01675762 | -0.003163768
[5 empty] | 0.02574547 | 0.01767173 | -0.00485468 |  | 0.02574547 | 0.01767173 | -0.00485468 | 0.05217539 | 0.01769701 | -0.002549961 | 0.08301908 | 0.0175556 | -0.002139563
[5 empty] | 0.02507599 | 0.01847499 | -0.004839214 |  | 0.02507599 | 0.01847499 | -0.004839214 | 0.05414018 | 0.01850141 | -0.002547665 | 0.08457448 | 0.01835359 | -0.002119158
[5 empty] | 0.02535387 | 0.01927825 | -0.00480103 |  | 0.02535387 | 0.01927825 | -0.00480103 | 0.05586385 | 0.01930582 | -0.00254435 | 0.08052309 | 0.01915157 | -0.002110231
[5 empty] | 0.02546164 | 0.02008151 | -0.004789913 |  | 0.02546164 | 0.02008151 | -0.004789913 | 0.05409936 | 0.02011023 | -0.002547665 | 0.08087685 | 0.01994955 | -0.002118521
[5 empty] | 0.02559171 | 0.02088477 | -0.004874981 |  | 0.02559171 | 0.02088477 | -0.004874981 | 0.0562976 | 0.02091464 | -0.002527009 | 0.08116401 | 0.02074753 | -0.002113419
[5 empty] | 0.02552742 | 0.02168803 | -0.004829063 |  | 0.02552742 | 0.02168803 | -0.004829063 | 0.0550134 | 0.02171905 | -0.002533129 | 0.0860404 | 0.02154551 | -0.002146365
[5 empty] | 0.02557607 | 0.02249129 | -0.00480626 |  | 0.02557607 | 0.02249129 | -0.00480626 | 0.05502668 | 0.02252346 | -0.002774318 | 0.08175109 | 0.0223435 | -0.001821852
[5 empty] | 0.02674673 | 0.02329455 | -0.004818844 |  | 0.02674673 | 0.02329455 | -0.004818844 | 0.0550946 | 0.02332787 | -0.002812084 | 0.08532762 | 0.02314148 | -0.001817508
[5 empty] | 0.0273456 | 0.02409781 | -0.004800936 |  | 0.0273456 | 0.02409781 | -0.004800936 | 0.0581443 | 0.02413228 | -0.002800894 | 0.08783613 | 0.02393946 | -0.001823662
[5 empty] | 0.02666563 | 0.02490107 | -0.004798516 |  | 0.02666563 | 0.02490107 | -0.004798516 | 0.05818324 | 0.02493669 | -0.002788865 | 0.0884252 | 0.02473744 | -0.001811535
[5 empty] | 0.02689758 | 0.02570433 | -0.004839657 |  | 0.02689758 | 0.02570433 | -0.004839657 | 0.05690934 | 0.0257411 | -0.002815721 | 0.08620398 | 0.02553542 | -0.001793255
[5 empty] | 0.02755354 | 0.02650759 | -0.004869666 |  | 0.02755354 | 0.02650759 | -0.004869666 | 0.05817559 | 0.02654551 | -0.002797258 | 0.08825906 | 0.02633341 | -0.001802667
[5 empty] | 0.02799162 | 0.02731085 | -0.004109636 |  | 0.02799162 | 0.02731085 | -0.004109636 | 0.05748411 | 0.02734992 | -0.002714657 | 0.08739528 | 0.02713139 | -0.00219846
[5 empty] | 0.02748409 | 0.02811411 | -0.004169749 |  | 0.02748409 | 0.02811411 | -0.004169749 | 0.06040706 | 0.02815433 | -0.002692852 | 0.08770458 | 0.02792937 | -0.002213942
[5 empty] | 0.02753231 | 0.02891737 | -0.00410632 |  | 0.02753231 | 0.02891737 | -0.00410632 | 0.06049441 | 0.02895874 | -0.002697966 | 0.08810423 | 0.02872735 | -0.002194036
[5 empty] | 0.02791345 | 0.02972063 | -0.004118342 |  | 0.02791345 | 0.02972063 | -0.004118342 | 0.05716633 | 0.02976315 | -0.002704427 | 0.09057225 | 0.02952533 | -0.002215711
[5 empty] | 0.02863015 | 0.03052389 | -0.004107564 |  | 0.02863015 | 0.03052389 | -0.004107564 | 0.05899175 | 0.03056756 | -0.002681007 | 0.09440233 | 0.03032332 | -0.00221173
[5 empty] | 0.02835147 | 0.03132715 | -0.004167262 |  | 0.02835147 | 0.03132715 | -0.004167262 | 0.06184355 | 0.03137196 | -0.002705504 | 0.09432913 | 0.0311213 | -0.002214605
[5 empty] | 0.02869881 | 0.03213041 | -0.003003203 |  | 0.02869881 | 0.03213041 | -0.003003203 | 0.06190218 | 0.03217637 | -0.002440185 | 0.09379412 | 0.03191928 | -0.002971754
[5 empty] | 0.02947079 | 0.03293367 | -0.003007388 |  | 0.02947079 | 0.03293367 | -0.003007388 | 0.05913262 | 0.03298078 | -0.002464015 | 0.09561166 | 0.03271726 | -0.002954464
[5 empty] | 0.03018528 | 0.03373694 | -0.003005594 |  | 0.03018528 | 0.03373694 | -0.003005594 | 0.06279725 | 0.03378519 | -0.002474332 | 0.09363269 | 0.03351524 | -0.002952676
[5 empty] | 0.0290794 | 0.0345402 | -0.003015757 |  | 0.0290794 | 0.0345402 | -0.003015757 | 0.06173583 | 0.0345896 | -0.002470156 | 0.0917674 | 0.03431323 | -0.003009016
[5 empty] | 0.03021579 | 0.03534346 | -0.002963148 |  | 0.03021579 | 0.03534346 | -0.002963148 | 0.06324311 | 0.03539401 | -0.002433552 | 0.09833866 | 0.03511121 | -0.002997689
[5 empty] | 0.02982093 | 0.03614672 | -0.002960159 |  | 0.02982093 | 0.03614672 | -0.002960159 | 0.060236 | 0.03619842 | -0.002470893 | 0.09425915 | 0.03590919 | -0.002975331
[5 empty] | 0.02993151 | 0.03694998 | -0.001810238 |  | 0.02993151 | 0.03694998 | -0.001810238 | 0.06402026 | 0.03700283 | -0.00216818 | 0.09804598 | 0.03670717 | -0.00384522
[5 empty] | 0.03003575 | 0.03775324 | -0.001820533 |  | 0.03003575 | 0.03775324 | -0.001820533 | 0.06154185 | 0.03780724 | -0.002156341 | 0.09797335 | 0.03750515 | -0.003814191
[5 empty] | 0.02994792 | 0.0385565 | -0.001804639 |  | 0.02994792 | 0.0385565 | -0.001804639 | 0.06417428 | 0.03861165 | -0.002137182 | 0.09673343 | 0.03830314 | -0.003839474
[5 empty] | 0.03131524 | 0.03935976 | -0.001816559 |  | 0.03131524 | 0.03935976 | -0.001816559 | 0.06497434 | 0.03941606 | -0.00214773 | 0.09936551 | 0.03910112 | -0.003813425
[5 empty] | 0.03093151 | 0.04016302 | -0.001810599 |  | 0.03093151 | 0.04016302 | -0.001810599 | 0.06412645 | 0.04022047 | -0.002158063 | 0.09679227 | 0.0398991 | -0.003841006
[5 empty] | 0.0304494 | 0.04096628 | -0.001805 |  | 0.0304494 | 0.04096628 | -0.001805 | 0.06457083 | 0.04102488 | -0.002147299 | 0.09931749 | 0.04069708 | -0.003827216
[5 empty] | 0.03104669 | 0.04176954 | -0.001041377 |  | 0.03104669 | 0.04176954 | -0.001041377 | 0.06289177 | 0.04182929 | -0.001837812 | 0.1012322 | 0.04149506 | -0.004462511
[5 empty] | 0.03142631 | 0.0425728 | -0.001023728 |  | 0.03142631 | 0.0425728 | -0.001023728 | 0.06203541 | 0.0426337 | -0.00183726 | 0.09819835 | 0.04229305 | -0.00446609
[5 empty] | 0.0316032 | 0.04337606 | -0.001033326 |  | 0.0316032 | 0.04337606 | -0.001033326 | 0.06408349 | 0.0434381 | -0.001826211 | 0.09961335 | 0.04309103 | -0.004489801
[5 empty] | 0.03233549 | 0.04417932 | -0.001039313 |  | 0.03233549 | 0.04417932 | -0.001039313 | 0.06439048 | 0.04424251 | -0.001851807 | 0.1025128 | 0.04388901 | -0.004437459
[5 empty] | 0.03177742 | 0.04498258 | -0.001027444 |  | 0.03177742 | 0.04498258 | -0.001027444 | 0.06303631 | 0.04504692 | -0.001827868 | 0.1025169 | 0.04468699 | -0.004430748
[5 empty] | 0.03207709 | 0.04578584 | -0.001036423 |  | 0.03207709 | 0.04578584 | -0.001036423 | 0.06672378 | 0.04585133 | -0.001834866 | 0.1028809 | 0.04548497 | -0.004481748
[5 empty] | 0.0325387 | 0.0465891 | -0.0009886099 |  | 0.0325387 | 0.0465891 | -0.0009886099 | 0.06511625 | 0.04665574 | -0.001572387 | 0.1042371 | 0.04628296 | -0.004677763
[5 empty] | 0.03230314 | 0.04739236 | -0.0009743563 |  | 0.03230314 | 0.04739236 | -0.0009743563 | 0.06584562 | 0.04746015 | -0.001576348 | 0.1016004 | 0.04708094 | -0.00465871
[5 empty] | 0.03196759 | 0.04819562 | -0.0009836948 |  | 0.03196759 | 0.04819562 | -0.0009836948 | 0.066827 | 0.04826456 | -0.0015792 | 0.1037018 | 0.04787892 | -0.004617351
[5 empty] | 0.03144113 | 0.04899888 | -0.000979173 |  | 0.03144113 | 0.04899888 | -0.000979173 | 0.06590262 | 0.04906897 | -0.001590766 | 0.1046413 | 0.0486769 | -0.004672187
[5 empty] | 0.03190906 | 0.04980214 | -0.0009755359 |  | 0.03190906 | 0.04980214 | -0.0009755359 | 0.06496838 | 0.04987338 | -0.001577932 | 0.1009657 | 0.04947488 | -0.004652204
[5 empty] | 0.03264094 | 0.0506054 | -0.001301861 |  | 0.03264094 | 0.0506054 | -0.001301861 | 0.0677215 | 0.05067779 | -0.001438784 | 0.09943111 | 0.05027287 | -0.004647092
[5 empty] | 0.03282034 | 0.05140866 | -0.001283374 |  | 0.03282034 | 0.05140866 | -0.001283374 | 0.06558062 | 0.0514822 | -0.001437774 | 0.101981 | 0.05107085 | -0.004663937
[5 empty] | 0.03254441 | 0.05221192 | -0.001286089 |  | 0.03254441 | 0.05221192 | -0.001286089 | 0.06784568 | 0.05228661 | -0.001449172 | 0.1060122 | 0.05186883 | -0.0046088
[5 empty] | 0.03249831 | 0.05301518 | -0.001291002 |  | 0.03249831 | 0.05301518 | -0.001291002 | 0.06707191 | 0.05309102 | -0.001449316 | 0.1038669 | 0.05266681 | -0.004620847
[5 empty] | 0.03279874 | 0.05381844 | -0.0013038 |  | 0.03279874 | 0.05381844 | -0.0013038 | 0.06871744 | 0.05389543 | -0.001430848 | 0.1031281 | 0.05346479 | -0.004664864
[5 empty] | 0.0322194 | 0.0546217 | -0.001303025 |  | 0.0322194 | 0.0546217 | -0.001303025 | 0.06662445 | 0.05469984 | -0.001455809 | 0.1049649 | 0.05426278 | -0.004605557
[5 empty] | 0.03254233 | 0.05542496 | -0.001288804 |  | 0.03254233 | 0.05542496 | -0.001288804 | 0.06908275 | 0.05550424 | -0.001435032 | 0.1063755 | 0.05506076 | -0.004599997
[5 empty] | 0.03254033 | 0.05622823 | -0.001827756 |  | 0.03254033 | 0.05622823 | -0.001827756 | 0.06515385 | 0.05630865 | -0.001449846 | 0.1048823 | 0.05585874 | -0.004571099
[5 empty] | 0.03341872 | 0.05703149 | -0.001794979 |  | 0.03341872 | 0.05703149 | -0.001794979 | 0.06713056 | 0.05711306 | -0.001443746 | 0.1040915 | 0.05665672 | -0.004612529
[5 empty] | 0.0327898 | 0.05783475 | -0.001813993 |  | 0.0327898 | 0.05783475 | -0.001813993 | 0.06560486 | 0.05791747 | -0.001447377 | 0.106307 | 0.0574547 | -0.00462864
[5 empty] | 0.03410053 | 0.05863801 | -0.001802947 |  | 0.03410053 | 0.05863801 | -0.001802947 | 0.06559824 | 0.05872188 | -0.001463646 | 0.1052245 | 0.05825269 | -0.004599179
[5 empty] | 0.0342938 | 0.05944127 | -0.001803852 |  | 0.0342938 | 0.05944127 | -0.001803852 | 0.06639472 | 0.05952629 | -0.001447813 | 0.1023635 | 0.05905067 | -0.004572019
[5 empty] | 0.03283985 | 0.06024453 | -0.001817253 |  | 0.03283985 | 0.06024453 | -0.001817253 | 0.06640506 | 0.0603307 | -0.001453333 | 0.1057402 | 0.05984865 | -0.00458721
[5 empty] | 0.0335888 | 0.06104779 | -0.002470316 |  | 0.0335888 | 0.06104779 | -0.002470316 | 0.06815683 | 0.06113511 | -0.001540026 | 0.1083352 | 0.06064663 | -0.00459151
[5 empty] | 0.03357556 | 0.06185105 | -0.002448273 |  | 0.03357556 | 0.06185105 | -0.002448273 | 0.06637432 | 0.06193952 | -0.001560465 | 0.1026529 | 0.06144461 | -0.00456917
[5 empty] | 0.03294869 | 0.06265431 | -0.002454886 |  | 0.03294869 | 0.06265431 | -0.002454886 | 0.06694427 | 0.06274393 | -0.001547458 | 0.1065196 | 0.0622426 | -0.004599261
[5 empty] | 0.03310683 | 0.06345757 | -0.002430883 |  | 0.03310683 | 0.06345757 | -0.002430883 | 0.06873495 | 0.06354834 | -0.001554736 | 0.1061194 | 0.06304058 | -0.004570082
[5 empty] | 0.03416114 | 0.06426083 | -0.00244068 |  | 0.03416114 | 0.06426083 | -0.00244068 | 0.06914861 | 0.06435275 | -0.001548232 | 0.1024066 | 0.06383856 | -0.004570082
[5 empty] | 0.03408946 | 0.06506409 | -0.002455621 |  | 0.03408946 | 0.06506409 | -0.002455621 | 0.06857661 | 0.06515716 | -0.001688169 | 0.103988 | 0.06463654 | -0.004565067
[5 empty] | 0.03386407 | 0.06586735 | -0.003138479 |  | 0.03386407 | 0.06586735 | -0.003138479 | 0.06926974 | 0.06596157 | -0.001692065 | 0.1068122 | 0.06543452 | -0.004466491
[5 empty] | 0.03329944 | 0.06667061 | -0.003098234 |  | 0.03329944 | 0.06667061 | -0.003098234 | 0.06993911 | 0.06676598 | -0.001688677 | 0.1031881 | 0.06623251 | -0.004474596
[5 empty] | 0.03443232 | 0.06747387 | -0.00309917 |  | 0.03443232 | 0.06747387 | -0.00309917 | 0.06815537 | 0.06757039 | -0.00169935 | 0.10401 | 0.06703049 | -0.004485404
[5 empty] | 0.03389609 | 0.06827713 | -0.003104161 |  | 0.03389609 | 0.06827713 | -0.003104161 | 0.06698063 | 0.06837479 | -0.001684103 | 0.1060754 | 0.06782847 | -0.004521427
[5 empty] | 0.03436837 | 0.06908039 | -0.003106657 |  | 0.03436837 | 0.06908039 | -0.003106657 | 0.06875952 | 0.0691792 | -0.001692743 | 0.1094927 | 0.06862645 | -0.004518275
[5 empty] | 0.0345012 | 0.06988365 | -0.003106033 |  | 0.0345012 | 0.06988365 | -0.003106033 | 0.06856522 | 0.06998361 | -0.001694945 | 0.1074145 | 0.06942443 | -0.004460187
[5 empty] | 0.03415872 | 0.07068691 | -0.003760887 |  | 0.03415872 | 0.07068691 | -0.003760887 | 0.07134975 | 0.07078802 | -0.001870841 | 0.1075779 | 0.07022242 | -0.004411216
[5 empty] | 0.03382152 | 0.07149017 | -0.003702631 |  | 0.03382152 | 0.07149017 | -0.003702631 | 0.06783985 | 0.07159243 | -0.001855786 | 0.1062731 | 0.0710204 | -0.004434288
[5 empty] | 0.03509566 | 0.07229343 | -0.003738481 |  | 0.03509566 | 0.07229343 | -0.003738481 | 0.07027038 | 0.07239684 | -0.001845936 | 0.1104613 | 0.07181838 | -0.004479101
[5 empty] | 0.03378033 | 0.07309669 | -0.003714954 |  | 0.03378033 | 0.07309669 | -0.003714954 | 0.06997883 | 0.07320125 | -0.001869354 | 0.1071106 | 0.07261636 | -0.004435619
[5 empty] | 0.03468616 | 0.07389995 | -0.00370039 |  | 0.03468616 | 0.07389995 | -0.00370039 | 0.06926752 | 0.07400566 | -0.001872885 | 0.1061823 | 0.07341434 | -0.004418315
[5 empty] | 0.03477717 | 0.07470321 | -0.003699643 |  | 0.03477717 | 0.07470321 | -0.003699643 | 0.07055194 | 0.07481007 | -0.001854485 | 0.1043549 | 0.07421233 | -0.004454698
[5 empty] | 0.03418761 | 0.07550647 | -0.004184422 |  | 0.03418761 | 0.07550647 | -0.004184422 | 0.06755064 | 0.07561448 | -0.00199316 | 0.1042373 | 0.07501031 | -0.004402081
[5 empty] | 0.03414518 | 0.07630973 | -0.004206288 |  | 0.03414518 | 0.07630973 | -0.004206288 | 0.07111631 | 0.07641889 | -0.001996377 | 0.1104437 | 0.07580829 | -0.004349286
[5 empty] | 0.03560828 | 0.07711299 | -0.004246656 |  | 0.03560828 | 0.07711299 | -0.004246656 | 0.07177995 | 0.0772233 | -0.002010653 | 0.1062754 | 0.07660627 | -0.004361067
[5 empty] | 0.03398279 | 0.07791625 | -0.004188627 |  | 0.03398279 | 0.07791625 | -0.004188627 | 0.06980269 | 0.07802771 | -0.001991753 | 0.1111868 | 0.07740425 | -0.00433925
[5 empty] | 0.03554195 | 0.07871952 | -0.004189888 |  | 0.03554195 | 0.07871952 | -0.004189888 | 0.06834988 | 0.07883212 | -0.001999996 | 0.1048232 | 0.07820224 | -0.004368048
[5 empty] | 0.03510492 | 0.07952278 | -0.004433436 |  | 0.03510492 | 0.07952278 | -0.004433436 | 0.07070063 | 0.07963653 | -0.002100309 | 0.1087592 | 0.07900022 | -0.00432747
[5 empty] | 0.03535149 | 0.08032604 | -0.004428992 |  | 0.03535149 | 0.08032604 | -0.004428992 | 0.07005702 | 0.08044093 | -0.002107938 | 0.1091472 | 0.0797982 | -0.004257452
[5 empty] | 0.03437253 | 0.0811293 | -0.004400997 |  | 0.03437253 | 0.0811293 | -0.004400997 | 0.0680458 | 0.08124534 | -0.002136335 | 0.1049471 | 0.08059618 | -0.004259166
[5 empty] | 0.03551157 | 0.08193256 | -0.004451655 |  | 0.03551157 | 0.08193256 | -0.004451655 | 0.06944462 | 0.08204975 | -0.002128494 | 0.1089043 | 0.08139416 | -0.004276302
[5 empty] | 0.03556913 | 0.08273582 | -0.004422771 |  | 0.03556913 | 0.08273582 | -0.004422771 | 0.07229567 | 0.08285416 | -0.00213358 | 0.1080222 | 0.08219215 | -0.004264735
[5 empty] | 0.03475727 | 0.08353908 | -0.004410329 |  | 0.03475727 | 0.08353908 | -0.004410329 | 0.07102582 | 0.08365857 | -0.002102005 | 0.1077072 | 0.08299013 | -0.004248884
[5 empty] | 0.03476785 | 0.08434234 | -0.004407218 |  | 0.03476785 | 0.08434234 | -0.004407218 | 0.07138388 | 0.08446298 | -0.002105395 | 0.1096788 | 0.08378811 | -0.004307575
[5 empty] | 0.03444732 | 0.0851456 | -0.004466492 |  | 0.03444732 | 0.0851456 | -0.004466492 | 0.07013084 | 0.08526739 | -0.002163299 | 0.1065222 | 0.08458609 | -0.004194528
[5 empty] | 0.03552743 | 0.08594886 | -0.004449204 |  | 0.03552743 | 0.08594886 | -0.004449204 | 0.07083845 | 0.0860718 | -0.00215013 | 0.1110644 | 0.08538407 | -0.004208389
[5 empty] | 0.03449372 | 0.08675212 | -0.004402659 |  | 0.03449372 | 0.08675212 | -0.004402659 | 0.07150211 | 0.08687621 | -0.002173663 | 0.105753 | 0.08618206 | -0.004205449
[5 empty] | 0.03430886 | 0.08755538 | -0.004419947 |  | 0.03430886 | 0.08755538 | -0.004419947 | 0.0709528 | 0.08768062 | -0.002139982 | 0.1117628 | 0.08698004 | -0.004175206
[5 empty] | 0.0344975 | 0.08835864 | -0.004424823 |  | 0.0344975 | 0.08835864 | -0.004424823 | 0.06967507 | 0.08848503 | -0.002146891 | 0.1106413 | 0.08777802 | -0.00421385
[5 empty] | 0.03421068 | 0.0891619 | -0.004361711 |  | 0.03421068 | 0.0891619 | -0.004361711 | 0.07011762 | 0.08928944 | -0.002167186 | 0.1098412 | 0.088576 | -0.004225611
[5 empty] | 0.03425491 | 0.08996516 | -0.004306357 |  | 0.03425491 | 0.08996516 | -0.004306357 | 0.07031733 | 0.09009385 | -0.002189369 | 0.1067822 | 0.08937398 | -0.004127569
[5 empty] | 0.0349019 | 0.09076842 | -0.004287762 |  | 0.0349019 | 0.09076842 | -0.004287762 | 0.07173088 | 0.09089826 | -0.002169107 | 0.1063742 | 0.09017197 | -0.004102966
[5 empty] | 0.03563378 | 0.09157168 | -0.004315871 |  | 0.03563378 | 0.09157168 | -0.004315871 | 0.06925891 | 0.09170267 | -0.002182615 | 0.1058935 | 0.09096995 | -0.004114037
[5 empty] | 0.03431094 | 0.09237494 | -0.004337926 |  | 0.03431094 | 0.09237494 | -0.004337926 | 0.06914845 | 0.09250707 | -0.002200044 | 0.1060572 | 0.09176793 | -0.004130849
[5 empty] | 0.03506822 | 0.0931782 | -0.004359981 |  | 0.03506822 | 0.0931782 | -0.004359981 | 0.07190889 | 0.09331148 | -0.002190458 | 0.1054314 | 0.09256591 | -0.004127569
[5 empty] | 0.03501886 | 0.09398146 | -0.004302033 |  | 0.03501886 | 0.09398146 | -0.004302033 | 0.0697878 | 0.09411589 | -0.002177572 | 0.1076011 | 0.09336389 | -0.004061961
[5 empty] | 0.03526664 | 0.09478472 | -0.004131062 |  | 0.03526664 | 0.09478472 | -0.004131062 | 0.07029485 | 0.0949203 | -0.002194922 | 0.1069021 | 0.09416188 | -0.003986085
[5 empty] | 0.03422373 | 0.09558798 | -0.004180315 |  | 0.03422373 | 0.09558798 | -0.004180315 | 0.07155303 | 0.09572471 | -0.002177572 | 0.1056646 | 0.09495986 | -0.003976935
[5 empty] | 0.03532055 | 0.09639124 | -0.004136443 |  | 0.03532055 | 0.09639124 | -0.004136443 | 0.06971662 | 0.09652912 | -0.002199754 | 0.1063983 | 0.09575784 | -0.004006373
[5 empty] | 0.03444735 | 0.0971945 | -0.004140995 |  | 0.03444735 | 0.0971945 | -0.004140995 | 0.07192483 | 0.09733353 | -0.002186796 | 0.1070598 | 0.09655582 | -0.003980118
[5 empty] | 0.03522993 | 0.09799776 | -0.004113265 |  | 0.03522993 | 0.09799776 | -0.004113265 | 0.06993194 | 0.09813794 | -0.002211833 | 0.1110196 | 0.0973538 | -0.003955453
[5 empty] | 0.03530768 | 0.09880102 | -0.004134373 |  | 0.03530768 | 0.09880102 | -0.004134373 | 0.07191874 | 0.09894235 | -0.002183062 | 0.1092417 | 0.09815179 | -0.004006373
[5 empty] | 0.03552126 | 0.09960428 | -0.00388281 |  | 0.03552126 | 0.09960428 | -0.00388281 | 0.07140603 | 0.09974676 | -0.002223268 | 0.1097941 | 0.09894977 | -0.003844
[5 empty] | 0.03548854 | 0.1004075 | -0.003924786 |  | 0.03548854 | 0.1004075 | -0.003924786 | 0.07049425 | 0.1005512 | -0.002217297 | 0.1060784 | 0.09974775 | -0.003802629
[5 empty] | 0.03438577 | 0.1012108 | -0.003910794 |  | 0.03438577 | 0.1012108 | -0.003910794 | 0.07146243 | 0.1013556 | -0.002205133 | 0.1091043 | 0.1005457 | -0.003795351
[5 empty] | 0.03572018 | 0.1020141 | -0.003896025 |  | 0.03572018 | 0.1020141 | -0.003896025 | 0.07028342 | 0.10216 | -0.002196951 | 0.1080414 | 0.1013437 | -0.003823314
[5 empty] | 0.03527121 | 0.1028173 | -0.003872704 |  | 0.03527121 | 0.1028173 | -0.003872704 | 0.06925826 | 0.1029644 | -0.002216191 | 0.1105289 | 0.1021417 | -0.003800331
[5 empty] | 0.03475423 | 0.1036206 | -0.003864154 |  | 0.03475423 | 0.1036206 | -0.003864154 | 0.0696711 | 0.1037688 | -0.002208893 | 0.106273 | 0.1029397 | -0.003841701
[5 empty] | 0.03425419 | 0.1044238 | -0.003593538 |  | 0.03425419 | 0.1044238 | -0.003593538 | 0.07074762 | 0.1045732 | -0.00221097 | 0.1103381 | 0.1037377 | -0.003688109
[5 empty] | 0.03562247 | 0.1052271 | -0.003599979 |  | 0.03562247 | 0.1052271 | -0.003599979 | 0.07067206 | 0.1053776 | -0.002219201 | 0.1088791 | 0.1045356 | -0.003681895
[5 empty] | 0.03477414 | 0.1060304 | -0.003590318 |  | 0.03477414 | 0.1060304 | -0.003590318 | 0.07117156 | 0.106182 | -0.002231658 | 0.1053752 | 0.1053336 | -0.003652288
[5 empty] | 0.03576868 | 0.1068336 | -0.003602127 |  | 0.03576868 | 0.1068336 | -0.003602127 | 0.07359774 | 0.1069864 | -0.002234328 | 0.1065343 | 0.1061316 | -0.003654846
[5 empty] | 0.03430026 | 0.1076369 | -0.003580298 |  | 0.03430026 | 0.1076369 | -0.003580298 | 0.07008568 | 0.1077909 | -0.002227877 | 0.107478 | 0.1069296 | -0.003640225
[5 empty] | 0.03474269 | 0.1084401 | -0.003573499 |  | 0.03474269 | 0.1084401 | -0.003573499 | 0.07149126734 | 0.1085953 | -0.002216754 | 0.1112556 | 0.1077276 | -0.003691033
[5 empty] | 0.03423386 | 0.1092434 | -0.003200851 |  | 0.03423386 | 0.1092434 | -0.003200851 | 0.07087946 | 0.1093997 | -0.002230675 | 0.109114 | 0.1085256 | -0.003415498
[5 empty] | 0.03465072 | 0.1100467 | -0.003241809 |  | 0.03465072 | 0.1100467 | -0.003241809 | 0.07228366 | 0.1102041 | -0.002222181 | 0.1084072 | 0.1093235 | -0.003440332
[5 empty] | 0.03491468 | 0.1108499 | -0.003233424 |  | 0.03491468 | 0.1108499 | -0.003233424 | 0.07348771 | 0.1110085 | -0.002216817 | 0.1104987 | 0.1101215 | -0.003462063
[5 empty] | 0.03434625 | 0.1116532 | -0.003241809 |  | 0.03434625 | 0.1116532 | -0.003241809 | 0.0719639 | 0.1118129 | -0.002232686 | 0.1082132 | 0.1109195 | -0.003421361
[5 empty] | 0.03484793 | 0.1124565 | -0.003230199 |  | 0.03484793 | 0.1124565 | -0.003230199 | 0.07358747 | 0.1126173 | -0.002252356 | 0.1122424 | 0.1117175 | -0.003472066
[5 empty] | 0.03487394 | 0.1132597 | -0.003229876 |  | 0.03487394 | 0.1132597 | -0.003229876 | 0.07044224 | 0.1134217 | -0.002252356 | 0.1052565 | 0.1125155 | -0.00342619
[5 empty] | 0.03515471 | 0.114063 | -0.002833559 |  | 0.03515471 | 0.114063 | -0.002833559 | 0.07173114 | 0.1142261 | -0.002263029 | 0.1116542 | 0.1133134 | -0.003197333
[5 empty] | 0.03461158 | 0.1148662 | -0.002824197 |  | 0.03461158 | 0.1148662 | -0.002824197 | 0.07093408 | 0.1150305 | -0.00222938 | 0.1082563 | 0.1141114 | -0.003187061
[5 empty] | 0.03452704 | 0.1156695 | -0.002821927 |  | 0.03452704 | 0.1156695 | -0.002821927 | 0.07157769 | 0.1158349 | -0.002245756 | 0.1107076 | 0.1149094 | -0.003207606
[5 empty] | 0.03431506 | 0.1164728 | -0.002815686 |  | 0.03431506 | 0.1164728 | -0.002815686 | 0.07270835 | 0.1166394 | -0.002253383 | 0.1073816 | 0.1157074 | -0.003241313
[5 empty] | 0.0353261 | 0.117276 | -0.002857957 |  | 0.0353261 | 0.117276 | -0.002857957 | 0.07126413 | 0.1174438 | -0.002251588 | 0.1116636 | 0.1165054 | -0.003207927
[5 empty] | 0.0354113 | 0.1180793 | -0.002838665 |  | 0.0354113 | 0.1180793 | -0.002838665 | 0.07075042 | 0.1182482 | -0.002251368 | 0.1097017 | 0.1173034 | -0.003239387
[5 empty] | 0.03525015 | 0.1188825 | -0.002418169 |  | 0.03525015 | 0.1188825 | -0.002418169 | 0.07150033 | 0.1190526 | -0.002252493 | 0.1099292 | 0.1181013 | -0.002938669
[5 empty] | 0.03485113 | 0.1196858 | -0.002409924 |  | 0.03485113 | 0.1196858 | -0.002409924 | 0.06982993 | 0.119857 | -0.002240799 | 0.1067475 | 0.1188993 | -0.002944245
[5 empty] | 0.03509757 | 0.1204891 | -0.002438782 |  | 0.03509757 | 0.1204891 | -0.002438782 | 0.07150949 | 0.1206614 | -0.002236076 | 0.106509 | 0.1196973 | -0.002937201
[5 empty] | 0.03493633 | 0.1212923 | -0.002418169 |  | 0.03493633 | 0.1212923 | -0.002418169 | 0.0725886 | 0.1214658 | -0.002267561 | 0.1060197 | 0.1204953 | -0.002952757
[5 empty] | 0.03513168 | 0.1220956 | -0.002416472 |  | 0.03513168 | 0.1220956 | -0.002416472 | 0.07053655 | 0.1222702 | -0.002262388 | 0.1100534 | 0.1212933 | -0.00292957
[5 empty] | 0.03569197 | 0.1228988 | -0.002411622 |  | 0.03569197 | 0.1228988 | -0.002411622 | 0.0728117 | 0.1230746 | -0.002234052 | 0.1104983 | 0.1220912 | -0.002963617
[5 empty] | 0.03501049 | 0.1237021 | -0.001981551 |  | 0.03501049 | 0.1237021 | -0.001981551 | 0.07097863 | 0.123879 | -0.002253692 | 0.108108 | 0.1228892 | -0.002598463
[5 empty] | 0.03511705 | 0.1245054 | -0.001961277 |  | 0.03511705 | 0.1245054 | -0.001961277 | 0.07267388 | 0.1246834 | -0.002258871 | 0.1101694 | 0.1236872 | -0.002612881
[5 empty] | 0.03490756 | 0.1253086 | -0.001975646 |  | 0.03490756 | 0.1253086 | -0.001975646 | 0.07039369 | 0.1254879 | -0.002245585 | 0.1120161 | 0.1244852 | -0.00261393
[5 empty] | 0.03576628 | 0.1261119 | -0.001955766 |  | 0.03576628 | 0.1261119 | -0.001955766 | 0.07266328 | 0.1262923 | -0.002270806 | 0.1069705 | 0.1252832 | -0.002622319
[5 empty] | 0.03534098 | 0.1269151 | -0.001957931 |  | 0.03534098 | 0.1269151 | -0.001957931 | 0.07151225 | 0.1270967 | -0.002252341 | 0.11126 | 0.1260812 | -0.002625989
[5 empty] | 0.03425188 | 0.1277184 | -0.001966789 |  | 0.03425188 | 0.1277184 | -0.001966789 | 0.0720252 | 0.1279011 | -0.002272158 | 0.1064307 | 0.1268791 | -0.002633591
[5 empty] | 0.0341461 | 0.1285217 | -0.00135297 |  | 0.0341461 | 0.1285217 | -0.00135297 | 0.06980459 | 0.1287055 | -0.00220017 | 0.1082803 | 0.1276771 | -0.00227594
[5 empty] | 0.03411514 | 0.1293249 | -0.001341908 |  | 0.03411514 | 0.1293249 | -0.001341908 | 0.07377275 | 0.1295099 | -0.002213889 | 0.1062526 | 0.1284751 | -0.002273447
[5 empty] | 0.03510089 | 0.1301282 | -0.001339075 |  | 0.03510089 | 0.1301282 | -0.001339075 | 0.07393689 | 0.1303143 | -0.002210128 | 0.1091141 | 0.1292731 | -0.002262113
[5 empty] | 0.03497334 | 0.1309314 | -0.001339075 |  | 0.03497334 | 0.1309314 | -0.001339075 | 0.0713634 | 0.1311187 | -0.002212119 | 0.1086633 | 0.1300711 | -0.002249873
[5 empty] | 0.03542961 | 0.1317347 | -0.001337052 |  | 0.03542961 | 0.1317347 | -0.001337052 | 0.07237924 | 0.1319231 | -0.002193974 | 0.1077149 | 0.130869 | -0.002273447
[5 empty] | 0.03495989 | 0.132538 | -0.001340694 |  | 0.03495989 | 0.132538 | -0.001340694 | 0.07212303 | 0.1327275 | -0.002215217 | 0.1082396 | 0.131667 | -0.002275487
[5 empty] | 0.03543849 | 0.1333412 | -0.0005748438 |  | 0.03543849 | 0.1333412 | -0.0005748438 | 0.07225969 | 0.133532 | -0.001768811 | 0.1100581 | 0.132465 | -0.001710326
[5 empty] | 0.03394916 | 0.1341445 | -0.0005730713 |  | 0.03394916 | 0.1341445 | -0.0005730713 | 0.07327719 | 0.1343364 | -0.001762445 | 0.1067045 | 0.133263 | -0.001709985
[5 empty] | 0.03500971 | 0.1349477 | -0.0005747866 |  | 0.03500971 | 0.1349477 | -0.0005747866 | 0.07311249 | 0.1351408 | -0.001784197 | 0.1064765 | 0.134061 | -0.001705379
[5 empty] | 0.03489094 | 0.135751 | -0.0005750153 |  | 0.03489094 | 0.135751 | -0.0005750153 | 0.07351824 | 0.1359452 | -0.001760499 | 0.1061771 | 0.134859 | -0.001690539
[5 empty] | 0.03383953 | 0.1365543 | -0.0005768449 |  | 0.03383953 | 0.1365543 | -0.0005768449 | 0.07181206 | 0.1367496 | -0.001772171 | 0.1082854 | 0.1356569 | -0.001709473
[5 empty] | 0.03520011 | 0.1373575 | -0.0005690119 |  | 0.03520011 | 0.1373575 | -0.0005690119 | 0.07369088 | 0.137554 | -0.00178066 | 0.1057234 | 0.1364549 | -0.001691904
[5 empty] | 0.0349508 | 0.1381608 | 0.0003427137 |  | 0.0349508 | 0.1381608 | 0.0003427137 | 0.07071178 | 0.1383584 | -0.0009120959 | 0.1106718 | 0.1372529 | -0.000799208
[5 empty] | 0.03440445 | 0.138964 | 0.0003421295 |  | 0.03440445 | 0.138964 | 0.0003421295 | 0.07319869 | 0.1391628 | -0.0009039627 | 0.1129261 | 0.1380509 | -0.0007969813
[5 empty] | 0.03513424 | 0.1397673 | 0.0003446039208 |  | 0.03513424 | 0.1397673 | 0.0003446039208 | 0.0708975 | 0.1399672 | -0.0008996249 | 0.111156 | 0.1388489 | -0.0007929256
[5 empty] | 0.03369008 | 0.1405706 | 0.0003462192 |  | 0.03369008 | 0.1405706 | 0.0003462192 | 0.0702525 | 0.1407716 | -0.0008948354 | 0.1090985 | 0.1396468 | -0.00078887
[5 empty] | 0.03445131 | 0.1413738 | 0.0003427824 |  | 0.03445131 | 0.1413738 | 0.0003427824 | 0.06949262 | 0.141576 | -0.0009083004 | 0.1066817 | 0.1404448 | -0.0008003213
[5 empty] | 0.0352194 | 0.1421771 | 0.0003425762 |  | 0.0352194 | 0.1421771 | 0.0003425762 | 0.07023189 | 0.1423805 | -0.0009055893 | 0.1113467 | 0.1412428 | -0.0007985718
[5 empty] | 0.03419611 | 0.1429803 | 0.001378199 |  | 0.03419611 | 0.1429803 | 0.001378199 | 0.07215905 | 0.1431849 | 0.0002901096 | 0.1096854 | 0.1420408 | 0.0003931759
[5 empty] | 0.03399135 | 0.1437836 | 0.001385912 |  | 0.03399135 | 0.1437836 | 0.001385912 | 0.07023743 | 0.1439893 | 0.0002889487 | 0.111404 | 0.1428388 | 0.0003972801
[5 empty] | 0.03464629 | 0.1445869 | 0.001367731 |  | 0.03464629 | 0.1445869 | 0.001367731 | 0.0686226 | 0.1447937 | 0.0002874396 | 0.1069387 | 0.1436368 | 0.0003950701
[5 empty] | 0.03475178 | 0.1453901 | 0.001369934 |  | 0.03475178 | 0.1453901 | 0.001369934 | 0.07265288 | 0.1455981 | 0.0002913576 | 0.1096289 | 0.1444347 | 0.0003979904
[5 empty] | 0.03438445 | 0.1461934 | 0.001366216 |  | 0.03438445 | 0.1461934 | 0.001366216 | 0.07047943 | 0.1464025 | 0.0002890938 | 0.1128594 | 0.1452327 | 0.0003940835
[5 empty] | 0.03344391 | 0.1469966 | 0.001379576 |  | 0.03344391 | 0.1469966 | 0.001379576 | 0.07229314 | 0.1472069 | 0.001728033 | 0.1075311 | 0.1460307 | 0.0003960172
[5 empty] | 0.03370756 | 0.1477999 | 0.002504447 |  | 0.03370756 | 0.1477999 | 0.002504447 | 0.06916819 | 0.1480113 | 0.001728894 | 0.1083887 | 0.1468287 | 0.001779983
[5 empty] | 0.03465195 | 0.1486032 | 0.002504196 |  | 0.03465195 | 0.1486032 | 0.002504196 | 0.0683546 | 0.1488157 | 0.001718734 | 0.1084194 | 0.1476267 | 0.001808319
[5 empty] | 0.03347511 | 0.1494064 | 0.002500181 |  | 0.03347511 | 0.1494064 | 0.002500181 | 0.06995841 | 0.1496201 | 0.00170823 | 0.1121198 | 0.1484247 | 0.001799352
[5 empty] | 0.03407278 | 0.1502097 | 0.002509215 |  | 0.03407278 | 0.1502097 | 0.002509215 | 0.06975471 | 0.1504245 | 0.001712018 | 0.1107483 | 0.1492226 | 0.001810471
[5 empty] | 0.03379539 | 0.1510129 | 0.002491649 |  | 0.03379539 | 0.1510129 | 0.002491649 | 0.06783496 | 0.151229 | 0.001719939 | 0.1098087 | 0.1500206 | 0.001787695
[5 empty] | 0.03412249 | 0.1518162 | 0.003697026 |  | 0.03412249 | 0.1518162 | 0.003697026 | 0.07155718 | 0.1520334 | 0.001729066 | 0.1073578 | 0.1508186 | 0.0017807
[5 empty] | 0.03399549 | 0.1526195 | 0.003754688 |  | 0.03399549 | 0.1526195 | 0.003754688 | 0.0708403 | 0.1528378 | 0.00330465 | 0.1071019 | 0.1516166 | 0.003358023
[5 empty] | 0.03407794 | 0.1534227 | 0.003725671 |  | 0.03407794 | 0.1534227 | 0.003725671 | 0.06814887 | 0.1536422 | 0.003327093 | 0.1083578 | 0.1524146 | 0.003346365
[5 empty] | 0.03344712 | 0.154226 | 0.003736459 |  | 0.03344712 | 0.154226 | 0.003736459 | 0.07122118 | 0.1544466 | 0.003296729 | 0.1101181 | 0.1532125 | 0.003331377
[5 empty] | 0.0345851 | 0.1550292 | 0.00369591 |  | 0.0345851 | 0.1550292 | 0.00369591 | 0.0704558 | 0.155251 | 0.003322802 | 0.1113749 | 0.1540105 | 0.003348031
[5 empty] | 0.03431424 | 0.1558325 | 0.003744644 |  | 0.03431424 | 0.1558325 | 0.003744644 | 0.0672611 | 0.1560554 | 0.003330063 | 0.1086002 | 0.1548085 | 0.003309061
[5 empty] | 0.03395129 | 0.1566358 | 0.003690702 |  | 0.03395129 | 0.1566358 | 0.003690702 | 0.06964457 | 0.1568598 | 0.003323462 | 0.1087054 | 0.1556065 | 0.003354359
[5 empty] | 0.03357177 | 0.157439 | 0.005235948 |  | 0.03357177 | 0.157439 | 0.005235948 | 0.06804685 | 0.1576642 | 0.005195348 | 0.1065063 | 0.1564045 | 0.005180773
[5 empty] | 0.03412919 | 0.1582423 | 0.005174527 |  | 0.03412919 | 0.1582423 | 0.005174527 | 0.06795664 | 0.1584686 | 0.005165678 | 0.1125894 | 0.1572025 | 0.005215127
[5 empty] | 0.03338185 | 0.1590456 | 0.005164637 |  | 0.03338185 | 0.1590456 | 0.005164637 | 0.06849818 | 0.1592731 | 0.00519743 | 0.1098144 | 0.1580004 | 0.005171924
[5 empty] | 0.03410562 | 0.1598488 | 0.005154226 |  | 0.03410562 | 0.1598488 | 0.005154226 | 0.06796979 | 0.1600775 | 0.005178691 | 0.1116492 | 0.1587984 | 0.005190142