## 1
Общество с ограниченной ответственностью "Инженерная геология" (ООО "ИнжГео") | [10 empty] | Общество с ограниченной ответственностью "Инженерная геология" (ООО "ИнжГео")
Юр. адрес: 117279, г. Москва, ул. Миклухо-Маклая, 36 а, этаж 5, пом. XXIII к. 76-84 | [10 empty] | Юр. адрес: 117279, г. Москва, ул. Миклухо-Маклая, 36 а, этаж 5, пом. XXIII к. 76-84 | [9 empty] | нагр |  |  | X0 | Y0 | R |  | нагр |  |  |  | X0 | Y0 | R | нагр |  |  |  | X0 | Y0 | R |  | нагр |  |  |  | X0 | Y0 | R
Телефон/факс +7 (495) 132-30-00, Адрес электронной почты inbox@inj-geo.ru | [10 empty] | Телефон/факс +7 (495) 132-30-00, Адрес электронной почты inbox@inj-geo.ru | [13 empty] | 0 | [7 empty] | 0 | [6 empty] | 0 | [7 empty] | 0
[21 empty] | девиатор | [6 empty] | девиатор | [6 empty] | девиатор | [7 empty] | девиатор
Испытательная лаборатория ООО «ИнжГео» | [10 empty] | Испытательная лаборатория ООО «ИнжГео» | [9 empty] | x0 | Угол | X | Y |  |  |  | x0 |  | Угол | X | Y |  |  | x0 |  | Угол | X | Y |  |  |  | x0 |  | Угол | X | Y
Адрес места осуществления деятельности лаборатории: г. Москва, просп. Вернадского, д. 51, стр. 1 | [10 empty] | Адрес места осуществления деятельности лаборатории: г. Москва, просп. Вернадского, д. 51, стр. 1 | [10 empty] | 0 | [7 empty] | 0 | [6 empty] | 0 | [7 empty] | 0
Телефон +7(910)4557682, E-mail: slg85@mail.ru | [10 empty] | Телефон +7(910)4557682, E-mail: slg85@mail.ru | [10 empty] | 5 | [7 empty] | 5 | [6 empty] | 5 | [7 empty] | 5
[22 empty] | 10 | [7 empty] | 10 | [6 empty] | 10 | [7 empty] | 10
Протокол испытаний № 13-63/35 от 03-12-2022 | [21 empty] | 15 | [7 empty] | 15 | [6 empty] | 15 | [7 empty] | 15
Наименование и адрес заказчика: Переход трубопровода через р. Енисей | [21 empty] | 20 | [7 empty] | 20 | [6 empty] | 20 | [7 empty] | 20
Наименование объекта: ООО Регионстрой | [21 empty] | 25 | [7 empty] | 25 | [6 empty] | 25 | [7 empty] | 25
Наименование используемого метода/методики: ГОСТ 12248.4-2020 | [21 empty] | 30 | [7 empty] | 30 | [6 empty] | 30 | [7 empty] | 30
Условия проведения испытания: температура окружающей среды (18 - 25)0С, влажность воздуха (40 - 75)% | [21 empty] | 35 | [7 empty] | 35 | [6 empty] | 35 | [7 empty] | 35
Дата получение объекта подлежащего испытаниям: 06-11-2022 | [21 empty] | 40 | [7 empty] | 40 | [6 empty] | 40 | [7 empty] | 40
Дата испытания: 25.10.2022-19.11.2035 | [21 empty] | 45 | [7 empty] | 45 | [6 empty] | 45 | [7 empty] | 45
Испытание грунтов методом трехосного сжатия | [10 empty] | Испытание грунтов методом трехосного сжатия | [10 empty] | 50 | [7 empty] | 50 | [6 empty] | 50 | [7 empty] | 50
Лабораторный номер: |  | 1070 | [5 empty] | We, % = | 0.44425755 |  | Лабораторный номер: | [6 empty] | We, % = |  |  |  | 55 | [7 empty] | 55 | [6 empty] | 55 | [7 empty] | 55
Номер скважины: |  | BH-003 | [5 empty] | ρ, г/см3 = |  |  | Номер скважины: | [6 empty] | ρ, г/см3 = |  |  |  | 60 | [7 empty] | 60 | [6 empty] | 60 | [7 empty] | 60
Глубина отбора, м: |  | 4 | [5 empty] | ρs, г/см3 = | 2.7 |  | Глубина отбора, м: | [6 empty] | ρs, г/см3 = |  |  |  | 65 | [7 empty] | 65 | [6 empty] | 65 | [7 empty] | 65
Наименование грунта: |  | Суглинок, после оттаивания текучий, легкий пылеватый | [5 empty] | e, д.е. = |  |  | Наименование грунта: | [6 empty] | e, д.е. = |  |  |  | 70 | [7 empty] | 70 | [6 empty] | 70 | [7 empty] | 70
Схема проведения опыта: |  | КД | [5 empty] | IL, д.е. = | 2.257 |  | Схема проведения опыта: | [6 empty] | IL, д.е. = |  |  |  | 75 | [7 empty] | 75 | [6 empty] | 75 | [7 empty] | 75
Результаты испытаний | [10 empty] | Результаты испытаний | [10 empty] | 80 | [7 empty] | 80 | [6 empty] | 80 | [7 empty] | 80
[22 empty] | 85 | [7 empty] | 85 | [6 empty] | 85 | [7 empty] | 85
[22 empty] | 90 | [7 empty] | 90 | [6 empty] | 90 | [7 empty] | 90
[22 empty] | 95 | [7 empty] | 95 | [6 empty] | 95 | [7 empty] | 95
[22 empty] | 100 | [7 empty] | 100 | [6 empty] | 100 | [7 empty] | 100
[22 empty] | 105 | [7 empty] | 105 | [6 empty] | 105 | [7 empty] | 105
[22 empty] | 110 | [7 empty] | 110 | [6 empty] | 110 | [7 empty] | 110
[22 empty] | 115 | [7 empty] | 115 | [6 empty] | 115 | [7 empty] | 115
[22 empty] | 120 | [7 empty] | 120 | [6 empty] | 120 | [7 empty] | 120
[22 empty] | 125 | [7 empty] | 125 | [6 empty] | 125 | [7 empty] | 125
[22 empty] | 130 | [7 empty] | 130 | [6 empty] | 130 | [7 empty] | 130
[22 empty] | 135 | [7 empty] | 135 | [6 empty] | 135 | [7 empty] | 135
[22 empty] | 140 | [7 empty] | 140 | [6 empty] | 140 | [7 empty] | 140
[22 empty] | 145 | [7 empty] | 145 | [6 empty] | 145 | [7 empty] | 145
[22 empty] | 150 | [7 empty] | 150 | [6 empty] | 150 | [7 empty] | 150
[22 empty] | 155 | [7 empty] | 155 | [6 empty] | 155 | [7 empty] | 155
[22 empty] | 160 | [7 empty] | 160 | [6 empty] | 160 | [7 empty] | 160
[22 empty] | 165 | [7 empty] | 165 | [6 empty] | 165 | [7 empty] | 165
[22 empty] | 170 | [7 empty] | 170 | [6 empty] | 170 | [7 empty] | 170
[22 empty] | 175 | [7 empty] | 175 | [6 empty] | 175 | [7 empty] | 175
[22 empty] | 180 | [7 empty] | 180 | [6 empty] | 180 | [7 empty] | 180
[13 empty] | Давление в камере, Мпа σ3 | Вертикальная нагрузка, Мпа σ1 | Поровое давление, Мпа u
[13 empty] | 0.05 | 0.08493633 | [5 empty] | 1 | [6 empty] | σ3,кПа | σ1,кПа | u, кПа |  |  |  | 4
[13 empty] | 0.15 | 0.2220252 | [27 empty] | δ3, Мпа | δ1-δ3, МПа | δ1, МПа | δ1, КПа
[13 empty] | 0.25 | 0.3591141 | [21 empty] | С, МПа:
φ, град:
E, Мпа
[27 empty] | x | 0
[27 empty] | y |  |  |  | С, кПа | φ,°
Эффективные значения угла внутреннего трения и удельного сцепления ϕ', С'
[13 empty] | ϕ', град. = | 9
[13 empty] | С', МПа = | 0.007
|  | K0, д.е. | 0.8435655 | Эффективное напряжение, Мпа: |  |  |  |  | 0.04217828
|  | Модуль деформации E0, МПа: |  | Точки нахождения модуля Е0, Мпа (полное напряжение): |  |  |  |  | 0.04217828 | 0.05213513
|  | Модуль деформации E50, МПа: |  | qmax Давление при разрушении образца, Мпа (девиатор): |  |  |  |  | 0.03493633
|  | Коэф. Поперечной деформации, ϑ: |  | 0,5 qmax, Мпа (девиатор): |  |  |  |  | 0.01746816
| Начальник исп. лаборатории: | [6 empty] | Семиколенова Л.Г. |  |  |  |  | Начальник исп. лаборатории: |  |  |  |  | Семиколенова Л.Г.
Лист 1 , всего листов 2 | [11 empty] | Лист 2 , всего листов 2
Частичное воспроизведение протокола испытаний без письменного разрешения ООО «ИнжГео» ЗАПРЕЩАЕТСЯ | [11 empty] | Частичное воспроизведение протокола испытаний без письменного разрешения ООО «ИнжГео» ЗАПРЕЩАЕТСЯ
E0 |  |  | E50 |  | Деформация |  |  |  | Первая прочность |  |  | Вторая прочность |  |  | Третья прочность |  |  |  | К Пуассона
devE0 | epsE0 |  | dev50 | epsE50 | dev | eps | ev |  | dev1 | eps1 | ev1 | dev1 | eps1 | ev2 | dev1 | eps1 | ev3 | Глины
0.009956854 | 0.0006637853 |  | 0.01746816 | 0.001746803 | 0 | 0 | 0 |  | 0 | 0 | 0 | 0.01440504 | 0.0003201096 | 0 | 0.02182281 | 0.000277113 | 0 | < 0 | 0,20-0,30
[5 empty] | 0.009956854 | 0.0006637853 | 0 |  | 0.009956854 | 0.0006637853 | 0 | 0.0360126 | 0.001200411 | 0 | 0.05455704 | 0.001039174 | 0 | 0-0,25 | 0,30-0,38
Секущая модуля Е0 |  |  | Линия Q max |  | 0.01746816 | 0.001746803 | 0 |  | 0.01746816 | 0.001746803 | 0 | 0.03705291 | 0.001608149 | 0 | 0.05668313 | 0.001609709 | 0 | 0,25< | 0,38-0,45
| 0 |  |  | 0 | 0.01853492 | 0.002440227 | 0 |  | 0.01853492 | 0.002440227 | 0 | 0.03978614 | 0.002412223 | 0 | 0.05952071 | 0.002414564 | 0 | Суглинки | 0,35-0,37
[5 empty] | 0.01889291 | 0.003253637 | -0.004764204 |  | 0.01889291 | 0.003253637 | -0.004764204 | 0.04137656 | 0.003216297 | -0.003421504 | 0.06058151 | 0.003219418 | -0.00440689 | Пески и супеси | 0,30-0,35
[5 empty] | 0.02013981 | 0.004067046 | -0.004787763 |  | 0.02013981 | 0.004067046 | -0.004787763 | 0.04157545 | 0.004020372 | -0.003390189 | 0.06606838 | 0.004024273 | -0.004437955
|  |  | Линия 0,5 Q max |  | 0.02159759 | 0.004880455 | -0.004807475 |  | 0.02159759 | 0.004880455 | -0.004807475 | 0.0442981 | 0.004824446 | -0.003385084 | 0.06546169 | 0.004829127 | -0.004402896
|  |  |  | 0 | 0.02194223 | 0.005693864 | -0.004838727 |  | 0.02194223 | 0.005693864 | -0.004838727 | 0.0453584 | 0.00562852 | -0.003429673 | 0.06792443 | 0.005633982 | -0.004451713
[5 empty] | 0.02217334 | 0.006507273 | -0.004763242 |  | 0.02217334 | 0.006507273 | -0.004763242 | 0.04610867 | 0.006432594 | -0.003400741 | 0.07119256 | 0.006438836 | -0.004407333
[5 empty] | 0.02320035 | 0.007320682 | -0.004845939 |  | 0.02320035 | 0.007320682 | -0.004845939 | 0.04799606 | 0.007236669 | -0.003420483 | 0.06918681 | 0.007243691 | -0.004445944
[5 empty] | 0.02368513 | 0.008134091 | -0.003953879 |  | 0.02368513 | 0.008134091 | -0.003953879 | 0.04698395 | 0.008040743 | -0.00385171 | 0.07172997 | 0.008048546 | -0.00532147
[5 empty] | 0.02457658 | 0.0089475 | -0.00393442 |  | 0.02457658 | 0.0089475 | -0.00393442 | 0.04806211 | 0.008844817 | -0.003846283 | 0.07484443 | 0.0088534 | -0.005344927
Коэфф. Точки |  |  |  |  | 0.02410219 | 0.00976091 | -0.003953879 |  | 0.02410219 | 0.00976091 | -0.003953879 | 0.05052789 | 0.009648892 | -0.003904038 | 0.07351325 | 0.009658255 | -0.005364119
[5 empty] | 0.02481027 | 0.01057432 | -0.004003521 |  | 0.02481027 | 0.01057432 | -0.004003521 | 0.0494716 | 0.01045297 | -0.003862563 | 0.07373943 | 0.01046311 | -0.005327334
[5 empty] | 0.0247544 | 0.01138773 | -0.003966588 |  | 0.0247544 | 0.01138773 | -0.003966588 | 0.04975714 | 0.01125704 | -0.003899386 | 0.07643384 | 0.01126796 | -0.005303344
[5 empty] | 0.02551254 | 0.01220114 | -0.002902926 |  | 0.02551254 | 0.01220114 | -0.002902926 | 0.05273734 | 0.01206111 | -0.003864114 | 0.07557206 | 0.01207282 | -0.005381178
[5 empty] | 0.02611661 | 0.01301455 | -0.00287279 |  | 0.02611661 | 0.01301455 | -0.00287279 | 0.05152829 | 0.01286519 | -0.004074877 | 0.08036247 | 0.01287767 | -0.005752354
[5 empty] | 0.02581101 | 0.01382796 | -0.002919443 |  | 0.02581101 | 0.01382796 | -0.002919443 | 0.05315962 | 0.01366926 | -0.004111014 | 0.07672272 | 0.01368253 | -0.005749467
[5 empty] | 0.02692171 | 0.01464136 | -0.0028725 |  | 0.02692171 | 0.01464136 | -0.0028725 | 0.05163119 | 0.01447334 | -0.004112246 | 0.07755699 | 0.01448738 | -0.005739074
[5 empty] | 0.02637263 | 0.01545477 | -0.002900898 |  | 0.02637263 | 0.01545477 | -0.002900898 | 0.05386649 | 0.01527741 | -0.004138117 | 0.07644197 | 0.01529224 | -0.005804901
[5 empty] | 0.02700725 | 0.01626818 | -0.002899449 |  | 0.02700725 | 0.01626818 | -0.002899449 | 0.05445781 | 0.01608149 | -0.004100748 | 0.08113759 | 0.01609709 | -0.005812407
[5 empty] | 0.026789 | 0.01708159 | -0.00289771 |  | 0.026789 | 0.01708159 | -0.00289771 | 0.05204015 | 0.01688556 | -0.004105676 | 0.08087739 | 0.01690195 | -0.005720018
[5 empty] | 0.02758284 | 0.017895 | -0.00208414 |  | 0.02758284 | 0.017895 | -0.00208414 | 0.05577774 | 0.01768963 | -0.004236471 | 0.07813688 | 0.0177068 | -0.005936391
[5 empty] | 0.02809389 | 0.01870841 | -0.002050879 |  | 0.02809389 | 0.01870841 | -0.002050879 | 0.05400941 | 0.01849371 | -0.004244964 | 0.07931331 | 0.01851165 | -0.005874825
[5 empty] | 0.028098 | 0.01952182 | -0.002062654 |  | 0.028098 | 0.01952182 | -0.002062654 | 0.05362159 | 0.01929778 | -0.004247511 | 0.08337526 | 0.01931651 | -0.005905608
[5 empty] | 0.02852291 | 0.02033523 | -0.002074017 |  | 0.02852291 | 0.02033523 | -0.002074017 | 0.053337 | 0.02010186 | -0.004215664 | 0.08260845 | 0.02012136 | -0.00596007
[5 empty] | 0.02772709 | 0.02114864 | -0.002070712 |  | 0.02772709 | 0.02114864 | -0.002070712 | 0.05754383 | 0.02090593 | -0.004234348 | 0.08475854 | 0.02092622 | -0.005901464
[5 empty] | 0.02801408 | 0.02196205 | -0.002061208 |  | 0.02801408 | 0.02196205 | -0.002061208 | 0.05593643 | 0.02171001 | -0.004253881 | 0.0826065 | 0.02173107 | -0.005790584
[5 empty] | 0.02873448 | 0.02277546 | -0.001922979 |  | 0.02873448 | 0.02277546 | -0.001922979 | 0.05777952 | 0.02251408 | -0.004405713 | 0.08448617 | 0.02253593 | -0.005838383
[5 empty] | 0.02811352 | 0.02358886 | -0.001931785 |  | 0.02811352 | 0.02358886 | -0.001931785 | 0.05614749 | 0.02331816 | -0.004420322 | 0.08773163 | 0.02334078 | -0.005878603
[5 empty] | 0.02813002 | 0.02440227 | -0.00192853 |  | 0.02813002 | 0.02440227 | -0.00192853 | 0.05800494 | 0.02412223 | -0.004440686 | 0.08805729 | 0.02414564 | -0.005783007
[5 empty] | 0.02820487 | 0.02521568 | -0.001908047 |  | 0.02820487 | 0.02521568 | -0.001908047 | 0.05605885 | 0.0249263 | -0.004408369 | 0.08598467 | 0.02495049 | -0.005799911
[5 empty] | 0.0284646 | 0.02602909 | -0.001909195 |  | 0.0284646 | 0.02602909 | -0.001909195 | 0.05817807 | 0.02573038 | -0.004463264 | 0.08675235 | 0.02575535 | -0.005864613
[5 empty] | 0.02826292 | 0.0268425 | -0.001923553 |  | 0.02826292 | 0.0268425 | -0.001923553 | 0.05791847 | 0.02653445 | -0.004392432 | 0.08848735 | 0.0265602 | -0.005775429
[5 empty] | 0.02894174 | 0.02765591 | -0.002289981 |  | 0.02894174 | 0.02765591 | -0.002289981 | 0.05783734 | 0.02733853 | -0.004615262 | 0.09058675 | 0.02736505 | -0.005225088
[5 empty] | 0.0284944 | 0.02846932 | -0.002286546 |  | 0.0284944 | 0.02846932 | -0.002286546 | 0.06086908 | 0.0281426 | -0.00463093 | 0.08987193 | 0.02816991 | -0.005296217
[5 empty] | 0.02960326 | 0.02928273 | -0.002285401 |  | 0.02960326 | 0.02928273 | -0.002285401 | 0.06018788 | 0.02894668 | -0.004644755 | 0.08826076 | 0.02897476 | -0.005225088
[5 empty] | 0.02898121 | 0.03009614 | -0.002286317 |  | 0.02898121 | 0.03009614 | -0.002286317 | 0.06010494 | 0.02975075 | -0.004577473 | 0.08897398 | 0.02977962 | -0.005304647
[5 empty] | 0.02878302 | 0.03090955 | -0.002292958 |  | 0.02878302 | 0.03090955 | -0.002292958 | 0.06146651 | 0.03055482 | -0.004576552 | 0.0867872 | 0.03058447 | -0.005227722
[5 empty] | 0.02892288 | 0.03172296 | -0.00227647 |  | 0.02892288 | 0.03172296 | -0.00227647 | 0.06311931 | 0.0313589 | -0.00465305 | 0.09037006 | 0.03138933 | -0.004389837
[5 empty] | 0.03027013 | 0.03253637 | -0.002957764 |  | 0.03027013 | 0.03253637 | -0.002957764 | 0.06000999 | 0.03216297 | -0.004782318 | 0.08883646 | 0.03219418 | -0.004374984
[5 empty] | 0.02979151 | 0.03334977 | -0.002992302 |  | 0.02979151 | 0.03334977 | -0.002992302 | 0.05980383 | 0.03296705 | -0.004733675 | 0.08926724 | 0.03299904 | -0.004361005
[5 empty] | 0.02930876 | 0.03416318 | -0.002958359 |  | 0.02930876 | 0.03416318 | -0.002958359 | 0.06105164 | 0.03377112 | -0.00475752 | 0.09505718 | 0.03380389 | -0.004375858
[5 empty] | 0.03054755 | 0.03497659 | -0.002982774 |  | 0.03054755 | 0.03497659 | -0.002982774 | 0.06176243 | 0.0345752 | -0.004781842 | 0.0937965 | 0.03460875 | -0.004403379
[5 empty] | 0.02977889 | 0.03579 | -0.003007189 |  | 0.02977889 | 0.03579 | -0.003007189 | 0.06314692 | 0.03537927 | -0.004727475 | 0.09406413 | 0.0354136 | -0.004384595
[5 empty] | 0.02989448 | 0.03660341 | -0.002966398 |  | 0.02989448 | 0.03660341 | -0.002966398 | 0.06525074 | 0.03618334 | -0.004790426 | 0.09332518 | 0.03621845 | -0.004351395
[5 empty] | 0.02975135 | 0.03741682 | -0.00383561 |  | 0.02975135 | 0.03741682 | -0.00383561 | 0.06444618 | 0.03698742 | -0.004925266 | 0.09064737 | 0.03702331 | -0.003298021
[5 empty] | 0.03042341 | 0.03823023 | -0.0038767 |  | 0.03042341 | 0.03823023 | -0.0038767 | 0.06533988 | 0.03779149 | -0.004914472 | 0.09704177 | 0.03782816 | -0.003329409
[5 empty] | 0.0300992 | 0.03904364 | -0.003877853 |  | 0.0300992 | 0.03904364 | -0.003877853 | 0.06451208 | 0.03859557 | -0.004871298 | 0.09254723 | 0.03863302 | -0.003331722
[5 empty] | 0.02991685 | 0.03985705 | -0.003819097 |  | 0.02991685 | 0.03985705 | -0.003819097 | 0.06343539 | 0.03939964 | -0.004860014 | 0.09559022 | 0.03943787 | -0.003304299
[5 empty] | 0.0297804 | 0.04067046 | -0.003865948 |  | 0.0297804 | 0.04067046 | -0.003865948 | 0.06683381 | 0.04020372 | -0.0049287 | 0.09662557 | 0.04024273 | -0.003305621
[5 empty] | 0.03038998 | 0.04148387 | -0.003828698 |  | 0.03038998 | 0.04148387 | -0.003828698 | 0.06476791 | 0.04100779 | -0.004873261 | 0.09727229 | 0.04104758 | -0.003335356
[5 empty] | 0.03088601 | 0.04229727 | -0.004747161 |  | 0.03088601 | 0.04229727 | -0.004747161 | 0.06664756 | 0.04181186 | -0.005014661 | 0.09392671 | 0.04185244 | -0.002251955
[5 empty] | 0.03062379 | 0.04311068 | -0.004753326 |  | 0.03062379 | 0.04311068 | -0.004753326 | 0.06658042 | 0.04261594 | -0.005054799 | 0.09482879 | 0.04265729 | -0.002256233
[5 empty] | 0.03049672 | 0.04392409 | -0.004781777 |  | 0.03049672 | 0.04392409 | -0.004781777 | 0.0678398 | 0.04342001 | -0.005054297 | 0.1006176 | 0.04346215 | -0.002258484
[5 empty] | 0.03123945 | 0.0447375 | -0.004776087 |  | 0.03123945 | 0.0447375 | -0.004776087 | 0.06481275 | 0.04422409 | -0.005039245 | 0.09556645 | 0.044267 | -0.002239797
[5 empty] | 0.0308516 | 0.04555091 | -0.004701638 |  | 0.0308516 | 0.04555091 | -0.004701638 | 0.06819091 | 0.04502816 | -0.004989074 | 0.09853083 | 0.04507186 | -0.002269742
[5 empty] | 0.03147198 | 0.04636432 | -0.004787468 |  | 0.03147198 | 0.04636432 | -0.004787468 | 0.06554597 | 0.04583224 | -0.005024194 | 0.1015612 | 0.04587671 | -0.002231466
[5 empty] | 0.03011951 | 0.04717773 | -0.005517861 |  | 0.03011951 | 0.04717773 | -0.005517861 | 0.06470428 | 0.04663631 | -0.005128977 | 0.09618775 | 0.04668156 | -0.00139197
[5 empty] | 0.03169295 | 0.04799114 | -0.005578314 |  | 0.03169295 | 0.04799114 | -0.005578314 | 0.06506363 | 0.04744038 | -0.005138665 | 0.1005635 | 0.04748642 | -0.001384479
[5 empty] | 0.03124386 | 0.04880455 | -0.005601608 |  | 0.03124386 | 0.04880455 | -0.005601608 | 0.06534641 | 0.04824446 | -0.005059115 | 0.09833811 | 0.04829127 | -0.001387808
[5 empty] | 0.03164409 | 0.04961796 | -0.005556684 |  | 0.03164409 | 0.04961796 | -0.005556684 | 0.06642109 | 0.04904853 | -0.005052996 | 0.09690344 | 0.04909613 | -0.001397102
[5 empty] | 0.03143639 | 0.05043137 | -0.005492349 |  | 0.03143639 | 0.05043137 | -0.005492349 | 0.06546353 | 0.04985261 | -0.005056565 | 0.10018 | 0.04990098 | -0.001377821
[5 empty] | 0.03041698 | 0.05124478 | -0.005539491 |  | 0.03041698 | 0.05124478 | -0.005539491 | 0.06673239 | 0.05065668 | -0.005144264 | 0.1000221 | 0.05070584 | -0.001386421
[5 empty] | 0.0306702 | 0.05205818 | -0.006056436 |  | 0.0306702 | 0.05205818 | -0.006056436 | 0.06793029 | 0.05146076 | -0.005110762 | 0.1037798 | 0.05151069 | -0.0008798672
[5 empty] | 0.03133776 | 0.05287159 | -0.006126775 |  | 0.03133776 | 0.05287159 | -0.006126775 | 0.06864784 | 0.05226483 | -0.005173127 | 0.1028707 | 0.05231555 | -0.0008865188
[5 empty] | 0.03064911 | 0.053685 | -0.006088853 |  | 0.03064911 | 0.053685 | -0.006088853 | 0.06927638 | 0.0530689 | -0.005111278 | 0.1041276 | 0.0531204 | -0.0008879378
[5 empty] | 0.03057767 | 0.05449841 | -0.006108426 |  | 0.03057767 | 0.05449841 | -0.006108426 | 0.06961953 | 0.05387298 | -0.005130863 | 0.1040081 | 0.05392526 | -0.0008819957
[5 empty] | 0.03095384 | 0.05531182 | -0.006081513 |  | 0.03095384 | 0.05531182 | -0.006081513 | 0.07004764 | 0.05467705 | -0.005131379 | 0.1046886 | 0.05473011 | -0.0008848337
[5 empty] | 0.03222638 | 0.05612523 | -0.006175094 |  | 0.03222638 | 0.05612523 | -0.006175094 | 0.06909859 | 0.05548113 | -0.005142202 | 0.1004026 | 0.05553496 | -0.0008916626
[5 empty] | 0.03095934 | 0.05693864 | -0.006294588 |  | 0.03095934 | 0.05693864 | -0.006294588 | 0.06718507 | 0.0562852 | -0.005210601 | 0.1036752 | 0.05633982 | -0.0008723455
[5 empty] | 0.03159061 | 0.05775205 | -0.006348912 |  | 0.03159061 | 0.05775205 | -0.006348912 | 0.07022638 | 0.05708928 | -0.005179911 | 0.1002231 | 0.05714467 | -0.0008842148
[5 empty] | 0.03224776 | 0.05856546 | -0.006283218 |  | 0.03224776 | 0.05856546 | -0.006283218 | 0.06758487 | 0.05789335 | -0.005245973 | 0.1044481 | 0.05794953 | -0.0008816651
[5 empty] | 0.03151737 | 0.05937887 | -0.006367862 |  | 0.03151737 | 0.05937887 | -0.006367862 | 0.06948708 | 0.05869742 | -0.005220485 | 0.103915 | 0.05875438 | -0.000879555
[5 empty] | 0.0312586 | 0.06019228 | -0.006305326 |  | 0.0312586 | 0.06019228 | -0.006305326 | 0.06836905 | 0.0595015 | -0.005174189 | 0.1053906 | 0.05955924 | -0.0008808738
[5 empty] | 0.03161136 | 0.06100568 | -0.006149521 |  | 0.03161136 | 0.06100568 | -0.006149521 | 0.06856087 | 0.06030557 | -0.005204359 | 0.1058059 | 0.06036409 | -0.0008814892
[5 empty] | 0.03103126 | 0.06181909 | -0.006188575 |  | 0.03103126 | 0.06181909 | -0.006188575 | 0.06945117 | 0.06110965 | -0.005265783 | 0.100564 | 0.06116895 | -0.001191351
[5 empty] | 0.03234778 | 0.0626325 | -0.006177417 |  | 0.03234778 | 0.0626325 | -0.006177417 | 0.07020831 | 0.06191372 | -0.005274175 | 0.1069828 | 0.0619738 | -0.001180067
[5 empty] | 0.03151984 | 0.06344591 | -0.006249946 |  | 0.03151984 | 0.06344591 | -0.006249946 | 0.06962643 | 0.0627178 | -0.005240084 | 0.104347 | 0.06277866 | -0.001182442
[5 empty] | 0.03153379 | 0.06425932 | -0.006228249 |  | 0.03153379 | 0.06425932 | -0.006228249 | 0.06978718 | 0.06352187 | -0.005266308 | 0.104537 | 0.06358351 | -0.001182086
[5 empty] | 0.03176 | 0.06507273 | -0.006257385 |  | 0.03176 | 0.06507273 | -0.006257385 | 0.06838787 | 0.06432594 | -0.005261588 | 0.1048297 | 0.06438836 | -0.001184699
[5 empty] | 0.03127215 | 0.06588614 | -0.006161919 |  | 0.03127215 | 0.06588614 | -0.006161919 | 0.06784095 | 0.06513002 | -0.005205993 | 0.1032396 | 0.06519322 | -0.001179235
[5 empty] | 0.03244051 | 0.06669955 | -0.005878266 |  | 0.03244051 | 0.06669955 | -0.005878266 | 0.06838904 | 0.06593409 | -0.005327287 | 0.1073549 | 0.06599807 | -0.001668096
[5 empty] | 0.03226297 | 0.06751296 | -0.005867611 |  | 0.03226297 | 0.06751296 | -0.005867611 | 0.07097798 | 0.06673817 | -0.005271299 | 0.1036255 | 0.06680293 | -0.001657401
[5 empty] | 0.03171491 | 0.06832637 | -0.005915556 |  | 0.03171491 | 0.06832637 | -0.005915556 | 0.06787514 | 0.06754224 | -0.005239608 | 0.1075589 | 0.06760778 | -0.001661579
[5 empty] | 0.03151082 | 0.06913978 | -0.005966461 |  | 0.03151082 | 0.06913978 | -0.005966461 | 0.07002139 | 0.06834632 | -0.005248587 | 0.1036022 | 0.06841264 | -0.001664754
[5 empty] | 0.03264622 | 0.06995319 | -0.005935089 |  | 0.03264622 | 0.06995319 | -0.005935089 | 0.06948401 | 0.06915039 | -0.005290842 | 0.1055385 | 0.06921749 | -0.001668597
[5 empty] | 0.03158566 | 0.07076659 | -0.005536567 |  | 0.03158566 | 0.07076659 | -0.005536567 | 0.06922985 | 0.06995447 | -0.005232741 | 0.1063684 | 0.07002235 | -0.001662247
[5 empty] | 0.03310805 | 0.07158 | -0.005589227 |  | 0.03310805 | 0.07158 | -0.005589227 | 0.07203189 | 0.07075854 | -0.005268046 | 0.1074071 | 0.0708272 | -0.002222074
[5 empty] | 0.03220216 | 0.07239341 | -0.005558185 |  | 0.03220216 | 0.07239341 | -0.005558185 | 0.07135548 | 0.07156261 | -0.005358344 | 0.1095091 | 0.07163206 | -0.002189601
[5 empty] | 0.0317893 | 0.07320682 | -0.005524926 |  | 0.0317893 | 0.07320682 | -0.005524926 | 0.07232773 | 0.07236669 | -0.005310008 | 0.1036615 | 0.07243691 | -0.002205506
[5 empty] | 0.0319939 | 0.07402023 | -0.00559089 |  | 0.0319939 | 0.07402023 | -0.00559089 | 0.07162429 | 0.07317076 | -0.005344002 | 0.103042 | 0.07324176 | -0.002201309
[5 empty] | 0.03210766 | 0.07483364 | -0.005498318 |  | 0.03210766 | 0.07483364 | -0.005498318 | 0.0717994 | 0.07397484 | -0.005273358 | 0.1061242 | 0.07404662 | -0.002203297
[5 empty] | 0.0317757 | 0.07564705 | -0.005550979 |  | 0.0317757 | 0.07564705 | -0.005550979 | 0.07159766 | 0.07477891 | -0.005262204 | 0.1083103 | 0.07485147 | -0.002671562
[5 empty] | 0.03322625 | 0.07646046 | -0.005161106 |  | 0.03322625 | 0.07646046 | -0.005161106 | 0.06892453 | 0.07558299 | -0.005331623 | 0.1033525 | 0.07565633 | -0.002683092
[5 empty] | 0.03299318 | 0.07727387 | -0.005141068 |  | 0.03299318 | 0.07727387 | -0.005141068 | 0.07103266 | 0.07638706 | -0.005383884 | 0.1090596 | 0.07646118 | -0.002659227
[5 empty] | 0.03245402 | 0.07808728 | -0.005112809 |  | 0.03245402 | 0.07808728 | -0.005112809 | 0.07066936 | 0.07719113 | -0.005288962 | 0.1067623 | 0.07726604 | -0.002682824
[5 empty] | 0.03309638 | 0.07890069 | -0.005166758 |  | 0.03309638 | 0.07890069 | -0.005166758 | 0.07072281 | 0.07799521 | -0.005289495 | 0.1099224 | 0.07807089 | -0.002659227
[5 empty] | 0.03259795 | 0.07971409 | -0.005168299 |  | 0.03259795 | 0.07971409 | -0.005168299 | 0.06975902 | 0.07879928 | -0.005287895 | 0.1092163 | 0.07887575 | -0.002669149
[5 empty] | 0.03317471 | 0.0805275 | -0.005146206 |  | 0.03317471 | 0.0805275 | -0.005146206 | 0.06976373 | 0.07960336 | -0.005374818 | 0.1085013 | 0.0796806 | -0.002670221
[5 empty] | 0.03303183 | 0.08134091 | -0.00472511 |  | 0.03303183 | 0.08134091 | -0.00472511 | 0.0697221 | 0.08040743 | -0.005390286 | 0.1072052 | 0.08048546 | -0.002966835
[5 empty] | 0.03347693 | 0.08215432 | -0.004808584 |  | 0.03347693 | 0.08215432 | -0.004808584 | 0.07252667 | 0.08121151 | -0.00530532 | 0.1100492 | 0.08129031 | -0.002979895
[5 empty] | 0.03287851 | 0.08296773 | -0.004732265 |  | 0.03287851 | 0.08296773 | -0.004732265 | 0.06930105 | 0.08201558 | -0.005294098 | 0.1109891 | 0.08209516 | -0.00297574
[5 empty] | 0.03222166 | 0.08378114 | -0.004773764 |  | 0.03222166 | 0.08378114 | -0.004773764 | 0.07241154 | 0.08281965 | -0.005304251 | 0.1113117 | 0.08290002 | -0.002993847
[5 empty] | 0.03319831 | 0.08459455 | -0.004780442 |  | 0.03319831 | 0.08459455 | -0.004780442 | 0.07196408 | 0.08362373 | -0.005311198 | 0.1094057 | 0.08370487 | -0.002978114
[5 empty] | 0.0331639 | 0.08540796 | -0.004765178 |  | 0.0331639 | 0.08540796 | -0.004765178 | 0.06981294 | 0.0844278 | -0.005375096 | 0.1057353 | 0.08450973 | -0.002991769
[5 empty] | 0.03346205 | 0.08622137 | -0.004504372 |  | 0.03346205 | 0.08622137 | -0.004504372 | 0.07070984 | 0.08523188 | -0.005317042 | 0.1053902 | 0.08531458 | -0.002999708
[5 empty] | 0.03304662 | 0.08703478 | -0.004446066 |  | 0.03304662 | 0.08703478 | -0.004446066 | 0.07255725 | 0.08603595 | -0.005326629 | 0.110165 | 0.08611944 | -0.002982617
[5 empty] | 0.03283065 | 0.08784819 | -0.004487777 |  | 0.03283065 | 0.08784819 | -0.004487777 | 0.07254804 | 0.08684003 | -0.00533302 | 0.1074553 | 0.08692429 | -0.003017999
[5 empty] | 0.03318856 | 0.0886616 | -0.004519621 |  | 0.03318856 | 0.0886616 | -0.004519621 | 0.06924415 | 0.0876441 | -0.005280292 | 0.1054962 | 0.08772915 | -0.002988914
[5 empty] | 0.0339465 | 0.089475 | -0.004459073 |  | 0.0339465 | 0.089475 | -0.004459073 | 0.07038377 | 0.08844817 | -0.005337814 | 0.1070823 | 0.088534 | -0.002971822
[5 empty] | 0.03374003 | 0.09028841 | -0.004498541 |  | 0.03374003 | 0.09028841 | -0.004498541 | 0.07331491 | 0.08925225 | -0.005304259 | 0.108453 | 0.08933886 | -0.003019199
[5 empty] | 0.03399164 | 0.09110182 | -0.004257464 |  | 0.03399164 | 0.09110182 | -0.004257464 | 0.07253039 | 0.09005632 | -0.005209414 | 0.1114355 | 0.09014371 | -0.002978182
[5 empty] | 0.03301062 | 0.09191523 | -0.004223523 |  | 0.03301062 | 0.09191523 | -0.004223523 | 0.07070547 | 0.0908604 | -0.005169477 | 0.1106551 | 0.09094856 | -0.002963703
[5 empty] | 0.03384607 | 0.09272864 | -0.004200613 |  | 0.03384607 | 0.09272864 | -0.004200613 | 0.06923366 | 0.09166447 | -0.005169477 | 0.1051068 | 0.09175342 | -0.002957203
[5 empty] | 0.0337067 | 0.09354205 | -0.004283768 |  | 0.0337067 | 0.09354205 | -0.004283768 | 0.0716338 | 0.09246855 | -0.005174664 | 0.1095928 | 0.09255827 | -0.002966658
[5 empty] | 0.03341708 | 0.09435546 | -0.004247706 |  | 0.03341708 | 0.09435546 | -0.004247706 | 0.06971821 | 0.09327262 | -0.005162216 | 0.1077335 | 0.09336313 | -0.002978773
[5 empty] | 0.03386199 | 0.09516887 | -0.004240918 |  | 0.03386199 | 0.09516887 | -0.004240918 | 0.07315867 | 0.09407669 | -0.004962004 | 0.110462 | 0.09416798 | -0.002971977
[5 empty] | 0.03361403 | 0.09598228 | -0.004048035 |  | 0.03361403 | 0.09598228 | -0.004048035 | 0.06962565 | 0.09488077 | -0.004933912 | 0.1097478 | 0.09497284 | -0.002893028
[5 empty] | 0.03339088 | 0.09679569 | -0.004000956 |  | 0.03339088 | 0.09679569 | -0.004000956 | 0.07306611 | 0.09568484 | -0.004897441 | 0.1053029 | 0.09577769 | -0.002883832
[5 empty] | 0.03306711 | 0.0976091 | -0.003985262 |  | 0.03306711 | 0.0976091 | -0.003985262 | 0.07300798 | 0.09648892 | -0.004908777 | 0.1078495 | 0.09658255 | -0.002858543
[5 empty] | 0.03382227 | 0.09842251 | -0.004059302 |  | 0.03382227 | 0.09842251 | -0.004059302 | 0.07345871 | 0.09729299 | -0.004897441 | 0.1101802 | 0.0973874 | -0.002869463
[5 empty] | 0.0337577 | 0.09923591 | -0.004017856 |  | 0.0337577 | 0.09923591 | -0.004017856 | 0.07164953 | 0.09809707 | -0.004915677 | 0.1112189 | 0.09819226 | -0.002882683
[5 empty] | 0.03305633 | 0.1000493 | -0.004022685 |  | 0.03305633 | 0.1000493 | -0.004022685 | 0.0710135 | 0.09890114 | -0.004915677 | 0.1066961 | 0.09899711 | -0.002780233
[5 empty] | 0.03377032 | 0.1008627 | -0.003785935 |  | 0.03377032 | 0.1008627 | -0.003785935 | 0.07113005 | 0.09970521 | -0.004580762 | 0.1097414 | 0.09980196 | -0.002783545
[5 empty] | 0.03343672 | 0.1016761 | -0.003827895 |  | 0.03343672 | 0.1016761 | -0.003827895 | 0.07051472 | 0.1005093 | -0.004572533 | 0.1098797 | 0.1006068 | -0.002755668
[5 empty] | 0.03447833 | 0.1024896 | -0.003851927 |  | 0.03447833 | 0.1024896 | -0.003851927 | 0.07016456 | 0.1013134 | -0.004564304 | 0.1073255 | 0.1014117 | -0.002744075
[5 empty] | 0.03363218 | 0.103303 | -0.003785935 |  | 0.03363218 | 0.103303 | -0.003785935 | 0.07019046 | 0.1021174 | -0.004527731 | 0.1078917 | 0.1022165 | -0.002754012
[5 empty] | 0.0339353 | 0.1041164 | -0.003850401 |  | 0.0339353 | 0.1041164 | -0.003850401 | 0.07039303 | 0.1029215 | -0.00456659 | 0.1057292 | 0.1030214 | -0.002737451
[5 empty] | 0.034482 | 0.1049298 | -0.003796234 |  | 0.034482 | 0.1049298 | -0.003796234 | 0.06992982 | 0.1037256 | -0.004605906 | 0.1083385 | 0.1038262 | -0.002757876
[5 empty] | 0.03345687 | 0.1057432 | -0.003578237 |  | 0.03345687 | 0.1057432 | -0.003578237 | 0.07225955 | 0.1045297 | -0.004096928 | 0.1067114 | 0.1046311 | -0.002595233
[5 empty] | 0.03408711 | 0.1065566 | -0.003598398 |  | 0.03408711 | 0.1065566 | -0.003598398 | 0.07188366 | 0.1053337 | -0.004103959 | 0.1088876 | 0.1054359 | -0.002596804
[5 empty] | 0.03435565 | 0.10737 | -0.003613159 |  | 0.03435565 | 0.10737 | -0.003613159 | 0.07317021 | 0.1061378 | -0.00412133 | 0.1081549 | 0.1062408 | -0.002644724
[5 empty] | 0.03478387 | 0.1081834 | -0.003607038 |  | 0.03478387 | 0.1081834 | -0.003607038 | 0.07044172 | 0.1069419 | -0.004162274 | 0.1064873 | 0.1070457 | -0.002609111
[5 empty] | 0.03409171 | 0.1089968 | -0.00362756 |  | 0.03409171 | 0.1089968 | -0.00362756 | 0.07130531 | 0.107746 | -0.004099823 | 0.1124293 | 0.1078505 | -0.002636606
[5 empty] | 0.03343199 | 0.1098102 | -0.003567076 |  | 0.03343199 | 0.1098102 | -0.003567076 | 0.07347704 | 0.10855 | -0.004103959 | 0.1078147 | 0.1086554 | -0.002621942
[5 empty] | 0.03387541 | 0.1106236 | -0.003333152 |  | 0.03387541 | 0.1106236 | -0.003333152 | 0.07169926 | 0.1093541 | -0.003621946 | 0.1100559 | 0.1094602 | -0.002445072
[5 empty] | 0.03420892 | 0.1114371 | -0.003374896 |  | 0.03420892 | 0.1114371 | -0.003374896 | 0.0737587 | 0.1101582 | -0.003609567 | 0.1085257 | 0.1102651 | -0.00246912
[5 empty] | 0.03433105 | 0.1122505 | -0.003365133 |  | 0.03433105 | 0.1122505 | -0.003365133 | 0.07342113 | 0.1109623 | -0.003671826 | 0.1074605 | 0.1110699 | -0.002431085
[5 empty] | 0.03386159 | 0.1130639 | -0.003355371 |  | 0.03386159 | 0.1130639 | -0.003355371 | 0.07172894 | 0.1117663 | -0.003639422 | 0.1068245 | 0.1118748 | -0.002473783
[5 empty] | 0.03419326 | 0.1138773 | -0.003349311 |  | 0.03419326 | 0.1138773 | -0.003349311 | 0.07414111 | 0.1125704 | -0.003626315 | 0.1076951 | 0.1126796 | -0.002457342
[5 empty] | 0.0353355 | 0.1146907 | -0.003336855 |  | 0.0353355 | 0.1146907 | -0.003336855 | 0.07362305 | 0.1133745 | -0.00363833 | 0.1077381 | 0.1134845 | -0.002269595
[5 empty] | 0.03512539 | 0.1155041 | -0.003125668 |  | 0.03512539 | 0.1155041 | -0.003125668 | 0.07376977 | 0.1141786 | -0.003083058 | 0.1089645 | 0.1142893 | -0.002274137
[5 empty] | 0.03484656 | 0.1163175 | -0.003121019 |  | 0.03484656 | 0.1163175 | -0.003121019 | 0.07178463 | 0.1149826 | -0.003080262 | 0.1111947 | 0.1150942 | -0.002249383
[5 empty] | 0.03460885 | 0.1171309 | -0.003072675 |  | 0.03460885 | 0.1171309 | -0.003072675 | 0.071796 | 0.1157867 | -0.003117231 | 0.1091141 | 0.1158991 | -0.002265961
[5 empty] | 0.03522468 | 0.1179443 | -0.003096847 |  | 0.03522468 | 0.1179443 | -0.003096847 | 0.0730938 | 0.1165908 | -0.003119717 | 0.1111251 | 0.1167039 | -0.00225665
[5 empty] | 0.03537434 | 0.1187577 | -0.003094058 |  | 0.03537434 | 0.1187577 | -0.003094058 | 0.07010616 | 0.1173948 | -0.003119406 | 0.1058102 | 0.1175088 | -0.002271185
[5 empty] | 0.03465079 | 0.1195711 | -0.003076703 |  | 0.03465079 | 0.1195711 | -0.003076703 | 0.0718902 | 0.1181989 | -0.003114435 | 0.1072825 | 0.1183136 | -0.002248929
[5 empty] | 0.03468806 | 0.1203846 | -0.002800134 |  | 0.03468806 | 0.1203846 | -0.002800134 | 0.07274079 | 0.119003 | -0.002543302 | 0.1102272 | 0.1191185 | -0.002008248
[5 empty] | 0.03409715 | 0.121198 | -0.002794011 |  | 0.03409715 | 0.121198 | -0.002794011 | 0.07296863 | 0.1198071 | -0.002546876 | 0.1091856 | 0.1199233 | -0.002000029
[5 empty] | 0.03545436 | 0.1220114 | -0.002768403 |  | 0.03545436 | 0.1220114 | -0.002768403 | 0.07241823 | 0.1206111 | -0.002538707 | 0.1104064 | 0.1207282 | -0.002012858
[5 empty] | 0.03550537 | 0.1228248 | -0.002775083 |  | 0.03550537 | 0.1228248 | -0.002775083 | 0.07128935 | 0.1214152 | -0.002527984 | 0.1097596 | 0.121533 | -0.002023282
[5 empty] | 0.03564845 | 0.1236382 | -0.002797629 |  | 0.03564845 | 0.1236382 | -0.002797629 | 0.0720252 | 0.1222193 | -0.002564237 | 0.1076404 | 0.1223379 | -0.001997423
[5 empty] | 0.03526432 | 0.1244516 | -0.002800413 |  | 0.03526432 | 0.1244516 | -0.002800413 | 0.07051539 | 0.1230234 | -0.002537941 | 0.1071011 | 0.1231427 | -0.002023282
[5 empty] | 0.03505687 | 0.125265 | -0.002425323 |  | 0.03505687 | 0.125265 | -0.002425323 | 0.07373324 | 0.1238274 | -0.001986747 | 0.1091114 | 0.1239476 | -0.001552304
[5 empty] | 0.03455088 | 0.1260784 | -0.002419069 |  | 0.03455088 | 0.1260784 | -0.002419069 | 0.06988558 | 0.1246315 | -0.001984566 | 0.1123065 | 0.1247525 | -0.001562639
[5 empty] | 0.03429797 | 0.1268918 | -0.002414739 |  | 0.03429797 | 0.1268918 | -0.002414739 | 0.07240457 | 0.1254356 | -0.002002214 | 0.1080319 | 0.1255573 | -0.001578768
[5 empty] | 0.03435773 | 0.1277052 | -0.002385875 |  | 0.03435773 | 0.1277052 | -0.002385875 | 0.06987896 | 0.1262397 | -0.001992101 | 0.1070609 | 0.1263622 | -0.001564675
[5 empty] | 0.03493633 | 0.1285186 | -0.002428209 |  | 0.03493633 | 0.1285186 | -0.002428209 | 0.07267596 | 0.1270437 | -0.001973461 | 0.1070952 | 0.127167 | -0.001573287
[5 empty] | 0.03532295 | 0.1293321 | -0.002404637 |  | 0.03532295 | 0.1293321 | -0.002404637 | 0.06985233 | 0.1278478 | -0.002002809 | 0.1100021 | 0.1279719 | -0.00156671
[5 empty] | 0.03420794 | 0.1301455 | -0.00191593 |  | 0.03420794 | 0.1301455 | -0.00191593 | 0.07274983 | 0.1286519 | -0.001291767 | 0.1106104 | 0.1287767 | -0.0009758476
[5 empty] | 0.03442663 | 0.1309589 | -0.001923005 |  | 0.03442663 | 0.1309589 | -0.001923005 | 0.07022803 | 0.129456 | -0.001287881 | 0.107771 | 0.1295816 | -0.0009703179
[5 empty] | 0.03420335 | 0.1317723 | -0.001921284 |  | 0.03420335 | 0.1317723 | -0.001921284 | 0.07280454 | 0.13026 | -0.001301873 | 0.1083428 | 0.1303864 | -0.000963818
[5 empty] | 0.03465144 | 0.1325857 | -0.001906752 |  | 0.03465144 | 0.1325857 | -0.001906752 | 0.07056278 | 0.1310641 | -0.001284124 | 0.1109251 | 0.1311913 | -0.0009606166
[5 empty] | 0.03447891 | 0.1333991 | -0.001893368 |  | 0.03447891 | 0.1333991 | -0.001893368 | 0.06989185 | 0.1318682 | -0.001304204 | 0.108408 | 0.1319961 | -0.000963818
[5 empty] | 0.03560725 | 0.1342125 | -0.001898339 |  | 0.03560725 | 0.1342125 | -0.001898339 | 0.07048047 | 0.1326723 | -0.001290472 | 0.1055674 | 0.132801 | -0.0009729372
[5 empty] | 0.0352219 | 0.1350259 | -0.001174519 |  | 0.0352219 | 0.1350259 | -0.001174519 | 0.07146344 | 0.1334763 | -0.0004791133 | 0.1119189 | 0.1336059 | -0.0002323046
[5 empty] | 0.03565288 | 0.1358393 | -0.001177817 |  | 0.03565288 | 0.1358393 | -0.001177817 | 0.07354948 | 0.1342804 | -0.0004832075 | 0.1074257 | 0.1344107 | -0.0002323046
[5 empty] | 0.03580305 | 0.1366527 | -0.001176521 |  | 0.03580305 | 0.1366527 | -0.001176521 | 0.07186487 | 0.1350845 | -0.000479017 | 0.1126271 | 0.1352156 | -0.0002348948
[5 empty] | 0.03454052 | 0.1374661 | -0.001178288 |  | 0.03454052 | 0.1374661 | -0.001178288 | 0.07172724 | 0.1358886 | -0.0004800766 | 0.1057633 | 0.1360204 | -0.0002327713
[5 empty] | 0.03594121 | 0.1382796 | -0.001185472 |  | 0.03594121 | 0.1382796 | -0.001185472 | 0.07198422 | 0.1366926 | -0.0004783908 | 0.1077681 | 0.1368253 | -0.0002317212
[5 empty] | 0.03504386 | 0.139093 | -0.001171928 |  | 0.03504386 | 0.139093 | -0.001171928 | 0.06907314 | 0.1374967 | 0.0004463581 | 0.1104186 | 0.1376301 | 0.0006329656
[5 empty] | 0.03518462 | 0.1399064 | -0.0002258516 |  | 0.03518462 | 0.1399064 | -0.0002258516 | 0.07330468 | 0.1383008 | 0.0004442239 | 0.1115963 | 0.138435 | 0.0006307667
[5 empty] | 0.03556356 | 0.1407198 | -0.0002256924 |  | 0.03556356 | 0.1407198 | -0.0002256924 | 0.07071962 | 0.1391049 | 0.0004432457 | 0.1097935 | 0.1392398 | 0.0006319604
[5 empty] | 0.03515886 | 0.1415332 | -0.0002276947 |  | 0.03515886 | 0.1415332 | -0.0002276947 | 0.06974644 | 0.1399089 | 0.0004468471 | 0.1114009 | 0.1400447 | 0.0006240444
[5 empty] | 0.03560547 | 0.1423466 | -0.0002291054 |  | 0.03560547 | 0.1423466 | -0.0002291054 | 0.07044962 | 0.140713 | 0.000444713 | 0.1075147 | 0.1408495 | 0.0006302641
[5 empty] | 0.0347571 | 0.14316 | -0.000226466 |  | 0.0347571 | 0.14316 | -0.000226466 | 0.07132553 | 0.1415171 | 0.0004432457 | 0.1122803 | 0.1416544 | 0.000623102
[5 empty] | 0.0346664 | 0.1439734 | -0.0002285821 |  | 0.0346664 | 0.1439734 | -0.0002285821 | 0.07007854 | 0.1423212 | 0.0004488035 | 0.1062749 | 0.1424593 | 0.0006277511
[5 empty] | 0.03517178 | 0.1447868 | 0.0008952603 |  | 0.03517178 | 0.1447868 | 0.0008952603 | 0.06905018 | 0.1431252 | 0.001469962 | 0.1080594 | 0.1432641 | 0.001589463
[5 empty] | 0.03456059 | 0.1456002 | 0.0009004805 |  | 0.03456059 | 0.1456002 | 0.0009004805 | 0.07271667 | 0.1439293 | 0.001466289 | 0.1117457 | 0.144069 | 0.001594259
[5 empty] | 0.03493751 | 0.1464136 | 0.0008925602 |  | 0.03493751 | 0.1464136 | 0.0008925602 | 0.07104287 | 0.1447334 | 0.001479072 | 0.1072825 | 0.1448738 | 0.001597616
[5 empty] | 0.03537379 | 0.1472271 | 0.0009060607 |  | 0.03537379 | 0.1472271 | 0.0009060607 | 0.07247402 | 0.1455375 | 0.001465554 | 0.107952 | 0.1456787 | 0.001590103
[5 empty] | 0.03597173 | 0.1480405 | 0.0009041706 |  | 0.03597173 | 0.1480405 | 0.0009041706 | 0.07059823 | 0.1463415 | 0.001460264 | 0.1067901 | 0.1464835 | 0.001600014
[5 empty] | 0.03527348 | 0.1488539 | 0.0009003005 |  | 0.03527348 | 0.1488539 | 0.0009003005 | 0.07123047 | 0.1471456 | 0.001479366 | 0.1093605 | 0.1472884 | 0.001592181
[5 empty] | 0.03526529 | 0.1496673 | 0.002164261 |  | 0.03526529 | 0.1496673 | 0.002164261 | 0.0712656 | 0.1479497 | 0.002564947 | 0.1057925 | 0.1480932 | 0.002673193
[5 empty] | 0.03538456 | 0.1504807 | 0.002178994 |  | 0.03538456 | 0.1504807 | 0.002178994 | 0.06912194 | 0.1487537 | 0.002553859 | 0.1098326 | 0.1488981 | 0.002664677
[5 empty] | 0.03591272 | 0.1512941 | 0.002186577 |  | 0.03591272 | 0.1512941 | 0.002186577 | 0.07038368 | 0.1495578 | 0.002597437 | 0.1088832 | 0.1497029 | 0.002659088
[5 empty] | 0.03550231 | 0.1521075 | 0.002166427 |  | 0.03550231 | 0.1521075 | 0.002166427 | 0.06957769 | 0.1503619 | 0.002574488 | 0.1080406 | 0.1505078 | 0.002650837
[5 empty] | 0.03547515 | 0.1529209 | 0.002176394 |  | 0.03547515 | 0.1529209 | 0.002176394 | 0.06920934 | 0.151166 | 0.002601563 | 0.1084174 | 0.1513127 | 0.002656692
[5 empty] | 0.03585692 | 0.1537343 | 0.002177694 |  | 0.03585692 | 0.1537343 | 0.002177694 | 0.06879548 | 0.15197 | 0.002577066 | 0.1105875 | 0.1521175 | 0.002663878
[5 empty] | 0.03459176 | 0.1545477 | 0.003525823 |  | 0.03459176 | 0.1545477 | 0.003525823 | 0.06811709 | 0.1527741 | 0.003788436 | 0.1117159 | 0.1529224 | 0.003778806
[5 empty] | 0.03604738 | 0.1553611 | 0.003556568 |  | 0.03604738 | 0.1553611 | 0.003556568 | 0.06971584 | 0.1535782 | 0.003749349 | 0.1072103 | 0.1537272 | 0.00383848
[5 empty] | 0.03559148 | 0.1561746 | 0.003542079 |  | 0.03559148 | 0.1561746 | 0.003542079 | 0.06745778 | 0.1543823 | 0.003733564 | 0.1107049 | 0.1545321 | 0.003769684
[5 empty] | 0.03511787 | 0.156988 | 0.0035131 |  | 0.03511787 | 0.156988 | 0.0035131 | 0.07060489 | 0.1551863 | 0.003760624 | 0.1101084 | 0.1553369 | 0.003834679
[5 empty] | 0.03498493 | 0.1578014 | 0.003501438 |  | 0.03498493 | 0.1578014 | 0.003501438 | 0.0678866 | 0.1559904 | 0.003792195 | 0.1072869 | 0.1561418 | 0.003816435
[5 empty] | 0.03587531 | 0.1586148 | 0.003568937 |  | 0.03587531 | 0.1586148 | 0.003568937 | 0.06737722 | 0.1567945 | 0.003764759 | 0.1101682 | 0.1569466 | 0.003819095
[5 empty] | 0.03507555 | 0.1594282 | 0.005221374 |  | 0.03507555 | 0.1594282 | 0.005221374 | 0.07009901 | 0.1575986 | 0.005204717 | 0.1077756 | 0.1577515 | 0.005176088
[5 empty] | 0.0355039 | 0.1602416 | 0.005155267 |  | 0.0355039 | 0.1602416 | 0.005155267 | 0.06779663 | 0.1584026 | 0.005221894 | 0.1108696 | 0.1585563 | 0.005222935
[5 empty] | 0.03449798 | 0.161055 | 0.005246879 |  | 0.03449798 | 0.161055 | 0.005246879 | 0.06841844 | 0.1592067 | 0.005164116 | 0.1106987 | 0.1593612 | 0.005220853
[5 empty] | 0.03534314 | 0.1618684 | 0.005155788 |  | 0.03534314 | 0.1618684 | 0.005155788 | 0.06620498 | 0.1600108 | 0.005164116 | 0.1074787 | 0.1601661 | 0.005172444