## 1
Общество с ограниченной ответственностью "Инженерная геология" (ООО "ИнжГео") | [10 empty] | Общество с ограниченной ответственностью "Инженерная геология" (ООО "ИнжГео")
Юр. адрес: 117279, г. Москва, ул. Миклухо-Маклая, 36 а, этаж 5, пом. XXIII к. 76-84 | [10 empty] | Юр. адрес: 117279, г. Москва, ул. Миклухо-Маклая, 36 а, этаж 5, пом. XXIII к. 76-84 | [9 empty] | нагр |  |  | X0 | Y0 | R |  | нагр |  |  |  | X0 | Y0 | R | нагр |  |  |  | X0 | Y0 | R |  | нагр |  |  |  | X0 | Y0 | R
Телефон/факс +7 (495) 132-30-00, Адрес электронной почты inbox@inj-geo.ru | [10 empty] | Телефон/факс +7 (495) 132-30-00, Адрес электронной почты inbox@inj-geo.ru | [13 empty] | 0 | [7 empty] | 0 | [6 empty] | 0 | [7 empty] | 0
[21 empty] | девиатор | [6 empty] | девиатор | [6 empty] | девиатор | [7 empty] | девиатор
Испытательная лаборатория ООО «ИнжГео» | [10 empty] | Испытательная лаборатория ООО «ИнжГео» | [9 empty] | x0 | Угол | X | Y |  |  |  | x0 |  | Угол | X | Y |  |  | x0 |  | Угол | X | Y |  |  |  | x0 |  | Угол | X | Y
Адрес места осуществления деятельности лаборатории: г. Москва, просп. Вернадского, д. 51, стр. 1 | [10 empty] | Адрес места осуществления деятельности лаборатории: г. Москва, просп. Вернадского, д. 51, стр. 1 | [10 empty] | 0 | [7 empty] | 0 | [6 empty] | 0 | [7 empty] | 0
Телефон +7(910)4557682, E-mail: slg85@mail.ru | [10 empty] | Телефон +7(910)4557682, E-mail: slg85@mail.ru | [10 empty] | 5 | [7 empty] | 5 | [6 empty] | 5 | [7 empty] | 5
[22 empty] | 10 | [7 empty] | 10 | [6 empty] | 10 | [7 empty] | 10
Протокол испытаний № 13-63/36 от 04-12-2022 | [21 empty] | 15 | [7 empty] | 15 | [6 empty] | 15 | [7 empty] | 15
Наименование и адрес заказчика: Переход трубопровода через р. Енисей | [21 empty] | 20 | [7 empty] | 20 | [6 empty] | 20 | [7 empty] | 20
Наименование объекта: ООО Регионстрой | [21 empty] | 25 | [7 empty] | 25 | [6 empty] | 25 | [7 empty] | 25
Наименование используемого метода/методики: ГОСТ 12248.4-2020 | [21 empty] | 30 | [7 empty] | 30 | [6 empty] | 30 | [7 empty] | 30
Условия проведения испытания: температура окружающей среды (18 - 25)0С, влажность воздуха (40 - 75)% | [21 empty] | 35 | [7 empty] | 35 | [6 empty] | 35 | [7 empty] | 35
Дата получение объекта подлежащего испытаниям: 07-11-2022 | [21 empty] | 40 | [7 empty] | 40 | [6 empty] | 40 | [7 empty] | 40
Дата испытания: 25.10.2022-19.11.2036 | [21 empty] | 45 | [7 empty] | 45 | [6 empty] | 45 | [7 empty] | 45
Испытание грунтов методом трехосного сжатия | [10 empty] | Испытание грунтов методом трехосного сжатия | [10 empty] | 50 | [7 empty] | 50 | [6 empty] | 50 | [7 empty] | 50
Лабораторный номер: |  | 1071 | [5 empty] | We, % = | 0.53286882 |  | Лабораторный номер: | [6 empty] | We, % = |  |  |  | 55 | [7 empty] | 55 | [6 empty] | 55 | [7 empty] | 55
Номер скважины: |  | BH-004 | [5 empty] | ρ, г/см3 = | 1.5 |  | Номер скважины: | [6 empty] | ρ, г/см3 = |  |  |  | 60 | [7 empty] | 60 | [6 empty] | 60 | [7 empty] | 60
Глубина отбора, м: |  | 1.5 | [5 empty] | ρs, г/см3 = | 2.73 |  | Глубина отбора, м: | [6 empty] | ρs, г/см3 = |  |  |  | 65 | [7 empty] | 65 | [6 empty] | 65 | [7 empty] | 65
Наименование грунта: |  | Суглинок, после оттаивания текучий, легкий пылеватый | [5 empty] | e, д.е. = | 1.789821 |  | Наименование грунта: | [6 empty] | e, д.е. = |  |  |  | 70 | [7 empty] | 70 | [6 empty] | 70 | [7 empty] | 70
Схема проведения опыта: |  | КД | [5 empty] | IL, д.е. = | 2.365 |  | Схема проведения опыта: | [6 empty] | IL, д.е. = |  |  |  | 75 | [7 empty] | 75 | [6 empty] | 75 | [7 empty] | 75
Результаты испытаний | [10 empty] | Результаты испытаний | [10 empty] | 80 | [7 empty] | 80 | [6 empty] | 80 | [7 empty] | 80
[22 empty] | 85 | [7 empty] | 85 | [6 empty] | 85 | [7 empty] | 85
[22 empty] | 90 | [7 empty] | 90 | [6 empty] | 90 | [7 empty] | 90
[22 empty] | 95 | [7 empty] | 95 | [6 empty] | 95 | [7 empty] | 95
[22 empty] | 100 | [7 empty] | 100 | [6 empty] | 100 | [7 empty] | 100
[22 empty] | 105 | [7 empty] | 105 | [6 empty] | 105 | [7 empty] | 105
[22 empty] | 110 | [7 empty] | 110 | [6 empty] | 110 | [7 empty] | 110
[22 empty] | 115 | [7 empty] | 115 | [6 empty] | 115 | [7 empty] | 115
[22 empty] | 120 | [7 empty] | 120 | [6 empty] | 120 | [7 empty] | 120
[22 empty] | 125 | [7 empty] | 125 | [6 empty] | 125 | [7 empty] | 125
[22 empty] | 130 | [7 empty] | 130 | [6 empty] | 130 | [7 empty] | 130
[22 empty] | 135 | [7 empty] | 135 | [6 empty] | 135 | [7 empty] | 135
[22 empty] | 140 | [7 empty] | 140 | [6 empty] | 140 | [7 empty] | 140
[22 empty] | 145 | [7 empty] | 145 | [6 empty] | 145 | [7 empty] | 145
[22 empty] | 150 | [7 empty] | 150 | [6 empty] | 150 | [7 empty] | 150
[22 empty] | 155 | [7 empty] | 155 | [6 empty] | 155 | [7 empty] | 155
[22 empty] | 160 | [7 empty] | 160 | [6 empty] | 160 | [7 empty] | 160
[22 empty] | 165 | [7 empty] | 165 | [6 empty] | 165 | [7 empty] | 165
[22 empty] | 170 | [7 empty] | 170 | [6 empty] | 170 | [7 empty] | 170
[22 empty] | 175 | [7 empty] | 175 | [6 empty] | 175 | [7 empty] | 175
[22 empty] | 180 | [7 empty] | 180 | [6 empty] | 180 | [7 empty] | 180
[13 empty] | Давление в камере, Мпа σ3 | Вертикальная нагрузка, Мпа σ1 | Поровое давление, Мпа u
[13 empty] | 0.05 | 0.08493633 | [5 empty] | 1 | [6 empty] | σ3,кПа | σ1,кПа | u, кПа |  |  |  | 4
[13 empty] | 0.15 | 0.2220252 | [27 empty] | δ3, Мпа | δ1-δ3, МПа | δ1, МПа | δ1, КПа
[13 empty] | 0.25 | 0.3591141 | [21 empty] | С, МПа:
φ, град:
E, Мпа
[27 empty] | x | 0
[27 empty] | y |  |  |  | С, кПа | φ,°
Эффективные значения угла внутреннего трения и удельного сцепления ϕ', С'
[13 empty] | ϕ', град. = | 9
[13 empty] | С', МПа = | 0.007
|  | K0, д.е. | 0.8435655 | Эффективное напряжение, Мпа: |  |  |  |  | 0.04217828
|  | Модуль деформации E0, МПа: |  | Точки нахождения модуля Е0, Мпа (полное напряжение): |  |  |  |  | 0.04217828 | 0.05265918
|  | Модуль деформации E50, МПа: |  | qmax Давление при разрушении образца, Мпа (девиатор): |  |  |  |  | 0.03493633
|  | Коэф. Поперечной деформации, ϑ: |  | 0,5 qmax, Мпа (девиатор): |  |  |  |  | 0.01746816
| Начальник исп. лаборатории: | [6 empty] | Семиколенова Л.Г. |  |  |  |  | Начальник исп. лаборатории: |  |  |  |  | Семиколенова Л.Г.
Лист 1 , всего листов 2 | [11 empty] | Лист 2 , всего листов 2
Частичное воспроизведение протокола испытаний без письменного разрешения ООО «ИнжГео» ЗАПРЕЩАЕТСЯ | [11 empty] | Частичное воспроизведение протокола испытаний без письменного разрешения ООО «ИнжГео» ЗАПРЕЩАЕТСЯ
E0 |  |  | E50 |  | Деформация |  |  |  | Первая прочность |  |  | Вторая прочность |  |  | Третья прочность |  |  |  | К Пуассона
devE0 | epsE0 |  | dev50 | epsE50 | dev | eps | ev |  | dev1 | eps1 | ev1 | dev1 | eps1 | ev2 | dev1 | eps1 | ev3 | Глины
0.0104809 | 0.0006987213 |  | 0.01746816 | 0.001746803 | 0 | 0 | 0.0004727997 |  | 0 | 0 | 0.0004727997 | 0.01692592 | 0.0003450723 | 0.001958312 | 0.02236838 | 0.000286772 | 0.001216457 | < 0 | 0,20-0,30
[5 empty] | 0.0104809 | 0.0006987213 | 0.000471003 |  | 0.0104809 | 0.0006987213 | 0.000471003 | 0.02969732 | 0.0007283614 | 0.001960075 | 0.05455704 | 0.001049166 | 0.001221688 | 0-0,25 | 0,30-0,38
Секущая модуля Е0 |  |  | Линия Q max |  | 0.01746816 | 0.001746803 | 0.0004715704 |  | 0.01746816 | 0.001746803 | 0.0004715704 | 0.0360126 | 0.001101294 | 0.001951262 | 0.05597024 | 0.001478891 | 0.00122254 | 0,25< | 0,38-0,45
| 0 |  |  | 0 | 0.01794237 | 0.002281644 | 0.000476913 |  | 0.01794237 | 0.002281644 | 0.000476913 | 0.04004673 | 0.002185084 | 0.001966929 | 0.05751227 | 0.002218337 | 0.001212686 | Суглинки | 0,35-0,37
[5 empty] | 0.01858303 | 0.003042193 | -0.002032658 |  | 0.01858303 | 0.003042193 | -0.002032658 | 0.03788674 | 0.002913446 | -0.003558422 | 0.06333135 | 0.002957783 | 0.0001077943 | Пески и супеси | 0,30-0,35
[5 empty] | 0.01971025 | 0.003802741 | -0.002056336 |  | 0.01971025 | 0.003802741 | -0.002056336 | 0.04236034 | 0.003641807 | -0.003543456 | 0.06090485 | 0.003697228 | 0.0001093131
|  |  | Линия 0,5 Q max |  | 0.01906803 | 0.004563289 | -0.00202286 |  | 0.01906803 | 0.004563289 | -0.00202286 | 0.04302838 | 0.004370169 | -0.003570538 | 0.06545492 | 0.004436674 | 0.0001087381
|  |  |  | 0 | 0.02055078 | 0.005323837 | -0.002031841 |  | 0.02055078 | 0.005323837 | -0.002031841 | 0.04197316 | 0.00509853 | -0.003541674 | 0.06587044 | 0.00517612 | 0.0001094108
[5 empty] | 0.02050593 | 0.006084385 | -0.002045518 |  | 0.02050593 | 0.006084385 | -0.002045518 | 0.04295568 | 0.005826891 | -0.003540605 | 0.06615976 | 0.005915565 | 0.0001089009
[5 empty] | 0.02075491 | 0.006844933 | -0.002060623 |  | 0.02075491 | 0.006844933 | -0.002060623 | 0.04636216 | 0.006555253 | -0.003551295 | 0.07088745 | 0.006655011 | 0.0001079136
[5 empty] | 0.02109255 | 0.007605482 | -0.002560517 |  | 0.02109255 | 0.007605482 | -0.002560517 | 0.0435178 | 0.007283614 | -0.003122161 | 0.07142159 | 0.007394457 | -0.0008553875
[5 empty] | 0.02130163 | 0.00836603 | -0.002569305 |  | 0.02130163 | 0.00836603 | -0.002569305 | 0.04786242 | 0.008011976 | -0.003130276 | 0.07157441 | 0.008133902 | -0.0008426256
Коэфф. Точки |  |  |  |  | 0.0223981 | 0.009126578 | -0.002578092 |  | 0.0223981 | 0.009126578 | -0.002578092 | 0.04479095 | 0.008740337 | -0.003128403 | 0.07006661 | 0.008873348 | -0.000844157
[5 empty] | 0.02166646 | 0.009887126 | -0.002587138 |  | 0.02166646 | 0.009887126 | -0.002587138 | 0.04648383 | 0.009468698 | -0.00310593 | 0.07163694 | 0.009612794 | -0.0008509634
[5 empty] | 0.02290746 | 0.01064767 | -0.002591015 |  | 0.02290746 | 0.01064767 | -0.002591015 | 0.04662424 | 0.01019706 | -0.003097191 | 0.07405629 | 0.01035224 | -0.0008562383
[5 empty] | 0.02320123 | 0.01140822 | -0.002597477 |  | 0.02320123 | 0.01140822 | -0.002597477 | 0.0477019 | 0.01092542 | -0.003096255 | 0.07464977 | 0.01109168 | -0.0008479856
[5 empty] | 0.02349639 | 0.01216877 | -0.002944762 |  | 0.02349639 | 0.01216877 | -0.002944762 | 0.05032368 | 0.01165378 | -0.002534618 | 0.07386967 | 0.01183113 | -0.002117195
[5 empty] | 0.02365733 | 0.01292932 | -0.002911879 |  | 0.02365733 | 0.01292932 | -0.002911879 | 0.04744934 | 0.01238214 | -0.002562555 | 0.07366944 | 0.01257058 | -0.002077362
[5 empty] | 0.02238475 | 0.01368987 | -0.002910998 |  | 0.02238475 | 0.01368987 | -0.002910998 | 0.04865043 | 0.01311051 | -0.002548332 | 0.07249856 | 0.01331002 | -0.002093295
[5 empty] | 0.02315312 | 0.01445042 | -0.002923916 |  | 0.02315312 | 0.01445042 | -0.002923916 | 0.04821209 | 0.01383887 | -0.002519126 | 0.07554757 | 0.01404947 | -0.002084071
[5 empty] | 0.02378271 | 0.01521096 | -0.002945642 |  | 0.02378271 | 0.01521096 | -0.002945642 | 0.05150138 | 0.01456723 | -0.002522427 | 0.07771576 | 0.01478891 | -0.00209644
[5 empty] | 0.02295972 | 0.01597151 | -0.003150667 |  | 0.02295972 | 0.01597151 | -0.003150667 | 0.04830884 | 0.01529559 | -0.002542745 | 0.07462808 | 0.01552836 | -0.002110486
[5 empty] | 0.02392703 | 0.01673206 | -0.003139578 |  | 0.02392703 | 0.01673206 | -0.003139578 | 0.04915833 | 0.01602395 | -0.002016349 | 0.07844939 | 0.0162678 | -0.003226579
[5 empty] | 0.02409298 | 0.01749261 | -0.003177596 |  | 0.02409298 | 0.01749261 | -0.003177596 | 0.05100606 | 0.01675231 | -0.002001028 | 0.07672998 | 0.01700725 | -0.003187562
[5 empty] | 0.02447601 | 0.01825316 | -0.003137994 |  | 0.02447601 | 0.01825316 | -0.003137994 | 0.04989193 | 0.01748067 | -0.002018768 | 0.07985654 | 0.0177467 | -0.003204512
[5 empty] | 0.02367408 | 0.0190137 | -0.003175378 |  | 0.02367408 | 0.0190137 | -0.003175378 | 0.05177254 | 0.01820904 | -0.002033485 | 0.0794168 | 0.01848614 | -0.003181166
[5 empty] | 0.0245752 | 0.01977425 | -0.003189951 |  | 0.0245752 | 0.01977425 | -0.003189951 | 0.05057562 | 0.0189374 | -0.002014131 | 0.07862884 | 0.01922559 | -0.003205791
[5 empty] | 0.02404951 | 0.0205348 | -0.00316524 |  | 0.02404951 | 0.0205348 | -0.00316524 | 0.04925313 | 0.01966576 | -0.002024413 | 0.07753312 | 0.01996503 | -0.003216985
[5 empty] | 0.02409376 | 0.02129535 | -0.003379785 |  | 0.02409376 | 0.02129535 | -0.003379785 | 0.05240442 | 0.02039412 | -0.00175652 | 0.08186911 | 0.02070448 | -0.003728638
[5 empty] | 0.02449806 | 0.0220559 | -0.003345913 |  | 0.02449806 | 0.0220559 | -0.003345913 | 0.0537788 | 0.02112248 | -0.001753026 | 0.079033 | 0.02144392 | -0.003717833
[5 empty] | 0.02495366 | 0.02281644 | -0.003367712 |  | 0.02495366 | 0.02281644 | -0.003367712 | 0.05017913 | 0.02185084 | -0.001741145 | 0.08016907 | 0.02218337 | -0.003716716
[5 empty] | 0.02459708 | 0.02357699 | -0.003341889 |  | 0.02459708 | 0.02357699 | -0.003341889 | 0.05079237 | 0.0225792 | -0.001743766 | 0.08158608 | 0.02292282 | -0.003718206
[5 empty] | 0.02524825 | 0.02433754 | -0.003367377 |  | 0.02524825 | 0.02433754 | -0.003367377 | 0.05295128 | 0.02330757 | -0.001733283 | 0.08292687 | 0.02366226 | -0.003709637
[5 empty] | 0.02541316 | 0.02509809 | -0.003383139 |  | 0.02541316 | 0.02509809 | -0.003383139 | 0.05163704 | 0.02403593 | -0.001740097 | 0.08007535 | 0.02440171 | -0.003717833
[5 empty] | 0.02641194 | 0.02585864 | -0.003516703 |  | 0.02641194 | 0.02585864 | -0.003516703 | 0.05355384 | 0.02476429 | -0.001699744 | 0.08365078 | 0.02514115 | -0.003847549
[5 empty] | 0.0260874 | 0.02661919 | -0.003508569 |  | 0.0260874 | 0.02661919 | -0.003508569 | 0.05473874 | 0.02549265 | -0.001720075 | 0.08023246 | 0.0258806 | -0.003862492
[5 empty] | 0.02611034 | 0.02737973 | -0.003503265 |  | 0.02611034 | 0.02737973 | -0.003503265 | 0.0551872 | 0.02622101 | -0.001695644 | 0.08585904 | 0.02662004 | -0.003823794
[5 empty] | 0.02595636 | 0.02814028 | -0.003571513 |  | 0.02595636 | 0.02814028 | -0.003571513 | 0.05585795 | 0.02694937 | -0.001709995 | 0.08678172 | 0.02735949 | -0.003823794
[5 empty] | 0.02694842 | 0.02890083 | -0.003509277 |  | 0.02694842 | 0.02890083 | -0.003509277 | 0.05385697 | 0.02767773 | -0.001722809 | 0.08622385 | 0.02809894 | -0.003817281
[5 empty] | 0.02649211 | 0.02966138 | -0.00353014 |  | 0.02649211 | 0.02966138 | -0.00353014 | 0.05626561 | 0.0284061 | -0.001709141 | 0.08799536 | 0.02883838 | -0.003839886
[5 empty] | 0.02697771 | 0.03042193 | -0.003700968 |  | 0.02697771 | 0.03042193 | -0.003700968 | 0.05805915 | 0.02913446 | -0.00169398 | 0.0820524 | 0.02957783 | -0.003881633
[5 empty] | 0.02772528 | 0.03118247 | -0.003726147 |  | 0.02772528 | 0.03118247 | -0.003726147 | 0.05524981 | 0.02986282 | -0.001688594 | 0.08218994 | 0.03031727 | -0.003933739
[5 empty] | 0.02800067 | 0.03194302 | -0.003712817 |  | 0.02800067 | 0.03194302 | -0.003712817 | 0.05765611 | 0.03059118 | -0.00167412 | 0.08728856 | 0.03105672 | -0.003912583
[5 empty] | 0.02807128 | 0.03270357 | -0.003723926 |  | 0.02807128 | 0.03270357 | -0.003723926 | 0.05890426 | 0.03131954 | -0.001680852 | 0.08808395 | 0.03179616 | -0.003902005
[5 empty] | 0.0281686 | 0.03346412 | -0.003731331 |  | 0.0281686 | 0.03346412 | -0.003731331 | 0.05848992 | 0.0320479 | -0.001666378 | 0.08419105 | 0.03253561 | -0.003902789
[5 empty] | 0.02758198 | 0.03422467 | -0.003692822 |  | 0.02758198 | 0.03422467 | -0.003692822 | 0.05833732 | 0.03277626 | -0.001670249 | 0.08381871 | 0.03327505 | -0.003956461
[5 empty] | 0.02795714 | 0.03498522 | -0.003853572 |  | 0.02795714 | 0.03498522 | -0.003853572 | 0.05957171 | 0.03350463 | -0.001670952 | 0.09069059 | 0.0340145 | -0.003959535
[5 empty] | 0.02814757 | 0.03574576 | -0.003850115 |  | 0.02814757 | 0.03574576 | -0.003850115 | 0.05890505 | 0.03423299 | -0.001667622 | 0.08544177 | 0.03475395 | -0.003974272
[5 empty] | 0.0287727 | 0.03650631 | -0.003810934 |  | 0.0287727 | 0.03650631 | -0.003810934 | 0.05720517 | 0.03496135 | -0.001677612 | 0.08656365 | 0.03549339 | -0.0039679
[5 empty] | 0.02859759 | 0.03726686 | -0.00387201 |  | 0.02859759 | 0.03726686 | -0.00387201 | 0.05906853 | 0.03568971 | -0.00167345 | 0.09143616 | 0.03623284 | -0.003969094
[5 empty] | 0.02904612 | 0.03802741 | -0.003804019 |  | 0.02904612 | 0.03802741 | -0.003804019 | 0.06103389 | 0.03641807 | -0.001678445 | 0.08726432 | 0.03697228 | -0.003985425
[5 empty] | 0.02986856 | 0.03878796 | -0.003814391 |  | 0.02986856 | 0.03878796 | -0.003814391 | 0.05898982 | 0.03714643 | -0.001666456 | 0.08819709 | 0.03771173 | -0.003954756
[5 empty] | 0.02899649 | 0.0395485 | -0.003917515 |  | 0.02899649 | 0.0395485 | -0.003917515 | 0.0621616 | 0.03787479 | -0.001646263 | 0.09017624 | 0.03845117 | -0.00402988
[5 empty] | 0.02982069 | 0.04030905 | -0.003948635 |  | 0.02982069 | 0.04030905 | -0.003948635 | 0.0616098 | 0.03860316 | -0.001637353 | 0.09204978 | 0.03919062 | -0.004048803
[5 empty] | 0.03029628 | 0.0410696 | -0.003932484 |  | 0.03029628 | 0.0410696 | -0.003932484 | 0.0615947 | 0.03933152 | -0.001647748 | 0.09303553 | 0.03993007 | -0.003995656
[5 empty] | 0.02983875 | 0.04183015 | -0.003916727 |  | 0.02983875 | 0.04183015 | -0.003916727 | 0.05950309 | 0.04005988 | -0.001653523 | 0.09326751 | 0.04066951 | -0.004015788
[5 empty] | 0.02916196 | 0.0425907 | -0.003957695 |  | 0.02916196 | 0.0425907 | -0.003957695 | 0.0631398 | 0.04078824 | -0.001645603 | 0.09158589 | 0.04140896 | -0.004050414
[5 empty] | 0.02935231 | 0.04335125 | -0.003985365 |  | 0.02935231 | 0.04335125 | -0.003985365 | 0.05943927 | 0.0415166 | -0.001642633 | 0.08911118 | 0.0421484 | -0.004005722
[5 empty] | 0.03049301 | 0.04411179 | -0.003988154 |  | 0.03049301 | 0.04411179 | -0.003988154 | 0.0604395 | 0.04224496 | -0.001624862 | 0.08874202 | 0.04288785 | -0.004015715
[5 empty] | 0.03050263 | 0.04487234 | -0.003996521 |  | 0.03050263 | 0.04487234 | -0.003996521 | 0.06185507 | 0.04297332 | -0.001627475 | 0.09420601 | 0.04362729 | -0.004049297
[5 empty] | 0.03069282 | 0.04563289 | -0.003953891 |  | 0.03069282 | 0.04563289 | -0.003953891 | 0.06275366 | 0.04370169 | -0.001637601 | 0.0933854 | 0.04436674 | -0.004084903
[5 empty] | 0.03031677 | 0.04639344 | -0.003964249 |  | 0.03031677 | 0.04639344 | -0.003964249 | 0.06041577 | 0.04443005 | -0.001632212 | 0.09119054 | 0.04510619 | -0.004035945
[5 empty] | 0.03038007 | 0.04715399 | -0.003999709 |  | 0.03038007 | 0.04715399 | -0.003999709 | 0.06220582 | 0.04515841 | -0.001645767 | 0.0949775 | 0.04584563 | -0.004046465
[5 empty] | 0.03119713 | 0.04791453 | -0.00396903 |  | 0.03119713 | 0.04791453 | -0.00396903 | 0.06164778 | 0.04588677 | -0.001636294 | 0.09527381 | 0.04658508 | -0.00408288
[5 empty] | 0.03016301 | 0.04867508 | -0.004000024 |  | 0.03016301 | 0.04867508 | -0.004000024 | 0.06237531 | 0.04661513 | -0.001617601 | 0.09618603 | 0.04732452 | -0.004041427
[5 empty] | 0.03041418 | 0.04943563 | -0.004000024 |  | 0.03041418 | 0.04943563 | -0.004000024 | 0.06275087 | 0.04734349 | -0.00160617 | 0.09387334 | 0.04806397 | -0.004049895
[5 empty] | 0.03081718 | 0.05019618 | -0.003942926 |  | 0.03081718 | 0.05019618 | -0.003942926 | 0.06219778 | 0.04807185 | -0.001613898 | 0.09310043 | 0.04880341 | -0.004064412
[5 empty] | 0.03041309 | 0.05095673 | -0.003969493 |  | 0.03041309 | 0.05095673 | -0.003969493 | 0.06148389 | 0.04880021 | -0.001616796 | 0.09328667 | 0.04954286 | -0.004016828
[5 empty] | 0.03103942 | 0.05171728 | -0.00397782 |  | 0.03103942 | 0.05171728 | -0.00397782 | 0.06535514 | 0.04952858 | -0.001612449 | 0.09508743 | 0.0502823 | -0.004069251
[5 empty] | 0.03098718 | 0.05247782 | -0.003903168 |  | 0.03098718 | 0.05247782 | -0.003903168 | 0.06175313 | 0.05025694 | -0.001606975 | 0.09069588 | 0.05102175 | -0.004047879
[5 empty] | 0.03019069 | 0.05323837 | -0.003859299 |  | 0.03019069 | 0.05323837 | -0.003859299 | 0.06293154 | 0.0509853 | -0.001577058 | 0.09152979 | 0.0517612 | -0.003934473
[5 empty] | 0.03077341 | 0.05399892 | -0.00388298 |  | 0.03077341 | 0.05399892 | -0.00388298 | 0.06586258 | 0.05171366 | -0.001590503 | 0.09401705 | 0.05250064 | -0.003932492
[5 empty] | 0.03022391 | 0.05475947 | -0.003916367 |  | 0.03022391 | 0.05475947 | -0.003916367 | 0.06228974 | 0.05244202 | -0.001581962 | 0.09488544 | 0.05324009 | -0.003932096
[5 empty] | 0.03090172 | 0.05552002 | -0.003912873 |  | 0.03090172 | 0.05552002 | -0.003912873 | 0.06558314 | 0.05317038 | -0.001587973 | 0.09665036 | 0.05397953 | -0.003987958
[5 empty] | 0.031223 | 0.05628056 | -0.003896568 |  | 0.031223 | 0.05628056 | -0.003896568 | 0.06375797 | 0.05389874 | -0.001569782 | 0.09447937 | 0.05471898 | -0.003962998
[5 empty] | 0.03107398 | 0.05704111 | -0.003845711 |  | 0.03107398 | 0.05704111 | -0.003845711 | 0.06492935 | 0.05462711 | -0.00157516 | 0.0948259 | 0.05545842 | -0.003939227
[5 empty] | 0.03097227 | 0.05780166 | -0.003719398 |  | 0.03097227 | 0.05780166 | -0.003719398 | 0.06354763 | 0.05535547 | -0.001539521 | 0.09530926 | 0.05619787 | -0.003816727
[5 empty] | 0.03078027 | 0.05856221 | -0.003725758 |  | 0.03078027 | 0.05856221 | -0.003725758 | 0.06327806 | 0.05608383 | -0.001540454 | 0.09894019 | 0.05693732 | -0.003798692
[5 empty] | 0.03064379 | 0.05932276 | -0.003769907 |  | 0.03064379 | 0.05932276 | -0.003769907 | 0.066656 | 0.05681219 | -0.001551647 | 0.09516386 | 0.05767676 | -0.003819413
[5 empty] | 0.03138178 | 0.06008331 | -0.003717153 |  | 0.03138178 | 0.06008331 | -0.003717153 | 0.06522354 | 0.05754055 | -0.001569369 | 0.09969647 | 0.05841621 | -0.003841668
[5 empty] | 0.03137321 | 0.06084385 | -0.003726506 |  | 0.03137321 | 0.06084385 | -0.003726506 | 0.06428184 | 0.05826891 | -0.001567348 | 0.09327604 | 0.05915565 | -0.003842819
[5 empty] | 0.03062536 | 0.0616044 | -0.003707425 |  | 0.03062536 | 0.0616044 | -0.003707425 | 0.06297159 | 0.05899727 | -0.001570147 | 0.09947475 | 0.0598951 | -0.00387505
[5 empty] | 0.03108544 | 0.06236495 | -0.003564332 |  | 0.03108544 | 0.06236495 | -0.003564332 | 0.06316404 | 0.05972564 | -0.001523979 | 0.0995687 | 0.06063454 | -0.003652373
[5 empty] | 0.03039203 | 0.0631255 | -0.003561848 |  | 0.03039203 | 0.0631255 | -0.003561848 | 0.06567945 | 0.060454 | -0.001522452 | 0.09927837 | 0.06137399 | -0.003692303
[5 empty] | 0.03180102 | 0.06388605 | -0.003562203 |  | 0.03180102 | 0.06388605 | -0.003562203 | 0.06487895 | 0.06118236 | -0.001541237 | 0.09801194 | 0.06211344 | -0.003672521
[5 empty] | 0.03156079 | 0.06464659 | -0.00355546 |  | 0.03156079 | 0.06464659 | -0.00355546 | 0.06530391 | 0.06191072 | -0.001515733 | 0.09708946 | 0.06285288 | -0.003679482
[5 empty] | 0.03067756 | 0.06540714 | -0.003577109 |  | 0.03067756 | 0.06540714 | -0.003577109 | 0.06686987 | 0.06263908 | -0.001531615 | 0.09640715 | 0.06359233 | -0.003652739
[5 empty] | 0.03157364 | 0.06616769 | -0.003524583 |  | 0.03157364 | 0.06616769 | -0.003524583 | 0.06768068 | 0.06336744 | -0.001524438 | 0.1015388 | 0.06433177 | -0.003646145
[5 empty] | 0.03084302 | 0.06692824 | -0.003327691 |  | 0.03084302 | 0.06692824 | -0.003327691 | 0.06404599 | 0.0640958 | -0.001487069 | 0.09569512 | 0.06507122 | -0.003457128
[5 empty] | 0.03070522 | 0.06768879 | -0.003321731 |  | 0.03070522 | 0.06768879 | -0.003321731 | 0.06727024 | 0.06482417 | -0.001506249 | 0.09702639 | 0.06581066 | -0.003443
[5 empty] | 0.03059932 | 0.06844933 | -0.003288951 |  | 0.03059932 | 0.06844933 | -0.003288951 | 0.06639277 | 0.06555253 | -0.001490815 | 0.101393 | 0.06655011 | -0.003455405
[5 empty] | 0.03120104 | 0.06920988 | -0.003288951 |  | 0.03120104 | 0.06920988 | -0.003288951 | 0.06752199 | 0.06628089 | -0.001499656 | 0.09877857 | 0.06728955 | -0.003468843
[5 empty] | 0.03172933 | 0.06997043 | -0.003314116 |  | 0.03172933 | 0.06997043 | -0.003314116 | 0.0657329 | 0.06700925 | -0.001506998 | 0.09954768 | 0.068029 | -0.003451959
[5 empty] | 0.0314185 | 0.07073098 | -0.00332736 |  | 0.0314185 | 0.07073098 | -0.00332736 | 0.0664488 | 0.06773761 | -0.001492164 | 0.09671412 | 0.06876845 | -0.003414745
[5 empty] | 0.03176701 | 0.07149153 | -0.003047148 |  | 0.03176701 | 0.07149153 | -0.003047148 | 0.0668393 | 0.06846597 | -0.001476846 | 0.09947177 | 0.06950789 | -0.003173983
[5 empty] | 0.03210718 | 0.07225208 | -0.003053216 |  | 0.03210718 | 0.07225208 | -0.003053216 | 0.06796433 | 0.06919433 | -0.0014767 | 0.09725968 | 0.07024734 | -0.003158356
[5 empty] | 0.03232491 | 0.07301262 | -0.003063531 |  | 0.03232491 | 0.07301262 | -0.003063531 | 0.0667076 | 0.0699227 | -0.001458505 | 0.1014165 | 0.07098678 | -0.003196946
[5 empty] | 0.03184936 | 0.07377317 | -0.003051699 |  | 0.03184936 | 0.07377317 | -0.003051699 | 0.06607649 | 0.07065106 | -0.001477874 | 0.1002139 | 0.07172623 | -0.003211936
[5 empty] | 0.03108782 | 0.07453372 | -0.003011046 |  | 0.03108782 | 0.07453372 | -0.003011046 | 0.06825976 | 0.07137942 | -0.001458212 | 0.1018472 | 0.07246567 | -0.003218952
[5 empty] | 0.03079067 | 0.07529427 | -0.002717752 |  | 0.03079067 | 0.07529427 | -0.002717752 | 0.06756099 | 0.07210778 | -0.001473765 | 0.1011642 | 0.07320512 | -0.003212255
[5 empty] | 0.03079511 | 0.07605482 | -0.002722109 |  | 0.03079511 | 0.07605482 | -0.002722109 | 0.06627504 | 0.07283614 | -0.00144281 | 0.1027943 | 0.07394457 | -0.002871475
[5 empty] | 0.0309708 | 0.07681536 | -0.002712305 |  | 0.0309708 | 0.07681536 | -0.002712305 | 0.06485677 | 0.0735645 | -0.00143622 | 0.1027376 | 0.07468401 | -0.00291525
[5 empty] | 0.03090154 | 0.07757591 | -0.002731095 |  | 0.03090154 | 0.07757591 | -0.002731095 | 0.06833933 | 0.07429286 | -0.001420031 | 0.1018698 | 0.07542346 | -0.002909742
[5 empty] | 0.03136299 | 0.07833646 | -0.002711761 |  | 0.03136299 | 0.07833646 | -0.002711761 | 0.06678813 | 0.07502123 | -0.001430633 | 0.1049709 | 0.0761629 | -0.002910032
[5 empty] | 0.03205335 | 0.07909701 | -0.002718024 |  | 0.03205335 | 0.07909701 | -0.002718024 | 0.06781819 | 0.07574959 | -0.001421894 | 0.09948967 | 0.07690235 | -0.002905104
[5 empty] | 0.0315103 | 0.07985756 | -0.002718024 |  | 0.0315103 | 0.07985756 | -0.002718024 | 0.065221 | 0.07647795 | -0.001442954 | 0.09977142 | 0.07764179 | -0.002872925
[5 empty] | 0.03196407 | 0.08061811 | -0.002363758 |  | 0.03196407 | 0.08061811 | -0.002363758 | 0.06911669 | 0.07720631 | -0.001404071 | 0.1040291 | 0.07838124 | -0.002600101
[5 empty] | 0.03124099 | 0.08137865 | -0.002361611 |  | 0.03124099 | 0.08137865 | -0.002361611 | 0.06853712 | 0.07793467 | -0.001390138 | 0.1049063 | 0.07912069 | -0.002588491
[5 empty] | 0.03151522 | 0.0821392 | -0.002400255 |  | 0.03151522 | 0.0821392 | -0.002400255 | 0.06647789 | 0.07866303 | -0.001384843 | 0.1000717 | 0.07986013 | -0.002592619
[5 empty] | 0.03246042 | 0.08289975 | -0.002383557 |  | 0.03246042 | 0.08289975 | -0.002383557 | 0.06606905 | 0.07939139 | -0.001406858 | 0.103974 | 0.08059958 | -0.002605003
[5 empty] | 0.03194189 | 0.0836603 | -0.002398585 |  | 0.03194189 | 0.0836603 | -0.002398585 | 0.06927 | 0.08011976 | -0.001401284 | 0.1050899 | 0.08133902 | -0.002562175
[5 empty] | 0.03213525 | 0.08442085 | -0.00236662 |  | 0.03213525 | 0.08442085 | -0.00236662 | 0.06657515 | 0.08084812 | -0.001395572 | 0.1004158 | 0.08207847 | -0.002257133
[5 empty] | 0.03250088 | 0.08518139 | -0.002008901 |  | 0.03250088 | 0.08518139 | -0.002008901 | 0.06753453 | 0.08157648 | -0.001350474 | 0.1050203 | 0.08281791 | -0.002240801
[5 empty] | 0.03149149 | 0.08594194 | -0.002022277 |  | 0.03149149 | 0.08594194 | -0.002022277 | 0.06679535 | 0.08230484 | -0.001338609 | 0.1031261 | 0.08355736 | -0.002243933
[5 empty] | 0.03226727 | 0.08670249 | -0.002040721 |  | 0.03226727 | 0.08670249 | -0.002040721 | 0.06679543 | 0.0830332 | -0.001346834 | 0.1031353 | 0.08429681 | -0.00223409
[5 empty] | 0.03260969 | 0.08746304 | -0.002023088 |  | 0.03260969 | 0.08746304 | -0.002023088 | 0.07004091 | 0.08376156 | -0.00136153 | 0.102222 | 0.08503625 | -0.002251987
[5 empty] | 0.03127285 | 0.08822359 | -0.002021264 |  | 0.03127285 | 0.08822359 | -0.002021264 | 0.06594344 | 0.08448992 | -0.001344946 | 0.1040633 | 0.0857757 | -0.002249303
[5 empty] | 0.0314767 | 0.08898414 | -0.002026331 |  | 0.0314767 | 0.08898414 | -0.002026331 | 0.06609369 | 0.08521829 | -0.001356002 | 0.1051244 | 0.08651514 | -0.002230734
[5 empty] | 0.03205012 | 0.08974468 | -0.001656948 |  | 0.03205012 | 0.08974468 | -0.001656948 | 0.06626518 | 0.08594665 | -0.001286735 | 0.1004488 | 0.08725459 | -0.001877862
[5 empty] | 0.03241938 | 0.09050523 | -0.001657609 |  | 0.03241938 | 0.09050523 | -0.001657609 | 0.06682876 | 0.08667501 | -0.001308126 | 0.1012546 | 0.08799403 | -0.001860042
[5 empty] | 0.03280584 | 0.09126578 | -0.001658601 |  | 0.03280584 | 0.09126578 | -0.001658601 | 0.0686575 | 0.08740337 | -0.001287124 | 0.10142 | 0.08873348 | -0.001870734
[5 empty] | 0.03285667 | 0.09202633 | -0.001662403 |  | 0.03285667 | 0.09202633 | -0.001662403 | 0.0679988 | 0.08813173 | -0.001289068 | 0.1072515 | 0.08947292 | -0.001887991
[5 empty] | 0.03170138 | 0.09278688 | -0.001659758 |  | 0.03170138 | 0.09278688 | -0.001659758 | 0.0670336 | 0.08886009 | -0.001306959 | 0.1053917 | 0.09021237 | -0.001868858
[5 empty] | 0.03270583 | 0.09354742 | -0.001642069 |  | 0.03270583 | 0.09354742 | -0.001642069 | 0.06726837 | 0.08958845 | -0.001303589 | 0.1070374 | 0.09095182 | -0.001879362
[5 empty] | 0.03192901 | 0.09430797 | -0.001281883 |  | 0.03192901 | 0.09430797 | -0.001281883 | 0.06922834 | 0.09031682 | -0.001240373 | 0.1068361 | 0.09169126 | -0.001495502
[5 empty] | 0.03273025 | 0.09506852 | -0.001275275 |  | 0.03273025 | 0.09506852 | -0.001275275 | 0.06738742 | 0.09104518 | -0.001238765 | 0.1048214 | 0.09243071 | -0.001498503
[5 empty] | 0.03289163 | 0.09582907 | -0.001282646 |  | 0.03289163 | 0.09582907 | -0.001282646 | 0.06908547 | 0.09177354 | -0.001231964 | 0.1027664 | 0.09317015 | -0.001490249
[5 empty] | 0.03192727 | 0.09658962 | -0.001281756 |  | 0.03192727 | 0.09658962 | -0.001281756 | 0.06899159 | 0.0925019 | -0.001240867 | 0.106671 | 0.0939096 | -0.001508858
[5 empty] | 0.03210662 | 0.09735017 | -0.001280485 |  | 0.03210662 | 0.09735017 | -0.001280485 | 0.06957519 | 0.09323026 | -0.001235055 | 0.1062414 | 0.09464904 | -0.001504656
[5 empty] | 0.03293721 | 0.09811071 | -0.0008759291 |  | 0.03293721 | 0.09811071 | -0.0008759291 | 0.06860595 | 0.09395862 | -0.001235055 | 0.1073709 | 0.09538849 | -0.001497753
[5 empty] | 0.0324435 | 0.09887126 | -0.0008688319 |  | 0.0324435 | 0.09887126 | -0.0008688319 | 0.06947366 | 0.09468698 | -0.001172265 | 0.1084616 | 0.09612794 | -0.001120153
[5 empty] | 0.03186715 | 0.09963181 | -0.0008770681 |  | 0.03186715 | 0.09963181 | -0.0008770681 | 0.06946631 | 0.09541535 | -0.001179272 | 0.1047508 | 0.09686738 | -0.001128197
[5 empty] | 0.03232049 | 0.1003924 | -0.0008723367 |  | 0.03232049 | 0.1003924 | -0.0008723367 | 0.07020302 | 0.09614371 | -0.001166309 | 0.1056559 | 0.09760683 | -0.001126633
[5 empty] | 0.03264243 | 0.1011529 | -0.0008836396 |  | 0.03264243 | 0.1011529 | -0.0008836396 | 0.07069915 | 0.09687207 | -0.001160353 | 0.104424 | 0.09834627 | -0.001114567
[5 empty] | 0.03202458 | 0.1019135 | -0.0008718986 |  | 0.03202458 | 0.1019135 | -0.0008718986 | 0.07053842 | 0.09760043 | -0.001160704 | 0.1058222 | 0.09908572 | -0.001122276
[5 empty] | 0.03225613 | 0.102674 | -0.0008803977 |  | 0.03225613 | 0.102674 | -0.0008803977 | 0.06989562 | 0.09832879 | -0.001169112 | 0.1081459 | 0.09982516 | -0.001109764
[5 empty] | 0.0331648 | 0.1034346 | -0.0004095622 |  | 0.0331648 | 0.1034346 | -0.0004095622 | 0.06721463 | 0.09905715 | -0.001082206 | 0.1036382 | 0.1005646 | -0.000689644
[5 empty] | 0.03273667 | 0.1041951 | -0.0004055075 |  | 0.03273667 | 0.1041951 | -0.0004055075 | 0.0692665 | 0.09978551 | -0.00109451 | 0.1078482 | 0.1013041 | -0.0006855621
[5 empty] | 0.03330784 | 0.1049556 | -0.0004130844 |  | 0.03330784 | 0.1049556 | -0.0004130844 | 0.07044256 | 0.1005139 | -0.001095163 | 0.1053313 | 0.1020435 | -0.0006926882
[5 empty] | 0.033235 | 0.1057162 | -0.0004072686 |  | 0.033235 | 0.1057162 | -0.0004072686 | 0.07089564 | 0.1012422 | -0.001092115 | 0.1089733 | 0.1027829 | -0.000687015
[5 empty] | 0.03291419 | 0.1064767 | -0.0004111595 |  | 0.03291419 | 0.1064767 | -0.0004111595 | 0.06764197 | 0.1019706 | -0.001081226 | 0.1050301 | 0.1035224 | -0.0006900591
[5 empty] | 0.03329625 | 0.1072373 | -0.0004070639 |  | 0.03329625 | 0.1072373 | -0.0004070639 | 0.07061758 | 0.102699 | -0.0009348663 | 0.1092072 | 0.1042618 | -0.0006958707
[5 empty] | 0.03331467 | 0.1079978 | 0.0001365897 |  | 0.03331467 | 0.1079978 | 0.0001365897 | 0.06867833 | 0.1034273 | -0.0009275845 | 0.1075418 | 0.1050013 | -0.000170535
[5 empty] | 0.03325871 | 0.1087584 | 0.0001369427 |  | 0.03325871 | 0.1087584 | 0.0001369427 | 0.06774754 | 0.1041557 | -0.0009330925 | 0.1056971 | 0.1057407 | -0.0001697877
[5 empty] | 0.03355064 | 0.1095189 | 0.0001344306 |  | 0.03355064 | 0.1095189 | 0.0001344306 | 0.06861652 | 0.104884 | -0.000935053 | 0.1060612 | 0.1064802 | -0.0001708408
[5 empty] | 0.03365238 | 0.1102795 | 0.000135707 |  | 0.03365238 | 0.1102795 | 0.000135707 | 0.06889256 | 0.1056124 | -0.0009303852 | 0.1069241 | 0.1072196 | -0.0001684968
[5 empty] | 0.03340619 | 0.11104 | 0.0001370921 |  | 0.03340619 | 0.11104 | 0.0001370921 | 0.07112369 | 0.1063408 | -0.0009329991 | 0.1041133 | 0.1079591 | -0.0001692951
[5 empty] | 0.03370717 | 0.1118006 | 0.0007619325 |  | 0.03370717 | 0.1118006 | 0.0007619325 | 0.07001537 | 0.1070691 | -0.0009245971 | 0.1085779 | 0.1086985 | -0.0001701104
[5 empty] | 0.0334942 | 0.1125611 | 0.0007571798 |  | 0.0334942 | 0.1125611 | 0.0007571798 | 0.07169766 | 0.1077975 | -0.0005574425 | 0.1051941 | 0.109438 | 0.0004393892
[5 empty] | 0.0337044 | 0.1133217 | 0.000755671 |  | 0.0337044 | 0.1133217 | 0.000755671 | 0.06896119 | 0.1085259 | -0.0005512808 | 0.1095524 | 0.1101774 | 0.0004415117
[5 empty] | 0.03297669 | 0.1140822 | 0.0007547658 |  | 0.03297669 | 0.1140822 | 0.0007547658 | 0.07026944 | 0.1092542 | -0.0005583307 | 0.1098068 | 0.1109168 | 0.000440362
[5 empty] | 0.03356915 | 0.1148428 | 0.0007537096 |  | 0.03356915 | 0.1148428 | 0.0007537096 | 0.06988417 | 0.1099826 | -0.0005517804 | 0.1085612 | 0.1116563 | 0.0004422192
[5 empty] | 0.03230082 | 0.1156033 | 0.0007468447 |  | 0.03230082 | 0.1156033 | 0.0007468447 | 0.07167658 | 0.1107109 | -0.0005511142 | 0.1105995 | 0.1123957 | 0.0004423518
[5 empty] | 0.03272744 | 0.1163639 | 0.0007531061 |  | 0.03272744 | 0.1163639 | 0.0007531061 | 0.07104857 | 0.1114393 | -0.0005591633 | 0.1037442 | 0.1131352 | 0.001131921
[5 empty] | 0.03274699 | 0.1171244 | 0.001429961 |  | 0.03274699 | 0.1171244 | 0.001429961 | 0.07127837 | 0.1121677 | 2.779623e-05 | 0.104959 | 0.1138746 | 0.001126351
[5 empty] | 0.03403974 | 0.117885 | 0.001447826 |  | 0.03403974 | 0.117885 | 0.001447826 | 0.07038491 | 0.112896 | 2.775992e-05 | 0.10503 | 0.1146141 | 0.001135218
[5 empty] | 0.03381868 | 0.1186455 | 0.001434283 |  | 0.03381868 | 0.1186455 | 0.001434283 | 0.06898404 | 0.1136244 | 2.810908e-05 | 0.1083881 | 0.1153535 | 0.001142492
[5 empty] | 0.03255651 | 0.1194061 | 0.001450131 |  | 0.03255651 | 0.1194061 | 0.001450131 | 0.0718337 | 0.1143527 | 2.796942e-05 | 0.1096376 | 0.116093 | 0.001138628
[5 empty] | 0.03335127 | 0.1201666 | 0.001437597 |  | 0.03335127 | 0.1201666 | 0.001437597 | 0.06838245 | 0.1150811 | 2.789959e-05 | 0.1067035 | 0.1168324 | 0.001144766
[5 empty] | 0.03257977 | 0.1209272 | 0.001437885 |  | 0.03257977 | 0.1209272 | 0.001437885 | 0.06922684 | 0.1158095 | 0.0007844339 | 0.1079869 | 0.1175719 | 0.00114056
[5 empty] | 0.03311693 | 0.1216877 | 0.002206966 |  | 0.03311693 | 0.1216877 | 0.002206966 | 0.07258426 | 0.1165378 | 0.0007868811 | 0.1054428 | 0.1183113 | 0.001900067
[5 empty] | 0.03388826 | 0.1224483 | 0.002197332 |  | 0.03388826 | 0.1224483 | 0.002197332 | 0.07047444 | 0.1172662 | 0.0007868021 | 0.1047568 | 0.1190508 | 0.001910742
[5 empty] | 0.03357532 | 0.1232088 | 0.002182663 |  | 0.03357532 | 0.1232088 | 0.002182663 | 0.06858375 | 0.1179945 | 0.000785618 | 0.1112611 | 0.1197902 | 0.001912076
[5 empty] | 0.03372982 | 0.1239694 | 0.002169745 |  | 0.03372982 | 0.1239694 | 0.002169745 | 0.06911829 | 0.1187229 | 0.0007905124 | 0.1074245 | 0.1205296 | 0.001894158
[5 empty] | 0.03426048 | 0.1247299 | 0.002194267 |  | 0.03426048 | 0.1247299 | 0.002194267 | 0.07128538 | 0.1194513 | 0.0007921701 | 0.110708 | 0.1212691 | 0.001919701
[5 empty] | 0.0341398 | 0.1254904 | 0.002200836 |  | 0.0341398 | 0.1254904 | 0.002200836 | 0.069657 | 0.1201796 | 0.0007845129 | 0.104505 | 0.1220085 | 0.001896827
[5 empty] | 0.03432849 | 0.126251 | 0.003001259 |  | 0.03432849 | 0.126251 | 0.003001259 | 0.07098536 | 0.120908 | 0.001697184 | 0.1087175 | 0.122748 | 0.002719461
[5 empty] | 0.03293634 | 0.1270115 | 0.003004254 |  | 0.03293634 | 0.1270115 | 0.003004254 | 0.07253459 | 0.1216364 | 0.001708766 | 0.1084898 | 0.1234874 | 0.002738114
[5 empty] | 0.03416264 | 0.1277721 | 0.002982091 |  | 0.03416264 | 0.1277721 | 0.002982091 | 0.07004266 | 0.1223647 | 0.001697865 | 0.1097649 | 0.1242269 | 0.002766916
[5 empty] | 0.03420953 | 0.1285326 | 0.002977598 |  | 0.03420953 | 0.1285326 | 0.002977598 | 0.07229816 | 0.1230931 | 0.00171115 | 0.1052362 | 0.1249663 | 0.002761979
[5 empty] | 0.03397173 | 0.1292932 | 0.002973705 |  | 0.03397173 | 0.1292932 | 0.002973705 | 0.07196921 | 0.1238214 | 0.001693778 | 0.1069742 | 0.1257058 | 0.00272193
[5 empty] | 0.03327284 | 0.1300537 | 0.003021924 |  | 0.03327284 | 0.1300537 | 0.003021924 | 0.07091036 | 0.1245498 | 0.002759165 | 0.1115063 | 0.1264452 | 0.002737291
[5 empty] | 0.03387304 | 0.1308143 | 0.003823347 |  | 0.03387304 | 0.1308143 | 0.003823347 | 0.07217128 | 0.1252782 | 0.002746821 | 0.1104119 | 0.1271847 | 0.003624887
[5 empty] | 0.03344208 | 0.1315748 | 0.003867258 |  | 0.03344208 | 0.1315748 | 0.003867258 | 0.07075726 | 0.1260065 | 0.002729266 | 0.111502 | 0.1279241 | 0.00365437
[5 empty] | 0.03364025 | 0.1323354 | 0.003820651 |  | 0.03364025 | 0.1323354 | 0.003820651 | 0.06974013 | 0.1267349 | 0.002765199 | 0.1097949 | 0.1286635 | 0.003644906
[5 empty] | 0.03477908 | 0.1330959 | 0.003838755 |  | 0.03477908 | 0.1330959 | 0.003838755 | 0.07312303 | 0.1274632 | 0.002765199 | 0.1115634 | 0.129403 | 0.003668565
[5 empty] | 0.0344574 | 0.1338565 | 0.003836058 |  | 0.0344574 | 0.1338565 | 0.003836058 | 0.07197213 | 0.1281916 | 0.002751759 | 0.1049763 | 0.1301424 | 0.003666017
[5 empty] | 0.03399263 | 0.134617 | 0.004754148 |  | 0.03399263 | 0.134617 | 0.004754148 | 0.07064322 | 0.12892 | 0.002750662 | 0.1091441 | 0.1308819 | 0.003644542
[5 empty] | 0.03425062 | 0.1353776 | 0.004743688 |  | 0.03425062 | 0.1353776 | 0.004743688 | 0.07265461 | 0.1296483 | 0.003913811 | 0.1101552 | 0.1316213 | 0.004586152
[5 empty] | 0.03479494 | 0.1361381 | 0.004772691 |  | 0.03479494 | 0.1361381 | 0.004772691 | 0.06944292 | 0.1303767 | 0.003849746 | 0.1121692 | 0.1323608 | 0.004575598
[5 empty] | 0.03347147 | 0.1368987 | 0.004775544 |  | 0.03347147 | 0.1368987 | 0.004775544 | 0.07143153 | 0.1311051 | 0.003915364 | 0.1090522 | 0.1331002 | 0.004606343
[5 empty] | 0.03419293 | 0.1376592 | 0.004758903 |  | 0.03419293 | 0.1376592 | 0.004758903 | 0.06994421 | 0.1318334 | 0.003846251 | 0.107296 | 0.1338397 | 0.00460359
[5 empty] | 0.03470454 | 0.1384198 | 0.004710881 |  | 0.03470454 | 0.1384198 | 0.004710881 | 0.06962942 | 0.1325618 | 0.003917694 | 0.1060042 | 0.1345791 | 0.004590741
[5 empty] | 0.03361538 | 0.1391803 | 0.004713259 |  | 0.03361538 | 0.1391803 | 0.004713259 | 0.07363287 | 0.1332901 | 0.003884691 | 0.1072222 | 0.1353186 | 0.005621878
[5 empty] | 0.03516451 | 0.1399409 | 0.005703515 |  | 0.03516451 | 0.1399409 | 0.005703515 | 0.07353892 | 0.1340185 | 0.005109534 | 0.1068955 | 0.136058 | 0.005588939
[5 empty] | 0.03377098 | 0.1407014 | 0.005737702 |  | 0.03377098 | 0.1407014 | 0.005737702 | 0.0697664 | 0.1347469 | 0.00510138 | 0.1101559 | 0.1367974 | 0.005595638
[5 empty] | 0.03501798 | 0.141462 | 0.005750807 |  | 0.03501798 | 0.141462 | 0.005750807 | 0.07002507 | 0.1354752 | 0.00508711 | 0.1062005 | 0.1375369 | 0.005542044
[5 empty] | 0.03473784 | 0.1422225 | 0.005681863 |  | 0.03473784 | 0.1422225 | 0.005681863 | 0.07296499 | 0.1362036 | 0.005051436 | 0.1068013 | 0.1382763 | 0.005581681
[5 empty] | 0.03410267 | 0.1429831 | 0.005657362 |  | 0.03410267 | 0.1429831 | 0.005657362 | 0.07171563 | 0.1369319 | 0.005077937 | 0.111026 | 0.1390158 | 0.00563416
[5 empty] | 0.03380507 | 0.1437436 | 0.005735992 |  | 0.03380507 | 0.1437436 | 0.005735992 | 0.07119687 | 0.1376603 | 0.005048378 | 0.1075665 | 0.1397552 | 0.005537019
[5 empty] | 0.0340992 | 0.1445042 | 0.00665593 |  | 0.0340992 | 0.1445042 | 0.00665593 | 0.07176381 | 0.1383887 | 0.006328174 | 0.1104594 | 0.1404947 | 0.006572943
[5 empty] | 0.03457982 | 0.1452647 | 0.006650589 |  | 0.03457982 | 0.1452647 | 0.006650589 | 0.07099962 | 0.139117 | 0.006304651 | 0.1125247 | 0.1412341 | 0.006641728
[5 empty] | 0.03528952 | 0.1460252 | 0.006680631 |  | 0.03528952 | 0.1460252 | 0.006680631 | 0.07138794 | 0.1398454 | 0.00630783 | 0.1103512 | 0.1419736 | 0.00656699
[5 empty] | 0.03531401 | 0.1467858 | 0.006713343 |  | 0.03531401 | 0.1467858 | 0.006713343 | 0.07392758 | 0.1405738 | 0.006387298 | 0.1069187 | 0.142713 | 0.006586171
[5 empty] | 0.03444895 | 0.1475463 | 0.00663657 |  | 0.03444895 | 0.1475463 | 0.00663657 | 0.07032135 | 0.1413021 | 0.006365047 | 0.106536 | 0.1434525 | 0.006592785
[5 empty] | 0.03516831 | 0.1483069 | 0.006661271 |  | 0.03516831 | 0.1483069 | 0.006661271 | 0.07232762 | 0.1420305 | 0.006412727 | 0.1125789 | 0.1441919 | 0.006555085
[5 empty] | 0.03508273 | 0.1490674 | 0.00791447 |  | 0.03508273 | 0.1490674 | 0.00791447 | 0.06987283 | 0.1427588 | 0.007809226 | 0.1106119 | 0.1449313 | 0.007816295
[5 empty] | 0.03485289 | 0.149828 | 0.007915255 |  | 0.03485289 | 0.149828 | 0.007915255 | 0.07079057 | 0.1434872 | 0.007925465 | 0.1108332 | 0.1456708 | 0.007819436
[5 empty] | 0.03493633 | 0.1505885 | 0.007932534 |  | 0.03493633 | 0.1505885 | 0.007932534 | 0.0720252 | 0.1442156 | 0.007919967 | 0.1091141 | 0.1464102 | 0.007829647
[5 empty] | 0.03480892 | 0.1513491 | 0.007929392 |  | 0.03480892 | 0.1513491 | 0.007929392 | 0.07271348 | 0.1449439 | 0.007814724 | 0.1065284 | 0.1471497 | 0.007916826