## 1
Общество с ограниченной ответственностью "Инженерная геология" (ООО "ИнжГео") | [10 empty] | Общество с ограниченной ответственностью "Инженерная геология" (ООО "ИнжГео")
Юр. адрес: 117279, г. Москва, ул. Миклухо-Маклая, 36 а, этаж 5, пом. XXIII к. 76-84 | [10 empty] | Юр. адрес: 117279, г. Москва, ул. Миклухо-Маклая, 36 а, этаж 5, пом. XXIII к. 76-84 | [9 empty] | нагр |  |  | X0 | Y0 | R |  | нагр |  |  |  | X0 | Y0 | R | нагр |  |  |  | X0 | Y0 | R |  | нагр |  |  |  | X0 | Y0 | R
Телефон/факс +7 (495) 132-30-00, Адрес электронной почты inbox@inj-geo.ru | [10 empty] | Телефон/факс +7 (495) 132-30-00, Адрес электронной почты inbox@inj-geo.ru | [13 empty] | 0 | [7 empty] | 0 | [6 empty] | 0 | [7 empty] | 0
[21 empty] | девиатор | [6 empty] | девиатор | [6 empty] | девиатор | [7 empty] | девиатор
Испытательная лаборатория ООО «ИнжГео» | [10 empty] | Испытательная лаборатория ООО «ИнжГео» | [9 empty] | x0 | Угол | X | Y |  |  |  | x0 |  | Угол | X | Y |  |  | x0 |  | Угол | X | Y |  |  |  | x0 |  | Угол | X | Y
Адрес места осуществления деятельности лаборатории: г. Москва, просп. Вернадского, д. 51, стр. 1 | [10 empty] | Адрес места осуществления деятельности лаборатории: г. Москва, просп. Вернадского, д. 51, стр. 1 | [10 empty] | 0 | [7 empty] | 0 | [6 empty] | 0 | [7 empty] | 0
Телефон +7(910)4557682, E-mail: slg85@mail.ru | [10 empty] | Телефон +7(910)4557682, E-mail: slg85@mail.ru | [10 empty] | 5 | [7 empty] | 5 | [6 empty] | 5 | [7 empty] | 5
[22 empty] | 10 | [7 empty] | 10 | [6 empty] | 10 | [7 empty] | 10
Протокол испытаний № 13-63/37 от 05-12-2022 | [21 empty] | 15 | [7 empty] | 15 | [6 empty] | 15 | [7 empty] | 15
Наименование и адрес заказчика: Переход трубопровода через р. Енисей | [21 empty] | 20 | [7 empty] | 20 | [6 empty] | 20 | [7 empty] | 20
Наименование объекта: ООО Регионстрой | [21 empty] | 25 | [7 empty] | 25 | [6 empty] | 25 | [7 empty] | 25
Наименование используемого метода/методики: ГОСТ 12248.4-2020 | [21 empty] | 30 | [7 empty] | 30 | [6 empty] | 30 | [7 empty] | 30
Условия проведения испытания: температура окружающей среды (18 - 25)0С, влажность воздуха (40 - 75)% | [21 empty] | 35 | [7 empty] | 35 | [6 empty] | 35 | [7 empty] | 35
Дата получение объекта подлежащего испытаниям: 08-11-2022 | [21 empty] | 40 | [7 empty] | 40 | [6 empty] | 40 | [7 empty] | 40
Дата испытания: 25.10.2022-19.11.2037 | [21 empty] | 45 | [7 empty] | 45 | [6 empty] | 45 | [7 empty] | 45
Испытание грунтов методом трехосного сжатия | [10 empty] | Испытание грунтов методом трехосного сжатия | [10 empty] | 50 | [7 empty] | 50 | [6 empty] | 50 | [7 empty] | 50
Лабораторный номер: |  | 1072 | [5 empty] | We, % = | 0.506050912 |  | Лабораторный номер: | [6 empty] | We, % = |  |  |  | 55 | [7 empty] | 55 | [6 empty] | 55 | [7 empty] | 55
Номер скважины: |  | BH-004 | [5 empty] | ρ, г/см3 = | 1.56 |  | Номер скважины: | [6 empty] | ρ, г/см3 = |  |  |  | 60 | [7 empty] | 60 | [6 empty] | 60 | [7 empty] | 60
Глубина отбора, м: |  | 3 | [5 empty] | ρs, г/см3 = | 2.72 |  | Глубина отбора, м: | [6 empty] | ρs, г/см3 = |  |  |  | 65 | [7 empty] | 65 | [6 empty] | 65 | [7 empty] | 65
Наименование грунта: |  | Суглинок, после оттаивания текучий, легкий пылеватый | [5 empty] | e, д.е. = | 1.625935 |  | Наименование грунта: | [6 empty] | e, д.е. = |  |  |  | 70 | [7 empty] | 70 | [6 empty] | 70 | [7 empty] | 70
Схема проведения опыта: |  | КД | [5 empty] | IL, д.е. = | 2.288 |  | Схема проведения опыта: | [6 empty] | IL, д.е. = |  |  |  | 75 | [7 empty] | 75 | [6 empty] | 75 | [7 empty] | 75
Результаты испытаний | [10 empty] | Результаты испытаний | [10 empty] | 80 | [7 empty] | 80 | [6 empty] | 80 | [7 empty] | 80
[22 empty] | 85 | [7 empty] | 85 | [6 empty] | 85 | [7 empty] | 85
[22 empty] | 90 | [7 empty] | 90 | [6 empty] | 90 | [7 empty] | 90
[22 empty] | 95 | [7 empty] | 95 | [6 empty] | 95 | [7 empty] | 95
[22 empty] | 100 | [7 empty] | 100 | [6 empty] | 100 | [7 empty] | 100
[22 empty] | 105 | [7 empty] | 105 | [6 empty] | 105 | [7 empty] | 105
[22 empty] | 110 | [7 empty] | 110 | [6 empty] | 110 | [7 empty] | 110
[22 empty] | 115 | [7 empty] | 115 | [6 empty] | 115 | [7 empty] | 115
[22 empty] | 120 | [7 empty] | 120 | [6 empty] | 120 | [7 empty] | 120
[22 empty] | 125 | [7 empty] | 125 | [6 empty] | 125 | [7 empty] | 125
[22 empty] | 130 | [7 empty] | 130 | [6 empty] | 130 | [7 empty] | 130
[22 empty] | 135 | [7 empty] | 135 | [6 empty] | 135 | [7 empty] | 135
[22 empty] | 140 | [7 empty] | 140 | [6 empty] | 140 | [7 empty] | 140
[22 empty] | 145 | [7 empty] | 145 | [6 empty] | 145 | [7 empty] | 145
[22 empty] | 150 | [7 empty] | 150 | [6 empty] | 150 | [7 empty] | 150
[22 empty] | 155 | [7 empty] | 155 | [6 empty] | 155 | [7 empty] | 155
[22 empty] | 160 | [7 empty] | 160 | [6 empty] | 160 | [7 empty] | 160
[22 empty] | 165 | [7 empty] | 165 | [6 empty] | 165 | [7 empty] | 165
[22 empty] | 170 | [7 empty] | 170 | [6 empty] | 170 | [7 empty] | 170
[22 empty] | 175 | [7 empty] | 175 | [6 empty] | 175 | [7 empty] | 175
[22 empty] | 180 | [7 empty] | 180 | [6 empty] | 180 | [7 empty] | 180
[13 empty] | Давление в камере, Мпа σ3 | Вертикальная нагрузка, Мпа σ1 | Поровое давление, Мпа u
[13 empty] | 0.05 | 0.08493633 | [5 empty] | 1 | [6 empty] | σ3,кПа | σ1,кПа | u, кПа |  |  |  | 4
[13 empty] | 0.15 | 0.2220252 | [27 empty] | δ3, Мпа | δ1-δ3, МПа | δ1, МПа | δ1, КПа
[13 empty] | 0.25 | 0.3591141 | [21 empty] | С, МПа:
φ, град:
E, Мпа
[27 empty] | x | 0
[27 empty] | y |  |  |  | С, кПа | φ,°
Эффективные значения угла внутреннего трения и удельного сцепления ϕ', С'
[13 empty] | ϕ', град. = | 9
[13 empty] | С', МПа = | 0.007
|  | K0, д.е. | 0.8435655 | Эффективное напряжение, Мпа: |  |  |  |  | 0.04217828
|  | Модуль деформации E0, МПа: |  | Точки нахождения модуля Е0, Мпа (полное напряжение): |  |  |  |  | 0.04217828 | 0.050563
|  | Модуль деформации E50, МПа: |  | qmax Давление при разрушении образца, Мпа (девиатор): |  |  |  |  | 0.03493633
|  | Коэф. Поперечной деформации, ϑ: |  | 0,5 qmax, Мпа (девиатор): |  |  |  |  | 0.01746816
| Начальник исп. лаборатории: | [6 empty] | Семиколенова Л.Г. |  |  |  |  | Начальник исп. лаборатории: |  |  |  |  | Семиколенова Л.Г.
Лист 1 , всего листов 2 | [11 empty] | Лист 2 , всего листов 2
Частичное воспроизведение протокола испытаний без письменного разрешения ООО «ИнжГео» ЗАПРЕЩАЕТСЯ | [11 empty] | Частичное воспроизведение протокола испытаний без письменного разрешения ООО «ИнжГео» ЗАПРЕЩАЕТСЯ
E0 |  |  | E50 |  | Деформация |  |  |  | Первая прочность |  |  | Вторая прочность |  |  | Третья прочность |  |  |  | К Пуассона
devE0 | epsE0 |  | dev50 | epsE50 | dev | eps | ev |  | dev1 | eps1 | ev1 | dev1 | eps1 | ev2 | dev1 | eps1 | ev3 | Глины
0.008384719 | 0.0005589771 |  | 0.01746816 | 0.001746803 | 0 | 0 | 0.0004277234 |  | 0 | 0 | 0.0004277234 | 0 | 0 | 0.0001492524 | 0.02345953 | 0.0003127913 | 0.001919847 | < 0 | 0,20-0,30
[5 empty] | 0.008384719 | 0.0005589771 | 0.0004258414 |  | 0.008384719 | 0.0005589771 | 0.0004258414 | 0.01692592 | 0.0004088356 | 0.0001498942 | 0.05455704 | 0.001091133 | 0.001934054 | 0-0,25 | 0,30-0,38
Секущая модуля Е0 |  |  | Линия Q max |  | 0.01746816 | 0.001746803 | 0.0004278945 |  | 0.01746816 | 0.001746803 | 0.0004278945 | 0.0360126 | 0.001304795 | 0.0001482674 | 0.05581096 | 0.001481623 | 0.001930406 | 0,25< | 0,38-0,45
| 0 |  |  | 0 | 0.01798646 | 0.002237007 | 0.0004278517 |  | 0.01798646 | 0.002237007 | 0.0004278517 | 0.03713041 | 0.002211184 | 0.0001496405 | 0.05758801 | 0.002222435 | 0.001934246 | Суглинки | 0,35-0,37
[5 empty] | 0.01936711 | 0.002982676 | -0.002135056 |  | 0.01936711 | 0.002982676 | -0.002135056 | 0.03949817 | 0.002948246 | -0.003441121 | 0.05837673 | 0.002963246 | -0.003242433 | Пески и супеси | 0,30-0,35
[5 empty] | 0.01882497 | 0.003728345 | -0.00212908 |  | 0.01882497 | 0.003728345 | -0.00212908 | 0.04081801 | 0.003685307 | -0.003448052 | 0.05907637 | 0.003704058 | -0.003292056
|  |  | Линия 0,5 Q max |  | 0.02061752 | 0.004474014 | -0.002152128 |  | 0.02061752 | 0.004474014 | -0.002152128 | 0.04111589 | 0.004422368 | -0.003481323 | 0.06368349 | 0.004444869 | -0.003272794
|  |  |  | 0 | 0.01997183 | 0.005219683 | -0.002123105 |  | 0.01997183 | 0.005219683 | -0.002123105 | 0.04321152 | 0.00515943 | -0.003457756 | 0.06514358 | 0.005185681 | -0.003269856
[5 empty] | 0.02178666 | 0.005965352 | -0.00211713 |  | 0.02178666 | 0.005965352 | -0.00211713 | 0.04182292 | 0.005896491 | -0.003436615 | 0.06842459 | 0.005926492 | -0.003248309
[5 empty] | 0.02113851 | 0.006711021 | -0.002129721 |  | 0.02113851 | 0.006711021 | -0.002129721 | 0.04558892 | 0.006633553 | -0.003491374 | 0.06707053 | 0.006667304 | -0.002793547
[5 empty] | 0.02201302 | 0.00745669 | -0.002861867 |  | 0.02201302 | 0.00745669 | -0.002861867 | 0.04339284 | 0.007370614 | -0.002886895 | 0.06703954 | 0.007408115 | -0.002800769
[5 empty] | 0.02201911 | 0.008202359 | -0.002846466 |  | 0.02201911 | 0.008202359 | -0.002846466 | 0.04501229 | 0.008107675 | -0.002897037 | 0.06944697 | 0.008148927 | -0.002790492
Коэфф. Точки |  |  |  |  | 0.0222028 | 0.008948028 | -0.002837626 |  | 0.0222028 | 0.008948028 | -0.002837626 | 0.04743246 | 0.008844737 | -0.002907758 | 0.06989158 | 0.008889739 | -0.002781603
[5 empty] | 0.0239547 | 0.009693697 | -0.002868996 |  | 0.0239547 | 0.009693697 | -0.002868996 | 0.04854133 | 0.009581798 | -0.002896747 | 0.0702341 | 0.00963055 | -0.002793825
[5 empty] | 0.02400969 | 0.01043937 | -0.002831351 |  | 0.02400969 | 0.01043937 | -0.002831351 | 0.04853121 | 0.01031886 | -0.002879941 | 0.07190432 | 0.01037136 | -0.002761881
[5 empty] | 0.024572 | 0.01118504 | -0.002841618 |  | 0.024572 | 0.01118504 | -0.002841618 | 0.04649186 | 0.01105592 | -0.002898775 | 0.07093958 | 0.01111217 | -0.002791881
[5 empty] | 0.02455337 | 0.0119307 | -0.003333954 |  | 0.02455337 | 0.0119307 | -0.003333954 | 0.04790167 | 0.01179298 | -0.002134651 | 0.07398002 | 0.01185298 | -0.002142166
[5 empty] | 0.02478331 | 0.01267637 | -0.003371707 |  | 0.02478331 | 0.01267637 | -0.003371707 | 0.04989107 | 0.01253004 | -0.002153115 | 0.07186433 | 0.0125938 | -0.00214711
[5 empty] | 0.02398497 | 0.01342204 | -0.003324599 |  | 0.02398497 | 0.01342204 | -0.003324599 | 0.0503233 | 0.01326711 | -0.002135725 | 0.07791291 | 0.01333461 | -0.002151623
[5 empty] | 0.02534367 | 0.01416771 | -0.003340636 |  | 0.02534367 | 0.01416771 | -0.003340636 | 0.04901808 | 0.01400417 | -0.002149894 | 0.07865158 | 0.01407542 | -0.002156996
[5 empty] | 0.02520808 | 0.01491338 | -0.003322261 |  | 0.02520808 | 0.01491338 | -0.003322261 | 0.04856368 | 0.01474123 | -0.002148392 | 0.07690441 | 0.01481623 | -0.002162584
[5 empty] | 0.0245613 | 0.01565905 | -0.003360348 |  | 0.0245613 | 0.01565905 | -0.003360348 | 0.04853103 | 0.01547829 | -0.002161058 | 0.07410809 | 0.01555704 | -0.002148614
[5 empty] | 0.02535797 | 0.01640472 | -0.003633694 |  | 0.02535797 | 0.01640472 | -0.003633694 | 0.0500857 | 0.01621535 | -0.00149339 | 0.07830863 | 0.01629785 | -0.001590863
[5 empty] | 0.02509303 | 0.01715039 | -0.00364058 |  | 0.02509303 | 0.01715039 | -0.00364058 | 0.05078071 | 0.01695241 | -0.001485227 | 0.07864159 | 0.01703867 | -0.001598726
[5 empty] | 0.02500077 | 0.01789606 | -0.003656525 |  | 0.02500077 | 0.01789606 | -0.003656525 | 0.04893799 | 0.01768947 | -0.001493241 | 0.07536564 | 0.01777948 | -0.001592467
[5 empty] | 0.02576476 | 0.01864173 | -0.003638043 |  | 0.02576476 | 0.01864173 | -0.003638043 | 0.0490223 | 0.01842653 | -0.001478401 | 0.0792966 | 0.01852029 | -0.001609316
[5 empty] | 0.02566591 | 0.01938739 | -0.003643479 |  | 0.02566591 | 0.01938739 | -0.003643479 | 0.05132755 | 0.0191636 | -0.001470239 | 0.07911061 | 0.0192611 | -0.001616216
[5 empty] | 0.02609747 | 0.02013306 | -0.003609052 |  | 0.02609747 | 0.02013306 | -0.003609052 | 0.05175028 | 0.01990066 | -0.001480924 | 0.07693859 | 0.02000191 | -0.001619586
[5 empty] | 0.02537122 | 0.02087873 | -0.00370103 |  | 0.02537122 | 0.02087873 | -0.00370103 | 0.05149574 | 0.02063772 | -0.001182043 | 0.08185952 | 0.02074272 | -0.00138224
[5 empty] | 0.02576564 | 0.0216244 | -0.003743104 |  | 0.02576564 | 0.0216244 | -0.003743104 | 0.05354938 | 0.02137478 | -0.001186762 | 0.08106469 | 0.02148353 | -0.001369096
[5 empty] | 0.02614605 | 0.02237007 | -0.003730072 |  | 0.02614605 | 0.02237007 | -0.003730072 | 0.05352754 | 0.02211184 | -0.00118688 | 0.07981614 | 0.02222435 | -0.001364029
[5 empty] | 0.02610111 | 0.02311574 | -0.003716295 |  | 0.02610111 | 0.02311574 | -0.003716295 | 0.05368036 | 0.0228489 | -0.001172961 | 0.08240753 | 0.02296516 | -0.001360196
[5 empty] | 0.02632156 | 0.02386141 | -0.003745338 |  | 0.02632156 | 0.02386141 | -0.003745338 | 0.05193123 | 0.02358596 | -0.001175674 | 0.0811591 | 0.02370597 | -0.00137868
[5 empty] | 0.02657652 | 0.02460708 | -0.003731561 |  | 0.02657652 | 0.02460708 | -0.003731561 | 0.05281659 | 0.02432303 | -0.001176617 | 0.08367216 | 0.02444678 | -0.001374573
[5 empty] | 0.02653621 | 0.02535275 | -0.003523292 |  | 0.02653621 | 0.02535275 | -0.003523292 | 0.05234116 | 0.02506009 | -0.001303486 | 0.07925045 | 0.02518759 | -0.001344739
[5 empty] | 0.02754493 | 0.02609842 | -0.003550142 |  | 0.02754493 | 0.02609842 | -0.003550142 | 0.05533121 | 0.02579715 | -0.001301018 | 0.0795555 | 0.0259284 | -0.001352335
[5 empty] | 0.02772862 | 0.02684408 | -0.00356392 |  | 0.02772862 | 0.02684408 | -0.00356392 | 0.05567415 | 0.02653421 | -0.001293093 | 0.08523813 | 0.02666922 | -0.00136617
[5 empty] | 0.02639659 | 0.02758975 | -0.00351658 |  | 0.02639659 | 0.02758975 | -0.00351658 | 0.05661031 | 0.02727127 | -0.001299069 | 0.08003856 | 0.02741003 | -0.001347859
[5 empty] | 0.02759096 | 0.02833542 | -0.003543782 |  | 0.02759096 | 0.02833542 | -0.003543782 | 0.05695197 | 0.02800833 | -0.001306474 | 0.08521687 | 0.02815084 | -0.001361694
[5 empty] | 0.02678846 | 0.02908109 | -0.003564273 |  | 0.02678846 | 0.02908109 | -0.003564273 | 0.05698282 | 0.02874539 | -0.001310632 | 0.08399036 | 0.02889165 | -0.001347045
[5 empty] | 0.027654 | 0.02982676 | -0.002971588 |  | 0.027654 | 0.02982676 | -0.002971588 | 0.05748358 | 0.02948246 | -0.00162029 | 0.08331968 | 0.02963246 | -0.001356302
[5 empty] | 0.02801395 | 0.03057243 | -0.002994543 |  | 0.02801395 | 0.03057243 | -0.002994543 | 0.0567835 | 0.03021952 | -0.001621104 | 0.08484638 | 0.03037327 | -0.001339591
[5 empty] | 0.02843362 | 0.0313181 | -0.002983512 |  | 0.02843362 | 0.0313181 | -0.002983512 | 0.05671661 | 0.03095658 | -0.001640964 | 0.08295144 | 0.03111408 | -0.001350777
[5 empty] | 0.02795599 | 0.03206377 | -0.00298232 |  | 0.02795599 | 0.03206377 | -0.00298232 | 0.05541994 | 0.03169364 | -0.001614266 | 0.08543599 | 0.0318549 | -0.001344308
[5 empty] | 0.02748945 | 0.03280944 | -0.00296026 |  | 0.02748945 | 0.03280944 | -0.00296026 | 0.05573192 | 0.0324307 | -0.001614755 | 0.08543354 | 0.03259571 | -0.001335144
[5 empty] | 0.02878996 | 0.03355511 | -0.002994841 |  | 0.02878996 | 0.03355511 | -0.002994841 | 0.05705763 | 0.03316776 | -0.001628104 | 0.08700205 | 0.03333652 | -0.001356976
[5 empty] | 0.02803591 | 0.03430078 | -0.002224181 |  | 0.02803591 | 0.03430078 | -0.002224181 | 0.05654529 | 0.03390482 | -0.002051741 | 0.08873384 | 0.03407733 | -0.001352206
[5 empty] | 0.0284505 | 0.03504644 | -0.002259357 |  | 0.0284505 | 0.03504644 | -0.002259357 | 0.05769374 | 0.03464189 | -0.002068901 | 0.08958563 | 0.03481814 | -0.001344692
[5 empty] | 0.02818197 | 0.03579211 | -0.002246362 |  | 0.02818197 | 0.03579211 | -0.002246362 | 0.05952772 | 0.03537895 | -0.002080065 | 0.08726284 | 0.03555895 | -0.001334763
[5 empty] | 0.02792586 | 0.03653778 | -0.002248827 |  | 0.02792586 | 0.03653778 | -0.002248827 | 0.0612325 | 0.03611601 | -0.002057117 | 0.08698583 | 0.03629977 | -0.001338386
[5 empty] | 0.02813761 | 0.03728345 | -0.002230006 |  | 0.02813761 | 0.03728345 | -0.002230006 | 0.06089563 | 0.03685307 | -0.002051535 | 0.09024674 | 0.03704058 | -0.001338654
[5 empty] | 0.02856744 | 0.03802912 | -0.002220372 |  | 0.02856744 | 0.03802912 | -0.002220372 | 0.05955794 | 0.03759013 | -0.002080479 | 0.08813172 | 0.03778139 | -0.001344104
[5 empty] | 0.02854753 | 0.03877479 | -0.00148293 |  | 0.02854753 | 0.03877479 | -0.00148293 | 0.05965795 | 0.03832719 | -0.002519408 | 0.08864461 | 0.0385222 | -0.001344639
[5 empty] | 0.02902932 | 0.03952046 | -0.001494216 |  | 0.02902932 | 0.03952046 | -0.001494216 | 0.05997816 | 0.03906425 | -0.002544103 | 0.0898964 | 0.03926301 | -0.001337953
[5 empty] | 0.02832776 | 0.04026613 | -0.001492285 |  | 0.02832776 | 0.04026613 | -0.001492285 | 0.06231502 | 0.03980132 | -0.002499752 | 0.09124517 | 0.04000382 | -0.00133822
[5 empty] | 0.02823822 | 0.0410118 | -0.001476693 |  | 0.02823822 | 0.0410118 | -0.001476693 | 0.06346016 | 0.04053838 | -0.002511596 | 0.08909542 | 0.04074464 | -0.001349052
[5 empty] | 0.02873105 | 0.04175747 | -0.001478326 |  | 0.02873105 | 0.04175747 | -0.001478326 | 0.06183981 | 0.04127544 | -0.002541835 | 0.08836141 | 0.04148545 | -0.001338086
[5 empty] | 0.02915192 | 0.04250313 | -0.001485009 |  | 0.02915192 | 0.04250313 | -0.001485009 | 0.06408299 | 0.0420125 | -0.002523943 | 0.092241 | 0.04222626 | -0.001332871
[5 empty] | 0.02878871 | 0.0432488 | -0.0008907167 |  | 0.02878871 | 0.0432488 | -0.0008907167 | 0.06134603 | 0.04274956 | -0.00289846 | 0.08982934 | 0.04296707 | -0.001326333
[5 empty] | 0.02960317 | 0.04399447 | -0.0008950704 |  | 0.02960317 | 0.04399447 | -0.0008950704 | 0.06341406 | 0.04348662 | -0.002915784 | 0.0931594 | 0.04370788 | -0.001338463
[5 empty] | 0.02868201 | 0.04474014 | -0.0008834311 |  | 0.02868201 | 0.04474014 | -0.0008834311 | 0.06483153 | 0.04422368 | -0.0028615 | 0.09025573 | 0.04444869 | -0.001342329
[5 empty] | 0.02968544 | 0.04548581 | -0.0008925826 |  | 0.02968544 | 0.04548581 | -0.0008925826 | 0.06312375 | 0.04496075 | -0.002878247 | 0.0937158 | 0.0451895 | -0.001327666
[5 empty] | 0.02899843 | 0.04623148 | -0.0008918718 |  | 0.02899843 | 0.04623148 | -0.0008918718 | 0.06152312 | 0.04569781 | -0.002901347 | 0.0901486 | 0.04593032 | -0.001333264
[5 empty] | 0.03015249 | 0.04697715 | -0.0008863631 |  | 0.03015249 | 0.04697715 | -0.0008863631 | 0.06269784 | 0.04643487 | -0.0028615 | 0.08913084 | 0.04667113 | -0.001323267
[5 empty] | 0.03018626 | 0.04772282 | -0.0006271977 |  | 0.03018626 | 0.04772282 | -0.0006271977 | 0.06214683 | 0.04717193 | -0.003088023 | 0.09329851 | 0.04741194 | -0.001325979
[5 empty] | 0.02959049 | 0.04846849 | -0.0006257603 |  | 0.02959049 | 0.04846849 | -0.0006257603 | 0.06307193 | 0.04790899 | -0.003065595 | 0.09203174 | 0.04815275 | -0.001338192
[5 empty] | 0.02904078 | 0.04921416 | -0.0006262603 |  | 0.02904078 | 0.04921416 | -0.0006262603 | 0.06423477 | 0.04864605 | -0.00310277 | 0.0948629 | 0.04889356 | -0.001335272
[5 empty] | 0.03029091 | 0.04995982 | -0.0006269477 |  | 0.03029091 | 0.04995982 | -0.0006269477 | 0.06278934 | 0.04938311 | -0.003056378 | 0.09365396 | 0.04963437 | -0.001332484
[5 empty] | 0.03051303 | 0.05070549 | -0.0006186984 |  | 0.03051303 | 0.05070549 | -0.0006186984 | 0.06280353 | 0.05012017 | -0.003057607 | 0.09178792 | 0.05037519 | -0.001327041
[5 empty] | 0.03042322 | 0.05145116 | -0.0006209482 |  | 0.03042322 | 0.05145116 | -0.0006209482 | 0.06527665 | 0.05085724 | -0.003051769 | 0.09371915 | 0.051116 | -0.001334342
[5 empty] | 0.02966125 | 0.05219683 | -0.0006279198 |  | 0.02966125 | 0.05219683 | -0.0006279198 | 0.06605696 | 0.0515943 | -0.00305404 | 0.0909158 | 0.05185681 | -0.001306499
[5 empty] | 0.03019248 | 0.0529425 | -0.0006298751 |  | 0.03019248 | 0.0529425 | -0.0006298751 | 0.06233619 | 0.05233136 | -0.003044228 | 0.09036949 | 0.05259762 | -0.001316528
[5 empty] | 0.03011553 | 0.05368817 | -0.0006317674 |  | 0.03011553 | 0.05368817 | -0.0006317674 | 0.06488993 | 0.05306842 | -0.003065385 | 0.09047079 | 0.05333843 | -0.001315209
[5 empty] | 0.03012568 | 0.05443384 | -0.0006320197 |  | 0.03012568 | 0.05443384 | -0.0006320197 | 0.06405575 | 0.05380548 | -0.00308501 | 0.09458786 | 0.05407924 | -0.001325634
[5 empty] | 0.02962218 | 0.05517951 | -0.0006276675 |  | 0.02962218 | 0.05517951 | -0.0006276675 | 0.06261836 | 0.05454254 | -0.003093595 | 0.09100574 | 0.05482005 | -0.001324051
[5 empty] | 0.03049631 | 0.05592518 | -0.0006255229 |  | 0.03049631 | 0.05592518 | -0.0006255229 | 0.06244351 | 0.0552796 | -0.003041162 | 0.09560185 | 0.05556087 | -0.001313361
[5 empty] | 0.03016725 | 0.05667085 | -0.0006524462 |  | 0.03016725 | 0.05667085 | -0.0006524462 | 0.06267411 | 0.05601667 | -0.003004012 | 0.0973086 | 0.05630168 | -0.001316917
[5 empty] | 0.03014207 | 0.05741651 | -0.0006474811 |  | 0.03014207 | 0.05741651 | -0.0006474811 | 0.0635681 | 0.05675373 | -0.003003107 | 0.09477829 | 0.05704249 | -0.001314823
[5 empty] | 0.03048567 | 0.05816218 | -0.0006574766 |  | 0.03048567 | 0.05816218 | -0.0006574766 | 0.06282904 | 0.05749079 | -0.003034776 | 0.09482556 | 0.0577833 | -0.001304485
[5 empty] | 0.02991239 | 0.05890785 | -0.0006523809 |  | 0.02991239 | 0.05890785 | -0.0006523809 | 0.06578102 | 0.05822785 | -0.003001599 | 0.09152585 | 0.05852411 | -0.001297419
[5 empty] | 0.03045593 | 0.05965352 | -0.0006493757 |  | 0.03045593 | 0.05965352 | -0.0006493757 | 0.06471617 | 0.05896491 | -0.003011552 | 0.0939098 | 0.05926492 | -0.001303046
[5 empty] | 0.03114438 | 0.06039919 | -0.000654994 |  | 0.03114438 | 0.06039919 | -0.000654994 | 0.06343419 | 0.05970197 | -0.003023616 | 0.09636192 | 0.06000574 | -0.001302523
[5 empty] | 0.03017345 | 0.06114486 | -0.0006936577 |  | 0.03017345 | 0.06114486 | -0.0006936577 | 0.0630524 | 0.06043903 | -0.002954461 | 0.09860618 | 0.06074655 | -0.001300251
[5 empty] | 0.030442 | 0.06189053 | -0.0006876019 |  | 0.030442 | 0.06189053 | -0.0006876019 | 0.06681685 | 0.0611761 | -0.00292106 | 0.09228378 | 0.06148736 | -0.00129533
[5 empty] | 0.03094413 | 0.0626362 | -0.000685331 |  | 0.03094413 | 0.0626362 | -0.000685331 | 0.06406769 | 0.06191316 | -0.00291608 | 0.09849602 | 0.06222817 | -0.001300381
[5 empty] | 0.03063909 | 0.06338187 | -0.0006935889 |  | 0.03063909 | 0.06338187 | -0.0006935889 | 0.06591718 | 0.06265022 | -0.002924576 | 0.09911053 | 0.06296898 | -0.001296236
[5 empty] | 0.03020381 | 0.06412754 | -0.0006912492 |  | 0.03020381 | 0.06412754 | -0.0006912492 | 0.06499171 | 0.06338728 | -0.002939518 | 0.0974745 | 0.06370979 | -0.001284191
[5 empty] | 0.03073708 | 0.06487321 | -0.0006909051 |  | 0.03073708 | 0.06487321 | -0.0006909051 | 0.06658113 | 0.06412434 | -0.002922232 | 0.09797963 | 0.0644506 | -0.001278961
[5 empty] | 0.03010602 | 0.06561887 | -0.0007322897 |  | 0.03010602 | 0.06561887 | -0.0007322897 | 0.06647023 | 0.0648614 | -0.002818403 | 0.09889796 | 0.06519142 | -0.001283439
[5 empty] | 0.03090564 | 0.06636454 | -0.0007325826 |  | 0.03090564 | 0.06636454 | -0.0007325826 | 0.0632595 | 0.06559846 | -0.00282852 | 0.09409971 | 0.06593223 | -0.00129201
[5 empty] | 0.03134131 | 0.06711021 | -0.0007395401 |  | 0.03134131 | 0.06711021 | -0.0007395401 | 0.06420006 | 0.06633553 | -0.002782151 | 0.09345277 | 0.06667304 | -0.001266935
[5 empty] | 0.03067533 | 0.06785588 | -0.0007318503 |  | 0.03067533 | 0.06785588 | -0.0007318503 | 0.06432187 | 0.06707259 | -0.002788614 | 0.09879992 | 0.06741385 | -0.001268342
[5 empty] | 0.0312237 | 0.06860155 | -0.0007331685 |  | 0.0312237 | 0.06860155 | -0.0007331685 | 0.06450726 | 0.06780965 | -0.002816998 | 0.09613826 | 0.06815466 | -0.001278321
[5 empty] | 0.0313748 | 0.06934722 | -0.0007382951 |  | 0.0313748 | 0.06934722 | -0.0007382951 | 0.06665109 | 0.06854671 | -0.002797607 | 0.09697623 | 0.06889547 | -0.0012741
[5 empty] | 0.03111986 | 0.07009289 | -0.0007882847 |  | 0.03111986 | 0.07009289 | -0.0007882847 | 0.06364782 | 0.06928377 | -0.002634112 | 0.096112 | 0.06963629 | -0.001261064
[5 empty] | 0.03172464 | 0.07083856 | -0.0007889893 |  | 0.03172464 | 0.07083856 | -0.0007889893 | 0.06490733 | 0.07002083 | -0.002667361 | 0.09677278 | 0.0703771 | -0.001265223
[5 empty] | 0.03093251 | 0.07158423 | -0.0007893808 |  | 0.03093251 | 0.07158423 | -0.0007893808 | 0.06653263 | 0.07075789 | -0.002680926 | 0.09819628 | 0.07111791 | -0.00126661
[5 empty] | 0.0316994 | 0.0723299 | -0.0007859358 |  | 0.0316994 | 0.0723299 | -0.0007859358 | 0.0661325 | 0.07149496 | -0.00268066 | 0.09503199 | 0.07185872 | -0.001269635
[5 empty] | 0.03184866 | 0.07307556 | -0.0007902421 |  | 0.03184866 | 0.07307556 | -0.0007902421 | 0.06428793 | 0.07223202 | -0.002681724 | 0.09655648 | 0.07259953 | -0.001269256
[5 empty] | 0.03120849 | 0.07382123 | -0.0007831954 |  | 0.03120849 | 0.07382123 | -0.0007831954 | 0.06425248 | 0.07296908 | -0.002643953 | 0.09668932 | 0.07334034 | -0.001264467
[5 empty] | 0.03220329 | 0.0745669 | -0.0008341334 |  | 0.03220329 | 0.0745669 | -0.0008341334 | 0.06456135 | 0.07370614 | -0.002494607 | 0.0947332 | 0.07408115 | -0.001245475
[5 empty] | 0.0314396 | 0.07531257 | -0.0008325431 |  | 0.0314396 | 0.07531257 | -0.0008325431 | 0.06614165 | 0.0744432 | -0.002494855 | 0.1002219 | 0.07482197 | -0.001230249
[5 empty] | 0.03214139 | 0.07605824 | -0.0008292789 |  | 0.03214139 | 0.07605824 | -0.0008292789 | 0.06446659 | 0.07518026 | -0.002490885 | 0.09558171 | 0.07556278 | -0.001236686
[5 empty] | 0.0309114 | 0.07680391 | -0.0008360584 |  | 0.0309114 | 0.07680391 | -0.0008360584 | 0.06611125 | 0.07591732 | -0.002501555 | 0.1011415 | 0.07630359 | -0.001230125
[5 empty] | 0.03181676 | 0.07754958 | -0.000836728 |  | 0.03181676 | 0.07754958 | -0.000836728 | 0.06555652 | 0.07665439 | -0.002494855 | 0.09625162 | 0.0770444 | -0.001227773
[5 empty] | 0.03219223 | 0.07829525 | -0.0008406618 |  | 0.03219223 | 0.07829525 | -0.0008406618 | 0.06538966 | 0.07739145 | -0.002463341 | 0.09916421 | 0.07778521 | -0.00124956
[5 empty] | 0.03119609 | 0.07904092 | -0.0008937701 |  | 0.03119609 | 0.07904092 | -0.0008937701 | 0.06785414 | 0.07812851 | -0.002284341 | 0.09730105 | 0.07852602 | -0.00121418
[5 empty] | 0.0317915 | 0.07978659 | -0.0008904717 |  | 0.0317915 | 0.07978659 | -0.0008904717 | 0.06727746 | 0.07886557 | -0.002287985 | 0.1015392 | 0.07926684 | -0.001203279
[5 empty] | 0.03100601 | 0.08053225 | -0.0008998319 |  | 0.03100601 | 0.08053225 | -0.0008998319 | 0.06689482 | 0.07960263 | -0.00227933 | 0.09559126 | 0.08000765 | -0.001220963
[5 empty] | 0.03206733 | 0.08127792 | -0.0008972467 |  | 0.03206733 | 0.08127792 | -0.0008972467 | 0.06457015 | 0.08033969 | -0.002267715 | 0.09948082 | 0.08074846 | -0.001205944
[5 empty] | 0.03253222 | 0.08202359 | -0.0008844989 |  | 0.03253222 | 0.08202359 | -0.0008844989 | 0.06500734 | 0.08107675 | -0.002256783 | 0.1023597 | 0.08148927 | -0.001218177
[5 empty] | 0.03148318 | 0.08276926 | -0.00094898 |  | 0.03148318 | 0.08276926 | -0.00094898 | 0.06553118 | 0.08181381 | -0.002258149 | 0.1015026 | 0.08223008 | -0.001205338
[5 empty] | 0.03211146 | 0.08351493 | -0.0009392628 |  | 0.03211146 | 0.08351493 | -0.0009392628 | 0.06778231 | 0.08255088 | -0.002035317 | 0.1012383 | 0.08297089 | -0.001171444
[5 empty] | 0.03221579 | 0.0842606 | -0.0009473762 |  | 0.03221579 | 0.0842606 | -0.0009473762 | 0.0678107 | 0.08328794 | -0.002048032 | 0.09887607 | 0.0837117 | -0.001170972
[5 empty] | 0.03272159 | 0.08500627 | -0.0009447346 |  | 0.03272159 | 0.08500627 | -0.0009447346 | 0.06509735 | 0.084025 | -0.002070179 | 0.1015463 | 0.08445252 | -0.001173332
[5 empty] | 0.03234206 | 0.08575194 | -0.0009512442 |  | 0.03234206 | 0.08575194 | -0.0009512442 | 0.06706979 | 0.08476206 | -0.002054799 | 0.09830735 | 0.08519333 | -0.001173922
[5 empty] | 0.03277414 | 0.08649761 | -0.0009378477 |  | 0.03277414 | 0.08649761 | -0.0009378477 | 0.06768265 | 0.08549912 | -0.002039829 | 0.09751483 | 0.08593414 | -0.001188435
[5 empty] | 0.03139259 | 0.08724328 | -0.0009375647 |  | 0.03139259 | 0.08724328 | -0.0009375647 | 0.06764826 | 0.08623618 | -0.002046186 | 0.1015162 | 0.08667495 | -0.001148184
[5 empty] | 0.03149581 | 0.08798894 | -0.0009835622 |  | 0.03149581 | 0.08798894 | -0.0009835622 | 0.06439557 | 0.08697324 | -0.00179824 | 0.09900831 | 0.08741576 | -0.001146469
[5 empty] | 0.03145931 | 0.08873461 | -0.0009896006 |  | 0.03145931 | 0.08873461 | -0.0009896006 | 0.06775439 | 0.08771031 | -0.001812128 | 0.1008763 | 0.08815657 | -0.001138694
[5 empty] | 0.03160344 | 0.08948028 | -0.000985938 |  | 0.03160344 | 0.08948028 | -0.000985938 | 0.06798153 | 0.08844737 | -0.001815915 | 0.1003982 | 0.08889739 | -0.001135263
[5 empty] | 0.03141867 | 0.09022595 | -0.0009989056 |  | 0.03141867 | 0.09022595 | -0.0009989056 | 0.06570244 | 0.08918443 | -0.001785975 | 0.100761 | 0.0896382 | -0.001149327
[5 empty] | 0.03159558 | 0.09097162 | -0.0009968268 |  | 0.03159558 | 0.09097162 | -0.0009968268 | 0.06441795 | 0.08992149 | -0.001814653 | 0.1008788 | 0.09037901 | -0.001137093
[5 empty] | 0.03212642 | 0.09171729 | -0.0009943521 |  | 0.03212642 | 0.09171729 | -0.0009943521 | 0.06427991 | 0.09065855 | -0.001786516 | 0.1019437 | 0.09111982 | -0.001154815
[5 empty] | 0.03185076 | 0.09246296 | -0.001018788 |  | 0.03185076 | 0.09246296 | -0.001018788 | 0.06827306 | 0.09139561 | -0.00152976 | 0.1042374 | 0.09186063 | -0.001093458
[5 empty] | 0.03206902 | 0.09320863 | -0.001023825 |  | 0.03206902 | 0.09320863 | -0.001023825 | 0.06642922 | 0.09213267 | -0.001534069 | 0.1007078 | 0.09260144 | -0.001092687
[5 empty] | 0.03261706 | 0.0939543 | -0.001028348 |  | 0.03261706 | 0.0939543 | -0.001028348 | 0.06666255 | 0.09286974 | -0.001544996 | 0.1039863 | 0.09334225 | -0.001096431
[5 empty] | 0.0329924 | 0.09469997 | -0.001035749 |  | 0.0329924 | 0.09469997 | -0.001035749 | 0.06743811 | 0.0936068 | -0.001525604 | 0.1003148 | 0.09408307 | -0.001110194
[5 empty] | 0.03318658 | 0.09544564 | -0.001022592 |  | 0.03318658 | 0.09544564 | -0.001022592 | 0.06453653 | 0.09434386 | -0.001552844 | 0.09983792 | 0.09482388 | -0.001094119
[5 empty] | 0.03291054 | 0.0961913 | -0.001034516 |  | 0.03291054 | 0.0961913 | -0.001034516 | 0.06687305 | 0.09508092 | -0.001526989 | 0.1026294 | 0.09556469 | -0.001104359
[5 empty] | 0.03280762 | 0.09693697 | -0.001046657 |  | 0.03280762 | 0.09693697 | -0.001046657 | 0.06758834 | 0.09581798 | -0.001267413 | 0.1022951 | 0.0963055 | -0.001040324
[5 empty] | 0.03190343 | 0.09768264 | -0.001044759 |  | 0.03190343 | 0.09768264 | -0.001044759 | 0.06787238 | 0.09655504 | -0.001252931 | 0.1019611 | 0.09704631 | -0.001055268
[5 empty] | 0.03337831 | 0.09842831 | -0.001060577 |  | 0.03337831 | 0.09842831 | -0.001060577 | 0.06666375 | 0.0972921 | -0.001261369 | 0.1012747 | 0.09778712 | -0.001050879
[5 empty] | 0.03267203 | 0.09917398 | -0.001054355 |  | 0.03267203 | 0.09917398 | -0.001054355 | 0.06764415 | 0.09802917 | -0.001255072 | 0.1052676 | 0.09852794 | -0.001040742
[5 empty] | 0.0324945 | 0.09991965 | -0.001053828 |  | 0.0324945 | 0.09991965 | -0.001053828 | 0.06626494 | 0.09876623 | -0.001249405 | 0.1054611 | 0.09926875 | -0.001051506
[5 empty] | 0.03317744 | 0.1006653 | -0.001060894 |  | 0.03317744 | 0.1006653 | -0.001060894 | 0.06662068 | 0.09950329 | -0.001252175 | 0.1002667 | 0.1000096 | -0.001040011
[5 empty] | 0.03227989 | 0.101411 | -0.001076847 |  | 0.03227989 | 0.101411 | -0.001076847 | 0.06535256 | 0.1002403 | -0.0009661659 | 0.09943629 | 0.1007504 | -0.0008538046
[5 empty] | 0.03201107 | 0.1021567 | -0.001059671 |  | 0.03201107 | 0.1021567 | -0.001059671 | 0.06705595 | 0.1009774 | -0.0009628078 | 0.1032563 | 0.1014912 | -0.0008492672
[5 empty] | 0.03274472 | 0.1029023 | -0.001062765 |  | 0.03274472 | 0.1029023 | -0.001062765 | 0.0648572 | 0.1017145 | -0.0009597375 | 0.1014032 | 0.102232 | -0.0008511506
[5 empty] | 0.03278281 | 0.103648 | -0.001071619 |  | 0.03278281 | 0.103648 | -0.001071619 | 0.0685595 | 0.1024515 | -0.0009522538 | 0.1055783 | 0.1029728 | -0.0008496096
[5 empty] | 0.0324561 | 0.1043937 | -0.001058818 |  | 0.0324561 | 0.1043937 | -0.001058818 | 0.06640553 | 0.1031886 | -0.0009629037 | 0.1001614 | 0.1037136 | -0.0008601398
[5 empty] | 0.03312463 | 0.1051393 | -0.001071833 |  | 0.03312463 | 0.1051393 | -0.001071833 | 0.06755094 | 0.1039257 | -0.0009681807 | 0.1062787 | 0.1044544 | -0.0008579139
[5 empty] | 0.03323742 | 0.105885 | -0.0009888016 |  | 0.03323742 | 0.105885 | -0.0009888016 | 0.06900202 | 0.1046627 | -0.0005434986 | 0.09986916 | 0.1051952 | -0.0005061424
[5 empty] | 0.03312591 | 0.1066307 | -0.0009910729 |  | 0.03312591 | 0.1066307 | -0.0009910729 | 0.06713185 | 0.1053998 | -0.0005406659 | 0.1064134 | 0.1059361 | -0.0005069485
[5 empty] | 0.03319691 | 0.1073763 | -0.0009884066 |  | 0.03319691 | 0.1073763 | -0.0009884066 | 0.06510954 | 0.1061368 | -0.0005485103 | 0.1041313 | 0.1066769 | -0.0005000965
[5 empty] | 0.03286049 | 0.108122 | -0.0009833702 |  | 0.03286049 | 0.108122 | -0.0009833702 | 0.06689022 | 0.1068739 | -0.0005413196 | 0.101494 | 0.1074177 | -0.0005079562
[5 empty] | 0.03248202 | 0.1088677 | -0.0009810002 |  | 0.03248202 | 0.1088677 | -0.0009810002 | 0.067586 | 0.107611 | -0.0005397398 | 0.1051105 | 0.1081585 | -0.0005006003
[5 empty] | 0.03336768 | 0.1096133 | -0.0009949242 |  | 0.03336768 | 0.1096133 | -0.0009949242 | 0.06910952 | 0.108348 | -0.0005436076 | 0.1062186 | 0.1088993 | -0.0005003988
[5 empty] | 0.0326558 | 0.110359 | -0.0006619588 |  | 0.0326558 | 0.110359 | -0.0006619588 | 0.06611044 | 0.1090851 | 3.131815e-06 | 0.1004302 | 0.1096401 | -2.480085e-06
[5 empty] | 0.03315892 | 0.1111047 | -0.0006600429 |  | 0.03315892 | 0.1111047 | -0.0006600429 | 0.06657016 | 0.1098221 | 3.097242e-06 | 0.103801 | 0.1103809 | -2.474881e-06
[5 empty] | 0.03344571 | 0.1118504 | -0.0006628837 |  | 0.03344571 | 0.1118504 | -0.0006628837 | 0.06557277 | 0.1105592 | 3.092259e-06 | 0.1048023 | 0.1111217 | -2.49966e-06
[5 empty] | 0.0326407 | 0.112596 | -0.0006657905 |  | 0.0326407 | 0.112596 | -0.0006657905 | 0.06851662 | 0.1112963 | 3.123406e-06 | 0.1075032 | 0.1118625 | -2.463731e-06
[5 empty] | 0.03291883 | 0.1133417 | -0.0006640067 |  | 0.03291883 | 0.1133417 | -0.0006640067 | 0.06715078 | 0.1120333 | 3.091325e-06 | 0.1060619 | 0.1126034 | -2.458527e-06
[5 empty] | 0.03332216 | 0.1140874 | -0.0001077224 |  | 0.03332216 | 0.1140874 | -0.0001077224 | 0.06617711 | 0.1127704 | 3.140225e-06 | 0.1067802 | 0.1133442 | -2.47612e-06
[5 empty] | 0.03334176 | 0.114833 | -0.0001092706 |  | 0.03334176 | 0.114833 | -0.0001092706 | 0.06969344 | 0.1135075 | 0.0006759719 | 0.1022891 | 0.114085 | 0.0006353105
[5 empty] | 0.03340295 | 0.1155787 | -0.0001090108 |  | 0.03340295 | 0.1155787 | -0.0001090108 | 0.07000808 | 0.1142445 | 0.0006779863 | 0.1070469 | 0.1148258 | 0.0006330295
[5 empty] | 0.03277906 | 0.1163244 | -0.0001090866 |  | 0.03277906 | 0.1163244 | -0.0001090866 | 0.06993123 | 0.1149816 | 0.0006665713 | 0.1060627 | 0.1155666 | 0.0006285943
[5 empty] | 0.03339125 | 0.11707 | -0.0001090649 |  | 0.03339125 | 0.11707 | -0.0001090649 | 0.06941883 | 0.1157186 | 0.0006669742 | 0.106319 | 0.1163074 | 0.0006294814
[5 empty] | 0.03311761 | 0.1178157 | -0.0001074843 |  | 0.03311761 | 0.1178157 | -0.0001074843 | 0.06816485 | 0.1164557 | 0.0006744947 | 0.1061846 | 0.1170482 | 0.0006325226
[5 empty] | 0.03388903 | 0.1185614 | -0.0001076358 |  | 0.03388903 | 0.1185614 | -0.0001076358 | 0.07007658 | 0.1171928 | 0.0006681828 | 0.1054818 | 0.117789 | 0.001398007
[5 empty] | 0.03360664 | 0.119307 | 0.0006359033 |  | 0.03360664 | 0.119307 | 0.0006359033 | 0.06950065 | 0.1179298 | 0.0014614 | 0.1038904 | 0.1185298 | 0.001378684
[5 empty] | 0.03450413 | 0.1200527 | 0.0006438465 |  | 0.03450413 | 0.1200527 | 0.0006438465 | 0.06746122 | 0.1186669 | 0.001449964 | 0.1064175 | 0.1192707 | 0.001378267
[5 empty] | 0.03337559 | 0.1207984 | 0.0006451917 |  | 0.03337559 | 0.1207984 | 0.0006451917 | 0.06725706 | 0.1194039 | 0.001435777 | 0.1039717 | 0.1200115 | 0.001384801
[5 empty] | 0.03321777 | 0.1215441 | 0.000641028 |  | 0.03321777 | 0.1215441 | 0.000641028 | 0.06683487 | 0.120141 | 0.001456623 | 0.1041183 | 0.1207523 | 0.001394531
[5 empty] | 0.03440904 | 0.1222897 | 0.0006387219 |  | 0.03440904 | 0.1222897 | 0.0006387219 | 0.06860042 | 0.1208781 | 0.001441857 | 0.1053667 | 0.1214931 | 0.001388137
[5 empty] | 0.03414216 | 0.1230354 | 0.0006435262 |  | 0.03414216 | 0.1230354 | 0.0006435262 | 0.07089321 | 0.1216151 | 0.001434764 | 0.104446 | 0.1222339 | 0.00138911
[5 empty] | 0.03444528 | 0.1237811 | 0.001569012 |  | 0.03444528 | 0.1237811 | 0.001569012 | 0.06740957 | 0.1223522 | 0.002300643 | 0.1079353 | 0.1229747 | 0.002249493
[5 empty] | 0.0343121 | 0.1245267 | 0.001543324 |  | 0.0343121 | 0.1245267 | 0.001543324 | 0.07051534 | 0.1230893 | 0.002313861 | 0.1048789 | 0.1237155 | 0.002261883
[5 empty] | 0.0335406 | 0.1252724 | 0.001554689 |  | 0.0335406 | 0.1252724 | 0.001554689 | 0.07073253 | 0.1238263 | 0.002297628 | 0.1074441 | 0.1244563 | 0.002235977
[5 empty] | 0.03449 | 0.1260181 | 0.001541611 |  | 0.03449 | 0.1260181 | 0.001541611 | 0.06816734 | 0.1245634 | 0.002323832 | 0.1073399 | 0.1251972 | 0.002252647
[5 empty] | 0.03455778 | 0.1267637 | 0.001550641 |  | 0.03455778 | 0.1267637 | 0.001550641 | 0.06823168 | 0.1253004 | 0.002300411 | 0.1035667 | 0.125938 | 0.002262108
[5 empty] | 0.03365041 | 0.1275094 | 0.001562318 |  | 0.03365041 | 0.1275094 | 0.001562318 | 0.06877927 | 0.1260375 | 0.002334731 | 0.1050635 | 0.1266788 | 0.002259405
[5 empty] | 0.0345332 | 0.1282551 | 0.002624115 |  | 0.0345332 | 0.1282551 | 0.002624115 | 0.06937182 | 0.1267746 | 0.003259323 | 0.1067389 | 0.1274196 | 0.003194459
[5 empty] | 0.03404533 | 0.1290007 | 0.002636129 |  | 0.03404533 | 0.1290007 | 0.002636129 | 0.06862652 | 0.1275116 | 0.003305142 | 0.1073454 | 0.1281604 | 0.003224284
[5 empty] | 0.03414598 | 0.1297464 | 0.002597216 |  | 0.03414598 | 0.1297464 | 0.002597216 | 0.06961603 | 0.1282487 | 0.003241978 | 0.1084152 | 0.1289012 | 0.003232622
[5 empty] | 0.03335414 | 0.1304921 | 0.002605312 |  | 0.03335414 | 0.1304921 | 0.002605312 | 0.06964035 | 0.1289857 | 0.003267833 | 0.1080228 | 0.129642 | 0.003221719
[5 empty] | 0.03446488 | 0.1312377 | 0.002609229 |  | 0.03446488 | 0.1312377 | 0.002609229 | 0.06970925 | 0.1297228 | 0.003252451 | 0.1035976 | 0.1303828 | 0.003175218
[5 empty] | 0.03356265 | 0.1319834 | 0.002621504 |  | 0.03356265 | 0.1319834 | 0.002621504 | 0.07070223 | 0.1304599 | 0.003291069 | 0.1041662 | 0.1311236 | 0.003200232
[5 empty] | 0.03509541 | 0.1327291 | 0.003803252 |  | 0.03509541 | 0.1327291 | 0.003803252 | 0.06962901 | 0.1311969 | 0.004292872 | 0.107305 | 0.1318645 | 0.004231087
[5 empty] | 0.03373703 | 0.1334748 | 0.003794945 |  | 0.03373703 | 0.1334748 | 0.003794945 | 0.06921561 | 0.131934 | 0.004264517 | 0.1084811 | 0.1326053 | 0.004221338
[5 empty] | 0.03410663 | 0.1342204 | 0.003807027 |  | 0.03410663 | 0.1342204 | 0.003807027 | 0.07131205 | 0.1326711 | 0.004259361 | 0.1044774 | 0.1333461 | 0.004259486
[5 empty] | 0.03441726 | 0.1349661 | 0.003775311 |  | 0.03441726 | 0.1349661 | 0.003775311 | 0.06898402 | 0.1334081 | 0.004338843 | 0.1104762 | 0.1340869 | 0.004281104
[5 empty] | 0.03425521 | 0.1357118 | 0.003801364 |  | 0.03425521 | 0.1357118 | 0.003801364 | 0.07194252 | 0.1341452 | 0.004321228 | 0.1091506 | 0.1348277 | 0.00426203
[5 empty] | 0.03394085 | 0.1364574 | 0.005007622 |  | 0.03394085 | 0.1364574 | 0.005007622 | 0.07045142 | 0.1348822 | 0.004329391 | 0.1079666 | 0.1355685 | 0.004251857
[5 empty] | 0.03532411 | 0.1372031 | 0.00505933 |  | 0.03532411 | 0.1372031 | 0.00505933 | 0.069577 | 0.1356193 | 0.005331285 | 0.1093923 | 0.1363093 | 0.005381575
[5 empty] | 0.03464615 | 0.1379488 | 0.005057322 |  | 0.03464615 | 0.1379488 | 0.005057322 | 0.06938622 | 0.1363564 | 0.005381829 | 0.1091368 | 0.1370501 | 0.005347973
[5 empty] | 0.03444939 | 0.1386944 | 0.005060334 |  | 0.03444939 | 0.1386944 | 0.005060334 | 0.06981377 | 0.1370934 | 0.005367311 | 0.1084512 | 0.1377909 | 0.005322372
[5 empty] | 0.03481049 | 0.1394401 | 0.00498955 |  | 0.03481049 | 0.1394401 | 0.00498955 | 0.07231781 | 0.1378305 | 0.005373763 | 0.1059034 | 0.1385318 | 0.005383708
[5 empty] | 0.0344356 | 0.1401858 | 0.005060334 |  | 0.0344356 | 0.1401858 | 0.005060334 | 0.07033997 | 0.1385675 | 0.005403337 | 0.1077575 | 0.1392726 | 0.00528397
[5 empty] | 0.0344665 | 0.1409314 | 0.005018667 |  | 0.0344665 | 0.1409314 | 0.005018667 | 0.07189701 | 0.1393046 | 0.005346878 | 0.1079647 | 0.1400134 | 0.00653939
[5 empty] | 0.03395538 | 0.1416771 | 0.006283795 |  | 0.03395538 | 0.1416771 | 0.006283795 | 0.07327898 | 0.1400417 | 0.006535917 | 0.1112881 | 0.1407542 | 0.006477857
[5 empty] | 0.03522234 | 0.1424228 | 0.00633306 |  | 0.03522234 | 0.1424228 | 0.00633306 | 0.07264958 | 0.1407787 | 0.006519662 | 0.1115669 | 0.141495 | 0.006429926
[5 empty] | 0.03499035 | 0.1431685 | 0.006307164 |  | 0.03499035 | 0.1431685 | 0.006307164 | 0.07009459 | 0.1415158 | 0.006531365 | 0.1108776 | 0.1422358 | 0.006496641
[5 empty] | 0.03450372 | 0.1439141 | 0.006343166 |  | 0.03450372 | 0.1439141 | 0.006343166 | 0.07347152 | 0.1422528 | 0.006558674 | 0.1117648 | 0.1429766 | 0.006490811
[5 empty] | 0.03422006 | 0.1446598 | 0.006377272 |  | 0.03422006 | 0.1446598 | 0.006377272 | 0.07000714 | 0.1429899 | 0.006566477 | 0.1069497 | 0.1437174 | 0.006509595
[5 empty] | 0.0340293 | 0.1454055 | 0.006263584 |  | 0.0340293 | 0.1454055 | 0.006263584 | 0.07083928 | 0.143727 | 0.006442937 | 0.1107768 | 0.1444583 | 0.006541981
[5 empty] | 0.0351364 | 0.1461511 | 0.00782729 |  | 0.0351364 | 0.1461511 | 0.00782729 | 0.06983227 | 0.144464 | 0.007880698 | 0.1068548 | 0.1451991 | 0.007824934
[5 empty] | 0.0351237 | 0.1468968 | 0.007929392 |  | 0.0351237 | 0.1468968 | 0.007929392 | 0.0705105 | 0.1452011 | 0.007791947 | 0.1094266 | 0.1459399 | 0.00777781
[5 empty] | 0.03493633 | 0.1476425 | 0.00782572 |  | 0.03493633 | 0.1476425 | 0.00782572 | 0.0720252 | 0.1459382 | 0.007785664 | 0.1091141 | 0.1466807 | 0.007781737
[5 empty] | 0.03553088 | 0.1483881 | 0.007875985 |  | 0.03553088 | 0.1483881 | 0.007875985 | 0.07082626 | 0.1466752 | 0.00777781 | 0.1094014 | 0.1474215 | 0.007864204