## 1
Общество с ограниченной ответственностью "Инженерная геология" (ООО "ИнжГео") | [10 empty] | Общество с ограниченной ответственностью "Инженерная геология" (ООО "ИнжГео")
Юр. адрес: 117279, г. Москва, ул. Миклухо-Маклая, 36 а, этаж 5, пом. XXIII к. 76-84 | [10 empty] | Юр. адрес: 117279, г. Москва, ул. Миклухо-Маклая, 36 а, этаж 5, пом. XXIII к. 76-84 | [9 empty] | нагр |  |  | X0 | Y0 | R |  | нагр |  |  |  | X0 | Y0 | R | нагр |  |  |  | X0 | Y0 | R |  | нагр |  |  |  | X0 | Y0 | R
Телефон/факс +7 (495) 132-30-00, Адрес электронной почты inbox@inj-geo.ru | [10 empty] | Телефон/факс +7 (495) 132-30-00, Адрес электронной почты inbox@inj-geo.ru | [13 empty] | 0 | [7 empty] | 0 | [6 empty] | 0 | [7 empty] | 0
[21 empty] | девиатор | [6 empty] | девиатор | [6 empty] | девиатор | [7 empty] | девиатор
Испытательная лаборатория ООО «ИнжГео» | [10 empty] | Испытательная лаборатория ООО «ИнжГео» | [9 empty] | x0 | Угол | X | Y |  |  |  | x0 |  | Угол | X | Y |  |  | x0 |  | Угол | X | Y |  |  |  | x0 |  | Угол | X | Y
Адрес места осуществления деятельности лаборатории: г. Москва, просп. Вернадского, д. 51, стр. 1 | [10 empty] | Адрес места осуществления деятельности лаборатории: г. Москва, просп. Вернадского, д. 51, стр. 1 | [10 empty] | 0 | [7 empty] | 0 | [6 empty] | 0 | [7 empty] | 0
Телефон +7(910)4557682, E-mail: slg85@mail.ru | [10 empty] | Телефон +7(910)4557682, E-mail: slg85@mail.ru | [10 empty] | 5 | [7 empty] | 5 | [6 empty] | 5 | [7 empty] | 5
[22 empty] | 10 | [7 empty] | 10 | [6 empty] | 10 | [7 empty] | 10
Протокол испытаний № 13-63/38 от 06-12-2022 | [21 empty] | 15 | [7 empty] | 15 | [6 empty] | 15 | [7 empty] | 15
Наименование и адрес заказчика: Переход трубопровода через р. Енисей | [21 empty] | 20 | [7 empty] | 20 | [6 empty] | 20 | [7 empty] | 20
Наименование объекта: ООО Регионстрой | [21 empty] | 25 | [7 empty] | 25 | [6 empty] | 25 | [7 empty] | 25
Наименование используемого метода/методики: ГОСТ 12248.4-2020 | [21 empty] | 30 | [7 empty] | 30 | [6 empty] | 30 | [7 empty] | 30
Условия проведения испытания: температура окружающей среды (18 - 25)0С, влажность воздуха (40 - 75)% | [21 empty] | 35 | [7 empty] | 35 | [6 empty] | 35 | [7 empty] | 35
Дата получение объекта подлежащего испытаниям: 09-11-2022 | [21 empty] | 40 | [7 empty] | 40 | [6 empty] | 40 | [7 empty] | 40
Дата испытания: 25.10.2022-19.11.2038 | [21 empty] | 45 | [7 empty] | 45 | [6 empty] | 45 | [7 empty] | 45
Испытание грунтов методом трехосного сжатия | [10 empty] | Испытание грунтов методом трехосного сжатия | [10 empty] | 50 | [7 empty] | 50 | [6 empty] | 50 | [7 empty] | 50
Лабораторный номер: |  | 1073 | [5 empty] | We, % = | 0.5043344 |  | Лабораторный номер: | [6 empty] | We, % = |  |  |  | 55 | [7 empty] | 55 | [6 empty] | 55 | [7 empty] | 55
Номер скважины: |  | BH-004 | [5 empty] | ρ, г/см3 = | 1.63 |  | Номер скважины: | [6 empty] | ρ, г/см3 = |  |  |  | 60 | [7 empty] | 60 | [6 empty] | 60 | [7 empty] | 60
Глубина отбора, м: |  | 4.7 | [5 empty] | ρs, г/см3 = | 2.7 |  | Глубина отбора, м: | [6 empty] | ρs, г/см3 = |  |  |  | 65 | [7 empty] | 65 | [6 empty] | 65 | [7 empty] | 65
Наименование грунта: |  | Суглинок, после оттаивания текучий, легкий песчанистый | [5 empty] | e, д.е. = | 1.491842 |  | Наименование грунта: | [6 empty] | e, д.е. = |  |  |  | 70 | [7 empty] | 70 | [6 empty] | 70 | [7 empty] | 70
Схема проведения опыта: |  | КД | [5 empty] | IL, д.е. = | 2.6 |  | Схема проведения опыта: | [6 empty] | IL, д.е. = |  |  |  | 75 | [7 empty] | 75 | [6 empty] | 75 | [7 empty] | 75
Результаты испытаний | [10 empty] | Результаты испытаний | [10 empty] | 80 | [7 empty] | 80 | [6 empty] | 80 | [7 empty] | 80
[22 empty] | 85 | [7 empty] | 85 | [6 empty] | 85 | [7 empty] | 85
[22 empty] | 90 | [7 empty] | 90 | [6 empty] | 90 | [7 empty] | 90
[22 empty] | 95 | [7 empty] | 95 | [6 empty] | 95 | [7 empty] | 95
[22 empty] | 100 | [7 empty] | 100 | [6 empty] | 100 | [7 empty] | 100
[22 empty] | 105 | [7 empty] | 105 | [6 empty] | 105 | [7 empty] | 105
[22 empty] | 110 | [7 empty] | 110 | [6 empty] | 110 | [7 empty] | 110
[22 empty] | 115 | [7 empty] | 115 | [6 empty] | 115 | [7 empty] | 115
[22 empty] | 120 | [7 empty] | 120 | [6 empty] | 120 | [7 empty] | 120
[22 empty] | 125 | [7 empty] | 125 | [6 empty] | 125 | [7 empty] | 125
[22 empty] | 130 | [7 empty] | 130 | [6 empty] | 130 | [7 empty] | 130
[22 empty] | 135 | [7 empty] | 135 | [6 empty] | 135 | [7 empty] | 135
[22 empty] | 140 | [7 empty] | 140 | [6 empty] | 140 | [7 empty] | 140
[22 empty] | 145 | [7 empty] | 145 | [6 empty] | 145 | [7 empty] | 145
[22 empty] | 150 | [7 empty] | 150 | [6 empty] | 150 | [7 empty] | 150
[22 empty] | 155 | [7 empty] | 155 | [6 empty] | 155 | [7 empty] | 155
[22 empty] | 160 | [7 empty] | 160 | [6 empty] | 160 | [7 empty] | 160
[22 empty] | 165 | [7 empty] | 165 | [6 empty] | 165 | [7 empty] | 165
[22 empty] | 170 | [7 empty] | 170 | [6 empty] | 170 | [7 empty] | 170
[22 empty] | 175 | [7 empty] | 175 | [6 empty] | 175 | [7 empty] | 175
[22 empty] | 180 | [7 empty] | 180 | [6 empty] | 180 | [7 empty] | 180
[13 empty] | Давление в камере, Мпа σ3 | Вертикальная нагрузка, Мпа σ1 | Поровое давление, Мпа u
[13 empty] | 0.05 | 0.08493633 | [5 empty] | 1 | [6 empty] | σ3,кПа | σ1,кПа | u, кПа |  |  |  | 4
[13 empty] | 0.15 | 0.2220252 | [27 empty] | δ3, Мпа | δ1-δ3, МПа | δ1, МПа | δ1, КПа
[13 empty] | 0.25 | 0.3591141 | [21 empty] | С, МПа:
φ, град:
E, Мпа
[27 empty] | x | 0
[27 empty] | y |  |  |  | С, кПа | φ,°
Эффективные значения угла внутреннего трения и удельного сцепления ϕ', С'
[13 empty] | ϕ', град. = | 9
[13 empty] | С', МПа = | 0.007
|  | K0, д.е. | 0.8435655 | Эффективное напряжение, Мпа: |  |  |  |  | 0.04217828
|  | Модуль деформации E0, МПа: |  | Точки нахождения модуля Е0, Мпа (полное напряжение): |  |  |  |  | 0.04217828 | 0.05265918
|  | Модуль деформации E50, МПа: |  | qmax Давление при разрушении образца, Мпа (девиатор): |  |  |  |  | 0.03493633
|  | Коэф. Поперечной деформации, ϑ: |  | 0,5 qmax, Мпа (девиатор): |  |  |  |  | 0.01746816
| Начальник исп. лаборатории: | [6 empty] | Семиколенова Л.Г. |  |  |  |  | Начальник исп. лаборатории: |  |  |  |  | Семиколенова Л.Г.
Лист 1 , всего листов 2 | [11 empty] | Лист 2 , всего листов 2
Частичное воспроизведение протокола испытаний без письменного разрешения ООО «ИнжГео» ЗАПРЕЩАЕТСЯ | [11 empty] | Частичное воспроизведение протокола испытаний без письменного разрешения ООО «ИнжГео» ЗАПРЕЩАЕТСЯ
E0 |  |  | E50 |  | Деформация |  |  |  | Первая прочность |  |  | Вторая прочность |  |  | Третья прочность |  |  |  | К Пуассона
devE0 | epsE0 |  | dev50 | epsE50 | dev | eps | ev |  | dev1 | eps1 | ev1 | dev1 | eps1 | ev2 | dev1 | eps1 | ev3 | Глины
0.0104809 | 0.0006987213 |  | 0.01746816 | 0.001746803 | 0 | 0 | 6.010165e-06 |  | 0 | 0 | 6.010165e-06 | 0.01584554 | 0.0003353529 | 0.001983154 | 0 | 0 | 0.0007658954 | < 0 | 0,20-0,30
[5 empty] | 0.0104809 | 0.0006987213 | 6.068464e-06 |  | 0.0104809 | 0.0006987213 | 6.068464e-06 | 0.02869189 | 0.0007234766 | 0.001984939 | 0.02782409 | 0.0004076759 | 0.0007658188 | 0-0,25 | 0,30-0,38
Секущая модуля Е0 |  |  | Линия Q max |  | 0.01746816 | 0.001746803 | 6.065459e-06 |  | 0.01746816 | 0.001746803 | 6.065459e-06 | 0.0360126 | 0.001143249 | 0.001963521 | 0.05455704 | 0.001199047 | 0.0007691887 | 0,25< | 0,38-0,45
| 0 |  |  | 0 | 0.01792311 | 0.002181975 | 6.058246e-06 |  | 0.01792311 | 0.002181975 | 6.058246e-06 | 0.03985368 | 0.00217043 | 0.001965901 | 0.05675155 | 0.002237922 | 0.0007699546 | Суглинки | 0,35-0,37
[5 empty] | 0.01876589 | 0.0029093 | -0.002374768 |  | 0.01876589 | 0.0029093 | -0.002374768 | 0.04036027 | 0.002893907 | 0.0002159309 | 0.05972864 | 0.002983895 | -0.0009001535 | Пески и супеси | 0,30-0,35
[5 empty] | 0.01926334 | 0.003636624 | -0.002394093 |  | 0.01926334 | 0.003636624 | -0.002394093 | 0.04081477 | 0.003617383 | 0.0002142418 | 0.0624452 | 0.003729869 | -0.0009008769
|  |  | Линия 0,5 Q max |  | 0.01923448 | 0.004363949 | -0.002388128 |  | 0.01923448 | 0.004363949 | -0.002388128 | 0.04195616 | 0.00434086 | 0.0002119967 | 0.06169907 | 0.004475843 | -0.0009025045
|  |  |  | 0 | 0.020468 | 0.005091274 | -0.002402681 |  | 0.020468 | 0.005091274 | -0.002402681 | 0.0433418 | 0.005064337 | 0.000214926 | 0.0673717 | 0.005221817 | -0.0009001535
[5 empty] | 0.02107895 | 0.005818599 | -0.00240292 |  | 0.02107895 | 0.005818599 | -0.00240292 | 0.04535191 | 0.005787813 | 0.0002146694 | 0.0661309 | 0.005967791 | -0.0008959941
[5 empty] | 0.02173559 | 0.006545924 | -0.002404113 |  | 0.02173559 | 0.006545924 | -0.002404113 | 0.04484234 | 0.00651129 | 0.0002155033 | 0.06752942 | 0.006713765 | -0.000908834
[5 empty] | 0.02246313 | 0.007273249 | -0.002063419 |  | 0.02246313 | 0.007273249 | -0.002063419 | 0.04425517 | 0.007234766 | -0.0004021894 | 0.07357216 | 0.007459738 | -0.001279503
[5 empty] | 0.02228059 | 0.008000574 | -0.002078167 |  | 0.02228059 | 0.008000574 | -0.002078167 | 0.04619305 | 0.007958243 | -0.0004036342 | 0.07054041 | 0.008205712 | -0.001255796
Коэфф. Точки |  |  |  |  | 0.02231859 | 0.008727899 | -0.002080244 |  | 0.02231859 | 0.008727899 | -0.002080244 | 0.04721851 | 0.00868172 | -0.0004021493 | 0.07120445 | 0.008951686 | -0.001258966
[5 empty] | 0.02248874 | 0.009455223 | -0.002088344 |  | 0.02248874 | 0.009455223 | -0.002088344 | 0.04598365 | 0.009405196 | -0.0003997412 | 0.07217714 | 0.00969766 | -0.001257318
[5 empty] | 0.02364779 | 0.01018255 | -0.002080451 |  | 0.02364779 | 0.01018255 | -0.002080451 | 0.04880329 | 0.01012867 | -0.0004035138 | 0.07470595 | 0.01044363 | -0.00127608
[5 empty] | 0.02416571 | 0.01090987 | -0.001631072 |  | 0.02416571 | 0.01090987 | -0.001631072 | 0.05006841 | 0.01085215 | -0.0003977344 | 0.07353241 | 0.01118961 | -0.001623417
[5 empty] | 0.02373366 | 0.0116372 | -0.00164685 |  | 0.02373366 | 0.0116372 | -0.00164685 | 0.04927564 | 0.01157563 | -0.001231939 | 0.07660844 | 0.01193558 | -0.001611008
[5 empty] | 0.02359183 | 0.01236452 | -0.001639947 |  | 0.02359183 | 0.01236452 | -0.001639947 | 0.0490936 | 0.0122991 | -0.001231816 | 0.07474103 | 0.01268156 | -0.001596505
[5 empty] | 0.0248104 | 0.01309185 | -0.001650959 |  | 0.0248104 | 0.01309185 | -0.001650959 | 0.04929246 | 0.01302258 | -0.00123985 | 0.07594304 | 0.01342753 | -0.001596827
[5 empty] | 0.02537971 | 0.01381917 | -0.00163025 |  | 0.02537971 | 0.01381917 | -0.00163025 | 0.04847874 | 0.01374606 | -0.001231939 | 0.07872874 | 0.0141735 | -0.001618099
[5 empty] | 0.02510954 | 0.0145465 | -0.001645207 |  | 0.02510954 | 0.0145465 | -0.001645207 | 0.04992285 | 0.01446953 | -0.001234411 | 0.08137031 | 0.01491948 | -0.001626801
[5 empty] | 0.02448386 | 0.01527382 | -0.001635345 |  | 0.02448386 | 0.01527382 | -0.001635345 | 0.05096967 | 0.01519301 | -0.001240468 | 0.07630161 | 0.01566545 | -0.001608752
[5 empty] | 0.02548658 | 0.01600115 | -0.001242356 |  | 0.02548658 | 0.01600115 | -0.001242356 | 0.04933161 | 0.01591649 | -0.002052862 | 0.08229332 | 0.01641142 | -0.001874857
[5 empty] | 0.0249678 | 0.01672847 | -0.00124409 |  | 0.0249678 | 0.01672847 | -0.00124409 | 0.05192902 | 0.01663996 | -0.002016861 | 0.08259393 | 0.0171574 | -0.001864594
[5 empty] | 0.02597517 | 0.0174558 | -0.001241736 |  | 0.02597517 | 0.0174558 | -0.001241736 | 0.05255613 | 0.01736344 | -0.002031709 | 0.08346985 | 0.01790337 | -0.001871311
[5 empty] | 0.02510506 | 0.01818312 | -0.001241984 |  | 0.02510506 | 0.01818312 | -0.001241984 | 0.05062661 | 0.01808692 | -0.002028658 | 0.08086367 | 0.01864935 | -0.001876537
[5 empty] | 0.0258827 | 0.01891045 | -0.001232321 |  | 0.0258827 | 0.01891045 | -0.001232321 | 0.05068246 | 0.01881039 | -0.002031302 | 0.08281734 | 0.01939532 | -0.001859928
[5 empty] | 0.02545475 | 0.01963777 | -0.001234427 |  | 0.02545475 | 0.01963777 | -0.001234427 | 0.05330377 | 0.01953387 | -0.002047777 | 0.08358727 | 0.02014129 | -0.001870938
[5 empty] | 0.02622235 | 0.0203651 | -0.001020802 |  | 0.02622235 | 0.0203651 | -0.001020802 | 0.05133531 | 0.02025735 | -0.00253964 | 0.08480359 | 0.02088727 | -0.001980507
[5 empty] | 0.02554203 | 0.02109242 | -0.001008802 |  | 0.02554203 | 0.02109242 | -0.001008802 | 0.05194566 | 0.02098082 | -0.002553858 | 0.08405193 | 0.02163324 | -0.001976387
[5 empty] | 0.02575231 | 0.02181975 | -0.001025378 |  | 0.02575231 | 0.02181975 | -0.001025378 | 0.05190055 | 0.0217043 | -0.002542687 | 0.08342754 | 0.02237922 | -0.001949703
[5 empty] | 0.02596796 | 0.02254707 | -0.001023141 |  | 0.02596796 | 0.02254707 | -0.001023141 | 0.05562009 | 0.02242778 | -0.002556397 | 0.08213714 | 0.02312519 | -0.001966184
[5 empty] | 0.02647837 | 0.0232744 | -0.001010022 |  | 0.02647837 | 0.0232744 | -0.001010022 | 0.05340312 | 0.02315125 | -0.002533293 | 0.08052824 | 0.02387116 | -0.001959513
[5 empty] | 0.02589388 | 0.02400172 | -0.00101348 |  | 0.02589388 | 0.02400172 | -0.00101348 | 0.05448883 | 0.02387473 | -0.002527708 | 0.08143677 | 0.02461714 | -0.001946563
[5 empty] | 0.02686473 | 0.02472905 | -0.001025346 |  | 0.02686473 | 0.02472905 | -0.001025346 | 0.05660128 | 0.02459821 | -0.002759052 | 0.08370267 | 0.02536311 | -0.001906291
[5 empty] | 0.02709853 | 0.02545637 | -0.001037216 |  | 0.02709853 | 0.02545637 | -0.001037216 | 0.05333905 | 0.02532168 | -0.002731882 | 0.08281647 | 0.02610908 | -0.001899645
[5 empty] | 0.02627751 | 0.0261837 | -0.001036803 |  | 0.02627751 | 0.0261837 | -0.001036803 | 0.05732364 | 0.02604516 | -0.002743409 | 0.08630027 | 0.02685506 | -0.001886541
[5 empty] | 0.02624978 | 0.02691102 | -0.001027307 |  | 0.02624978 | 0.02691102 | -0.001027307 | 0.0553411 | 0.02676864 | -0.002719806 | 0.08713144 | 0.02760103 | -0.001914837
[5 empty] | 0.02769592 | 0.02763835 | -0.001032984 |  | 0.02769592 | 0.02763835 | -0.001032984 | 0.05526721 | 0.02749211 | -0.002727765 | 0.08245205 | 0.02834701 | -0.001915977
[5 empty] | 0.02734687 | 0.02836567 | -0.001038041 |  | 0.02734687 | 0.02836567 | -0.001038041 | 0.0585821 | 0.02821559 | -0.002749172 | 0.08805786 | 0.02909298 | -0.001896606
[5 empty] | 0.02702443 | 0.029093 | -0.001132987 |  | 0.02702443 | 0.029093 | -0.001132987 | 0.05630509 | 0.02893907 | -0.002905804 | 0.08670814 | 0.02983895 | -0.001734302
[5 empty] | 0.02785656 | 0.02982032 | -0.001122998 |  | 0.02785656 | 0.02982032 | -0.001122998 | 0.05706707 | 0.02966254 | -0.002951705 | 0.08514398 | 0.03058493 | -0.00173622
[5 empty] | 0.02676981 | 0.03054764 | -0.001123896 |  | 0.02676981 | 0.03054764 | -0.001123896 | 0.05949009 | 0.03038602 | -0.002947612 | 0.08518279 | 0.0313309 | -0.001737964
[5 empty] | 0.0275975 | 0.03127497 | -0.001119519 |  | 0.0275975 | 0.03127497 | -0.001119519 | 0.05688926 | 0.0311095 | -0.002909604 | 0.08399999 | 0.03207687 | -0.00175331
[5 empty] | 0.02802893 | 0.03200229 | -0.001111213 |  | 0.02802893 | 0.03200229 | -0.001111213 | 0.05729996 | 0.03183297 | -0.002905219 | 0.08425606 | 0.03282285 | -0.001756275
[5 empty] | 0.02718634 | 0.03272962 | -0.001250789 |  | 0.02718634 | 0.03272962 | -0.001250789 | 0.06052849 | 0.03255645 | -0.002899956 | 0.0879112 | 0.03356882 | -0.001756275
[5 empty] | 0.02801679 | 0.03345694 | -0.00125192 |  | 0.02801679 | 0.03345694 | -0.00125192 | 0.05826725 | 0.03327993 | -0.003095038 | 0.0843743 | 0.0343148 | -0.001524873
[5 empty] | 0.02739293 | 0.03418427 | -0.001267501 |  | 0.02739293 | 0.03418427 | -0.001267501 | 0.06058684 | 0.0340034 | -0.003069536 | 0.08585835 | 0.03506077 | -0.001520573
[5 empty] | 0.02783148 | 0.03491159 | -0.001253051 |  | 0.02783148 | 0.03491159 | -0.001253051 | 0.0591395 | 0.03472688 | -0.003050793 | 0.09007587 | 0.03580674 | -0.001527637
[5 empty] | 0.02786375 | 0.03563892 | -0.001256695 |  | 0.02786375 | 0.03563892 | -0.001256695 | 0.06222639 | 0.03545036 | -0.003094116 | 0.09087682 | 0.03655272 | -0.001547142
[5 empty] | 0.02839287 | 0.03636624 | -0.001260465 |  | 0.02839287 | 0.03636624 | -0.001260465 | 0.0627801 | 0.03617383 | -0.003097496 | 0.08852565 | 0.03729869 | -0.001540691
[5 empty] | 0.02829696 | 0.03709357 | -0.001265617 |  | 0.02829696 | 0.03709357 | -0.001265617 | 0.05935198 | 0.03689731 | -0.003088278 | 0.08559078 | 0.03804467 | -0.001540231
[5 empty] | 0.02744178 | 0.03782089 | -0.001419297 |  | 0.02744178 | 0.03782089 | -0.001419297 | 0.0611694 | 0.03762079 | -0.003172133 | 0.09132327 | 0.03879064 | -0.001311883
[5 empty] | 0.0280135 | 0.03854822 | -0.001402085 |  | 0.0280135 | 0.03854822 | -0.001402085 | 0.06162322 | 0.03834426 | -0.003189646 | 0.08773393 | 0.03953661 | -0.001320424
[5 empty] | 0.02766968 | 0.03927554 | -0.001423389 |  | 0.02766968 | 0.03927554 | -0.001423389 | 0.06055889 | 0.03906774 | -0.003188691 | 0.08797093 | 0.04028259 | -0.001318321
[5 empty] | 0.02903791 | 0.04000287 | -0.001417886 |  | 0.02903791 | 0.04000287 | -0.001417886 | 0.06378908 | 0.03979122 | -0.003189328 | 0.0876622 | 0.04102856 | -0.001309123
[5 empty] | 0.02909118 | 0.04073019 | -0.001422965 |  | 0.02909118 | 0.04073019 | -0.001422965 | 0.06401457 | 0.04051469 | -0.003161943 | 0.08735082 | 0.04177453 | -0.001326468
[5 empty] | 0.02790494 | 0.04145752 | -0.001403778 |  | 0.02790494 | 0.04145752 | -0.001403778 | 0.06096897 | 0.04123817 | -0.003275713 | 0.08775108 | 0.04252051 | -0.001325154
[5 empty] | 0.02878678 | 0.04218484 | -0.001573385 |  | 0.02878678 | 0.04218484 | -0.001573385 | 0.06452768 | 0.04196165 | -0.00322044 | 0.08672218 | 0.04326648 | -0.001116771
[5 empty] | 0.02864071 | 0.04291217 | -0.00155793 |  | 0.02864071 | 0.04291217 | -0.00155793 | 0.06182871 | 0.04268512 | -0.003259456 | 0.09259914 | 0.04401246 | -0.00111297
[5 empty] | 0.02821088 | 0.04363949 | -0.001559648 |  | 0.02821088 | 0.04363949 | -0.001559648 | 0.06198983 | 0.0434086 | -0.003272136 | 0.09214972 | 0.04475843 | -0.001110399
[5 empty] | 0.02884894 | 0.04436682 | -0.001547003 |  | 0.02884894 | 0.04436682 | -0.001547003 | 0.06369353 | 0.04413208 | -0.003248402 | 0.09210888 | 0.0455044 | -0.001120236
[5 empty] | 0.02926716 | 0.04509414 | -0.001553872 |  | 0.02926716 | 0.04509414 | -0.001553872 | 0.0620688 | 0.04485555 | -0.003242549 | 0.08954634 | 0.04625038 | -0.001119453
[5 empty] | 0.0294258 | 0.04582147 | -0.001575726 |  | 0.0294258 | 0.04582147 | -0.001575726 | 0.06264829 | 0.04557903 | -0.003237997 | 0.08998359 | 0.04699635 | -0.001122136
[5 empty] | 0.0286548 | 0.04654879 | -0.001680309 |  | 0.0286548 | 0.04654879 | -0.001680309 | 0.06218254 | 0.04630251 | -0.003256528 | 0.09189068 | 0.04774233 | -0.0009894675
[5 empty] | 0.02950663 | 0.04727612 | -0.001676942 |  | 0.02950663 | 0.04727612 | -0.001676942 | 0.06529488 | 0.04702598 | -0.003265022 | 0.08847531 | 0.0484883 | -0.0009768414
[5 empty] | 0.02916838 | 0.04800344 | -0.001690239 |  | 0.02916838 | 0.04800344 | -0.001690239 | 0.06302723 | 0.04774946 | -0.003255221 | 0.09356668 | 0.04923427 | -0.0009872974
[5 empty] | 0.02879821 | 0.04873077 | -0.001679804 |  | 0.02879821 | 0.04873077 | -0.001679804 | 0.06525467 | 0.04847294 | -0.003245093 | 0.09265027 | 0.04998025 | -0.0009951886
[5 empty] | 0.02826185 | 0.04945809 | -0.001696467 |  | 0.02826185 | 0.04945809 | -0.001696467 | 0.0634085 | 0.04919641 | -0.00323954 | 0.09060765 | 0.05072622 | -0.0009815762
[5 empty] | 0.02853151 | 0.05018542 | -0.001686536 |  | 0.02853151 | 0.05018542 | -0.001686536 | 0.06400286 | 0.04991989 | -0.003292138 | 0.0899019 | 0.05147219 | -0.0009820694
[5 empty] | 0.02985432 | 0.05091274 | -0.001753299 |  | 0.02985432 | 0.05091274 | -0.001753299 | 0.06442353 | 0.05064337 | -0.003209253 | 0.09591422 | 0.05221817 | -0.0009569692
[5 empty] | 0.02972284 | 0.05164007 | -0.001749968 |  | 0.02972284 | 0.05164007 | -0.001749968 | 0.0664085 | 0.05136684 | -0.003235126 | 0.09504932 | 0.05296414 | -0.0009484768
[5 empty] | 0.02895802 | 0.05236739 | -0.001766798 |  | 0.02895802 | 0.05236739 | -0.001766798 | 0.06641759 | 0.05209032 | -0.003240301 | 0.0933971 | 0.05371012 | -0.0009455187
[5 empty] | 0.02996911 | 0.05309472 | -0.00175961 |  | 0.02996911 | 0.05309472 | -0.00175961 | 0.06457769 | 0.0528138 | -0.0032099 | 0.0932897 | 0.05445609 | -0.0009533432
[5 empty] | 0.02931626 | 0.05382204 | -0.001769954 |  | 0.02931626 | 0.05382204 | -0.001769954 | 0.06552671 | 0.05353727 | -0.003219602 | 0.09205088 | 0.05520206 | -0.000954202
[5 empty] | 0.02937816 | 0.05454937 | -0.001749968 |  | 0.02937816 | 0.05454937 | -0.001749968 | 0.06376686 | 0.05426075 | -0.003233185 | 0.09418103 | 0.05594804 | -0.00094695
[5 empty] | 0.03009981 | 0.05527669 | -0.001748967 |  | 0.03009981 | 0.05527669 | -0.001748967 | 0.06288505 | 0.05498423 | -0.003163623 | 0.09284193 | 0.05669401 | -0.0009520914
[5 empty] | 0.03014616 | 0.05600402 | -0.001745449 |  | 0.03014616 | 0.05600402 | -0.001745449 | 0.06307564 | 0.0557077 | -0.003181942 | 0.09701026 | 0.05743999 | -0.0009612866
[5 empty] | 0.02899819 | 0.05673134 | -0.001776059 |  | 0.02899819 | 0.05673134 | -0.001776059 | 0.0663826 | 0.05643118 | -0.003187628 | 0.09777593 | 0.05818596 | -0.0009527619
[5 empty] | 0.03030975 | 0.05745867 | -0.001746329 |  | 0.03030975 | 0.05745867 | -0.001746329 | 0.0639461 | 0.05715466 | -0.00313867 | 0.09609666 | 0.05893193 | -0.0009616698
[5 empty] | 0.02910367 | 0.05818599 | -0.00175618 |  | 0.02910367 | 0.05818599 | -0.00175618 | 0.06406693 | 0.05787813 | -0.003144671 | 0.09355383 | 0.05967791 | -0.0009508462
[5 empty] | 0.03028103 | 0.05891332 | -0.001754948 |  | 0.03028103 | 0.05891332 | -0.001754948 | 0.0639278 | 0.05860161 | -0.003140249 | 0.09608314 | 0.06042388 | -0.0009599457
[5 empty] | 0.02943172 | 0.05964064 | -0.001755161 |  | 0.02943172 | 0.05964064 | -0.001755161 | 0.06731738 | 0.05932508 | -0.003028715 | 0.09595698 | 0.06116985 | -0.0009651478
[5 empty] | 0.02996319 | 0.06036797 | -0.001734212 |  | 0.02996319 | 0.06036797 | -0.001734212 | 0.06478556 | 0.06004856 | -0.003056412 | 0.09427565 | 0.06191583 | -0.0009705543
[5 empty] | 0.02921564 | 0.06109529 | -0.001754812 |  | 0.02921564 | 0.06109529 | -0.001754812 | 0.06604157 | 0.06077204 | -0.003042716 | 0.09747085 | 0.0626618 | -0.0009617688
[5 empty] | 0.03075541 | 0.06182261 | -0.001758478 |  | 0.03075541 | 0.06182261 | -0.001758478 | 0.06339751 | 0.06149551 | -0.00301654 | 0.09391958 | 0.06340778 | -0.0009716163
[5 empty] | 0.03000665 | 0.06254994 | -0.001740147 |  | 0.03000665 | 0.06254994 | -0.001740147 | 0.06344423 | 0.06221899 | -0.003057021 | 0.09320463 | 0.06415375 | -0.0009623481
[5 empty] | 0.02995371 | 0.06327726 | -0.001739624 |  | 0.02995371 | 0.06327726 | -0.001739624 | 0.06415773 | 0.06294247 | -0.003024758 | 0.0945693 | 0.06489972 | -0.0009653409
[5 empty] | 0.03014096 | 0.06400459 | -0.001732848 |  | 0.03014096 | 0.06400459 | -0.001732848 | 0.06586183 | 0.06366594 | -0.00289737 | 0.09458266 | 0.0656457 | -0.000971337
[5 empty] | 0.0304084 | 0.06473191 | -0.001706361 |  | 0.0304084 | 0.06473191 | -0.001706361 | 0.06668142 | 0.06438942 | -0.002919065 | 0.0962975 | 0.06639167 | -0.0009857835
[5 empty] | 0.02968792 | 0.06545924 | -0.001706017 |  | 0.02968792 | 0.06545924 | -0.001706017 | 0.06510652 | 0.0651129 | -0.002874228 | 0.1003083 | 0.06713765 | -0.0009774865
[5 empty] | 0.03097556 | 0.06618656 | -0.001702921 |  | 0.03097556 | 0.06618656 | -0.001702921 | 0.06592404 | 0.06583637 | -0.002913858 | 0.1010206 | 0.06788362 | -0.0009785602
[5 empty] | 0.02965045 | 0.06691389 | -0.001719088 |  | 0.02965045 | 0.06691389 | -0.001719088 | 0.06438944 | 0.06655985 | -0.002881749 | 0.09769595 | 0.06862959 | -0.0009663587
[5 empty] | 0.03067358 | 0.06764121 | -0.001704641 |  | 0.03067358 | 0.06764121 | -0.001704641 | 0.06606823 | 0.06728333 | -0.002709585 | 0.09878906 | 0.06937557 | -0.0009746558
[5 empty] | 0.0309245 | 0.06836854 | -0.001695262 |  | 0.0309245 | 0.06836854 | -0.001695262 | 0.06453126 | 0.0680068 | -0.002698206 | 0.09936001 | 0.07012154 | -0.0009909847
[5 empty] | 0.03048216 | 0.06909586 | -0.001693748 |  | 0.03048216 | 0.06909586 | -0.001693748 | 0.06374839 | 0.06873028 | -0.002734511 | 0.1016748 | 0.07086751 | -0.0009869298
[5 empty] | 0.03061159 | 0.06982319 | -0.001690047 |  | 0.03061159 | 0.06982319 | -0.001690047 | 0.06503694 | 0.06945376 | -0.002700915 | 0.1000472 | 0.07161349 | -0.0009944462
[5 empty] | 0.03022419 | 0.07055051 | -0.001694926 |  | 0.03022419 | 0.07055051 | -0.001694926 | 0.06448997 | 0.07017723 | -0.002706063 | 0.1011056 | 0.07235946 | -0.0009838639
[5 empty] | 0.03062756 | 0.07127784 | -0.001695262 |  | 0.03062756 | 0.07127784 | -0.001695262 | 0.06713827 | 0.07090071 | -0.00268493 | 0.09650084 | 0.07310544 | -0.0009844573
[5 empty] | 0.03009341 | 0.07200516 | -0.001695262 |  | 0.03009341 | 0.07200516 | -0.001695262 | 0.06609354 | 0.07162419 | -0.002709043 | 0.09783482 | 0.07385141 | -0.0009871276
[5 empty] | 0.03139442 | 0.07273249 | -0.001646355 |  | 0.03139442 | 0.07273249 | -0.001646355 | 0.06506959 | 0.07234766 | -0.002485018 | 0.09727842 | 0.07459738 | -0.0009996069
[5 empty] | 0.03087553 | 0.07345981 | -0.001617621 |  | 0.03087553 | 0.07345981 | -0.001617621 | 0.06432578 | 0.07307114 | -0.002513232 | 0.1020792 | 0.07534336 | -0.001004222
[5 empty] | 0.03107648 | 0.07418714 | -0.001640151 |  | 0.03107648 | 0.07418714 | -0.001640151 | 0.06764384 | 0.07379462 | -0.002494007 | 0.1025025 | 0.07608933 | -0.001004523
[5 empty] | 0.0306613 | 0.07491446 | -0.001645213 |  | 0.0306613 | 0.07491446 | -0.001645213 | 0.06614314 | 0.07451809 | -0.002478527 | 0.1039063 | 0.07683531 | -0.0009941896
[5 empty] | 0.03149433 | 0.07564179 | -0.00162105 |  | 0.03149433 | 0.07564179 | -0.00162105 | 0.0653767 | 0.07524157 | -0.002473533 | 0.1012372 | 0.07758128 | -0.001012849
[5 empty] | 0.03154078 | 0.07636911 | -0.001631172 |  | 0.03154078 | 0.07636911 | -0.001631172 | 0.06601509 | 0.07596505 | -0.002512483 | 0.1034801 | 0.07832725 | -0.0009992056
[5 empty] | 0.03074221 | 0.07709644 | -0.001569575 |  | 0.03074221 | 0.07709644 | -0.001569575 | 0.06803742 | 0.07668852 | -0.002253497 | 0.09802452 | 0.07907323 | -0.001021846
[5 empty] | 0.03100692 | 0.07782376 | -0.001586236 |  | 0.03100692 | 0.07782376 | -0.001586236 | 0.06822219 | 0.077412 | -0.002251012 | 0.0987851 | 0.0798192 | -0.001025714
[5 empty] | 0.03054777 | 0.07855109 | -0.001581207 |  | 0.03054777 | 0.07855109 | -0.001581207 | 0.06449227 | 0.07813548 | -0.002256433 | 0.1045069 | 0.08056517 | -0.00100953
[5 empty] | 0.03190246 | 0.07927841 | -0.001564389 |  | 0.03190246 | 0.07927841 | -0.001564389 | 0.06491468 | 0.07885895 | -0.002237236 | 0.1007226 | 0.08131115 | -0.00100841
[5 empty] | 0.031866 | 0.08000574 | -0.001573505 |  | 0.031866 | 0.08000574 | -0.001573505 | 0.06546722 | 0.07958243 | -0.00224898 | 0.1034507 | 0.08205712 | -0.001017266
[5 empty] | 0.0316091 | 0.08073306 | -0.001586079 |  | 0.0316091 | 0.08073306 | -0.001586079 | 0.06710212 | 0.08030591 | -0.00226095 | 0.1051558 | 0.0828031 | -0.001026121
[5 empty] | 0.0313841 | 0.08146039 | -0.001501223 |  | 0.0313841 | 0.08146039 | -0.001501223 | 0.06817516 | 0.08102938 | -0.001992463 | 0.09997777 | 0.08354907 | -0.00103014
[5 empty] | 0.03210488 | 0.08218771 | -0.001503473 |  | 0.03210488 | 0.08218771 | -0.001503473 | 0.06522284 | 0.08175286 | -0.001988068 | 0.103547 | 0.08429504 | -0.001037777
[5 empty] | 0.03118518 | 0.08291504 | -0.001514422 |  | 0.03118518 | 0.08291504 | -0.001514422 | 0.06573389 | 0.08247634 | -0.001993462 | 0.1061272 | 0.08504102 | -0.001034371
[5 empty] | 0.03171808 | 0.08364236 | -0.001507523 |  | 0.03171808 | 0.08364236 | -0.001507523 | 0.06717668 | 0.08319981 | -0.001991264 | 0.1034738 | 0.08578699 | -0.001036332
[5 empty] | 0.03144198 | 0.08436969 | -0.001492374 |  | 0.03144198 | 0.08436969 | -0.001492374 | 0.0647224 | 0.08392329 | -0.00198587 | 0.1011669 | 0.08653297 | -0.001033752
[5 empty] | 0.03097703 | 0.08509701 | -0.001411875 |  | 0.03097703 | 0.08509701 | -0.001411875 | 0.06475885 | 0.08464677 | -0.002010843 | 0.1054718 | 0.08727894 | -0.001037364
[5 empty] | 0.03197614 | 0.08582434 | -0.001425623 |  | 0.03197614 | 0.08582434 | -0.001425623 | 0.06661577 | 0.08537024 | -0.00171971 | 0.1011357 | 0.08802491 | -0.001035085
[5 empty] | 0.03183774 | 0.08655166 | -0.001430441 |  | 0.03183774 | 0.08655166 | -0.001430441 | 0.0670874 | 0.08609372 | -0.001704245 | 0.1047629 | 0.08877089 | -0.001046789
[5 empty] | 0.03161683 | 0.08727899 | -0.001411875 |  | 0.03161683 | 0.08727899 | -0.001411875 | 0.06769008 | 0.0868172 | -0.001723491 | 0.10807 | 0.08951686 | -0.001045744
[5 empty] | 0.03127227 | 0.08800631 | -0.001426331 |  | 0.03127227 | 0.08800631 | -0.001426331 | 0.06606132 | 0.08754067 | -0.001711634 | 0.1077574 | 0.09026283 | -0.001051805
[5 empty] | 0.03210012 | 0.08873364 | -0.001430725 |  | 0.03210012 | 0.08873364 | -0.001430725 | 0.06549523 | 0.08826415 | -0.001725037 | 0.1049552 | 0.09100881 | -0.001037907
[5 empty] | 0.03209121 | 0.08946096 | -0.00143115 |  | 0.03209121 | 0.08946096 | -0.00143115 | 0.06551544 | 0.08898763 | -0.001701324 | 0.1052694 | 0.09175478 | -0.001045013
[5 empty] | 0.03144942 | 0.09018829 | -0.001331286 |  | 0.03144942 | 0.09018829 | -0.001331286 | 0.06744531 | 0.0897111 | -0.001425442 | 0.1076032 | 0.09250076 | -0.001065657
[5 empty] | 0.03162014 | 0.09091561 | -0.001327313 |  | 0.03162014 | 0.09091561 | -0.001327313 | 0.06733804 | 0.09043458 | -0.001429285 | 0.1050647 | 0.09324673 | -0.001048977
[5 empty] | 0.03304062 | 0.09164293 | -0.001311289 |  | 0.03304062 | 0.09164293 | -0.001311289 | 0.06731877 | 0.09115806 | -0.001419464 | 0.103016 | 0.0939927 | -0.001057211
[5 empty] | 0.03300593 | 0.09237026 | -0.001334199 |  | 0.03300593 | 0.09237026 | -0.001334199 | 0.06654123 | 0.09188153 | -0.001410924 | 0.1073977 | 0.09473868 | -0.00105415
[5 empty] | 0.03223807 | 0.09309758 | -0.001320294 |  | 0.03223807 | 0.09309758 | -0.001320294 | 0.06854319 | 0.09260501 | -0.001430281 | 0.1044824 | 0.09548465 | -0.001066291
[5 empty] | 0.03272927 | 0.09382491 | -0.0013195 |  | 0.03272927 | 0.09382491 | -0.0013195 | 0.06579264 | 0.09332849 | -0.001419891 | 0.1046911 | 0.09623062 | -0.00104676
[5 empty] | 0.03213265 | 0.09455223 | -0.001220975 |  | 0.03213265 | 0.09455223 | -0.001220975 | 0.06755941 | 0.09405196 | -0.001105575 | 0.1052854 | 0.0969766 | -0.001064446
[5 empty] | 0.03324202 | 0.09527956 | -0.001228059 |  | 0.03324202 | 0.09527956 | -0.001228059 | 0.06826422 | 0.09477544 | -0.001125108 | 0.1084385 | 0.09772257 | -0.001071358
[5 empty] | 0.032999 | 0.09600688 | -0.001231722 |  | 0.032999 | 0.09600688 | -0.001231722 | 0.06592915 | 0.09549892 | -0.001117964 | 0.1085225 | 0.09846855 | -0.001053919
[5 empty] | 0.03205355 | 0.09673421 | -0.001229158 |  | 0.03205355 | 0.09673421 | -0.001229158 | 0.06546364 | 0.09622239 | -0.001108923 | 0.1060689 | 0.09921452 | -0.001072103
[5 empty] | 0.03301477 | 0.09746153 | -0.001211572 |  | 0.03301477 | 0.09746153 | -0.001211572 | 0.0669989 | 0.09694587 | -0.001106468 | 0.1041773 | 0.09996049 | -0.001060087
[5 empty] | 0.03317493 | 0.09818886 | -0.001222319 |  | 0.03317493 | 0.09818886 | -0.001222319 | 0.0652737 | 0.09766935 | -0.0007630393 | 0.105238 | 0.1007065 | -0.00106753
[5 empty] | 0.03255756 | 0.09891618 | -0.001113989 |  | 0.03255756 | 0.09891618 | -0.001113989 | 0.06654963 | 0.09839282 | -0.0007537765 | 0.106185 | 0.1014524 | -0.001057479
[5 empty] | 0.03351932 | 0.09964351 | -0.001112548 |  | 0.03351932 | 0.09964351 | -0.001112548 | 0.06930613 | 0.0991163 | -0.0007601542 | 0.1100155 | 0.1021984 | -0.001066016
[5 empty] | 0.03300824 | 0.1003708 | -0.001105786 |  | 0.03300824 | 0.1003708 | -0.001105786 | 0.0655576 | 0.09983978 | -0.0007567376 | 0.1088789 | 0.1029444 | -0.00106847
[5 empty] | 0.03237197 | 0.1010982 | -0.001106895 |  | 0.03237197 | 0.1010982 | -0.001106895 | 0.0670972 | 0.1005633 | -0.0007517266 | 0.1101974 | 0.1036904 | -0.001056625
[5 empty] | 0.03314328 | 0.1018255 | -0.001112769 |  | 0.03314328 | 0.1018255 | -0.001112769 | 0.06942197 | 0.1012867 | -0.0007648615 | 0.1099735 | 0.1044363 | -0.001061427
[5 empty] | 0.03318547 | 0.1025528 | -0.001101907 |  | 0.03318547 | 0.1025528 | -0.001101907 | 0.06665181 | 0.1020102 | -0.000756282 | 0.1088899 | 0.1051823 | -0.001063348
[5 empty] | 0.03329383 | 0.1032801 | -0.0009407429 |  | 0.03329383 | 0.1032801 | -0.0009407429 | 0.06640779 | 0.1027337 | -0.0002869515 | 0.1038054 | 0.1059283 | -0.001000023
[5 empty] | 0.03268838 | 0.1040075 | -0.0009459964 |  | 0.03268838 | 0.1040075 | -0.0009459964 | 0.06712294 | 0.1034572 | -0.0002864933 | 0.1101497 | 0.1066743 | -0.0009919386
[5 empty] | 0.03338563 | 0.1047348 | -0.0009466531 |  | 0.03338563 | 0.1047348 | -0.0009466531 | 0.06661817 | 0.1041806 | -0.0002882117 | 0.1104218 | 0.1074202 | -0.001005413
[5 empty] | 0.03356831 | 0.1054621 | -0.0009374595 |  | 0.03356831 | 0.1054621 | -0.0009374595 | 0.06657145 | 0.1049041 | -0.0002857486 | 0.1068343 | 0.1081662 | -0.001004216
[5 empty] | 0.03323564 | 0.1061894 | -0.0009290165 |  | 0.03323564 | 0.1061894 | -0.0009290165 | 0.06776837 | 0.1056276 | -0.0002841734 | 0.1079627 | 0.1089122 | -0.001005613
[5 empty] | 0.03345951 | 0.1069168 | -0.0009414934 |  | 0.03345951 | 0.1069168 | -0.0009414934 | 0.06700278 | 0.1063511 | -0.0002883835 | 0.1089121 | 0.1096582 | -0.001000523
[5 empty] | 0.03284312 | 0.1076441 | -0.0005599038 |  | 0.03284312 | 0.1076441 | -0.0005599038 | 0.0663681 | 0.1070745 | 0.0002942157 | 0.1084312 | 0.1104041 | -0.0006764099
[5 empty] | 0.03256713 | 0.1083714 | -0.0005566664 |  | 0.03256713 | 0.1083714 | -0.0005566664 | 0.06708696 | 0.107798 | 0.0002948041 | 0.1111318 | 0.1111501 | -0.0006760011
[5 empty] | 0.03355639 | 0.1090987 | -0.0005624714 |  | 0.03355639 | 0.1090987 | -0.0005624714 | 0.07055816 | 0.1085215 | 0.0002945687 | 0.10854 | 0.1118961 | -0.0006786583
[5 empty] | 0.03348827 | 0.1098261 | -0.0005629738 |  | 0.03348827 | 0.1098261 | -0.0005629738 | 0.06708545 | 0.109245 | 0.0002935979 | 0.1057322 | 0.112642 | -0.0006762055
[5 empty] | 0.03321144 | 0.1105534 | -0.0005568897 |  | 0.03321144 | 0.1105534 | -0.0005568897 | 0.07049397 | 0.1099685 | 0.0002946276 | 0.1109357 | 0.113388 | -0.0006861527
[5 empty] | 0.03348449 | 0.1112807 | 2.121801e-05 |  | 0.03348449 | 0.1112807 | 2.121801e-05 | 0.0671948 | 0.1106919 | 0.0002968046 | 0.1099507 | 0.114134 | -0.0006845857
[5 empty] | 0.03394944 | 0.112008 | 2.129846e-05 |  | 0.03394944 | 0.112008 | 2.129846e-05 | 0.06933809 | 0.1114154 | 0.000974515 | 0.1108612 | 0.11488 | -0.0001354865
[5 empty] | 0.03355481 | 0.1127354 | 2.13281e-05 |  | 0.03355481 | 0.1127354 | 2.13281e-05 | 0.07052078 | 0.1121389 | 0.0009737367 | 0.1048643 | 0.1156259 | -0.0001342068
[5 empty] | 0.03322636 | 0.1134627 | 2.138314e-05 |  | 0.03322636 | 0.1134627 | 2.138314e-05 | 0.06918869 | 0.1128624 | 0.000978115 | 0.1068824 | 0.1163719 | -0.0001350285
[5 empty] | 0.0336827 | 0.11419 | 2.122648e-05 |  | 0.0336827 | 0.11419 | 2.122648e-05 | 0.06809687 | 0.1135858 | 0.0009666341 | 0.111227 | 0.1171179 | -0.0001342202
[5 empty] | 0.03429801 | 0.1149173 | 2.102323e-05 |  | 0.03429801 | 0.1149173 | 2.102323e-05 | 0.06777092 | 0.1143093 | 0.0009821041 | 0.1065143 | 0.1178639 | -0.0001346513
[5 empty] | 0.03347525 | 0.1156447 | 2.097665e-05 |  | 0.03347525 | 0.1156447 | 2.097665e-05 | 0.07048893 | 0.1150328 | 0.0009775312 | 0.1097127 | 0.1186098 | -0.0001338431
[5 empty] | 0.03439168 | 0.116372 | 0.0007695403 |  | 0.03439168 | 0.116372 | 0.0007695403 | 0.06970426 | 0.1157563 | 0.001754078 | 0.1115504 | 0.1193558 | 0.0006180264
[5 empty] | 0.03386063 | 0.1170993 | 0.0007684541 |  | 0.03386063 | 0.1170993 | 0.0007684541 | 0.07047519 | 0.1164797 | 0.001728669 | 0.1069767 | 0.1201018 | 0.0006101924
[5 empty] | 0.03363866 | 0.1178266 | 0.0007722557 |  | 0.03363866 | 0.1178266 | 0.0007722557 | 0.06795916 | 0.1172032 | 0.001734586 | 0.1092784 | 0.1208478 | 0.0006129466
[5 empty] | 0.03431263 | 0.118554 | 0.0007780744 |  | 0.03431263 | 0.118554 | 0.0007780744 | 0.06756867 | 0.1179267 | 0.001724318 | 0.1099319 | 0.1215937 | 0.0006157619
[5 empty] | 0.03312625 | 0.1192813 | 0.0007831948 |  | 0.03312625 | 0.1192813 | 0.0007831948 | 0.06983213 | 0.1186502 | 0.001735978 | 0.1084708 | 0.1223397 | 0.0006108657
[5 empty] | 0.03446245 | 0.1200086 | 0.0007783847 |  | 0.03446245 | 0.1200086 | 0.0007783847 | 0.07117593 | 0.1193736 | 0.001744332 | 0.1089076 | 0.1230857 | 0.0006064591
[5 empty] | 0.03406307 | 0.1207359 | 0.001687409 |  | 0.03406307 | 0.1207359 | 0.001687409 | 0.06883384 | 0.1200971 | 0.002584391 | 0.1092361 | 0.1238317 | 0.001527987
[5 empty] | 0.03332736 | 0.1214633 | 0.001672779 |  | 0.03332736 | 0.1214633 | 0.001672779 | 0.07149612 | 0.1208206 | 0.002589565 | 0.1078074 | 0.1245776 | 0.001525388
[5 empty] | 0.03381655 | 0.1221906 | 0.001683541 |  | 0.03381655 | 0.1221906 | 0.001683541 | 0.06926309 | 0.1215441 | 0.002585426 | 0.1055172 | 0.1253236 | 0.001522023
[5 empty] | 0.03386908 | 0.1229179 | 0.001683541 |  | 0.03386908 | 0.1229179 | 0.001683541 | 0.06909396 | 0.1222676 | 0.002562404 | 0.1067388 | 0.1260696 | 0.001527375
[5 empty] | 0.03423229 | 0.1236452 | 0.001679673 |  | 0.03423229 | 0.1236452 | 0.001679673 | 0.0695184 | 0.122991 | 0.002575338 | 0.108103 | 0.1268156 | 0.001543585
[5 empty] | 0.03418358 | 0.1243726 | 0.001666893 |  | 0.03418358 | 0.1243726 | 0.001666893 | 0.07086675 | 0.1237145 | 0.002576114 | 0.106849 | 0.1275615 | 0.001536704
[5 empty] | 0.03337763 | 0.1250999 | 0.002716036 |  | 0.03337763 | 0.1250999 | 0.002716036 | 0.06918159 | 0.124438 | 0.003490991 | 0.1106858 | 0.1283075 | 0.002589235
[5 empty] | 0.03482556 | 0.1258272 | 0.002724451 |  | 0.03482556 | 0.1258272 | 0.002724451 | 0.07134529 | 0.1251615 | 0.003495894 | 0.1095014 | 0.1290535 | 0.002561294
[5 empty] | 0.0334715 | 0.1265545 | 0.002721737 |  | 0.0334715 | 0.1265545 | 0.002721737 | 0.07177232 | 0.1258849 | 0.003537575 | 0.1077418 | 0.1297994 | 0.002612003
[5 empty] | 0.03425484 | 0.1272819 | 0.002710335 |  | 0.03425484 | 0.1272819 | 0.002710335 | 0.06898605 | 0.1266084 | 0.003523214 | 0.1061961 | 0.1305454 | 0.002569056
[5 empty] | 0.03476894 | 0.1280092 | 0.002703277 |  | 0.03476894 | 0.1280092 | 0.002703277 | 0.06857639 | 0.1273319 | 0.003486437 | 0.1095277 | 0.1312914 | 0.002600878
[5 empty] | 0.03423817 | 0.1287365 | 0.002687803 |  | 0.03423817 | 0.1287365 | 0.002687803 | 0.07217588 | 0.1280554 | 0.003530219 | 0.1106704 | 0.1320374 | 0.002604241
[5 empty] | 0.03379941 | 0.1294638 | 0.003824506 |  | 0.03379941 | 0.1294638 | 0.003824506 | 0.0720541 | 0.1287788 | 0.004511378 | 0.1085111 | 0.1327833 | 0.003787771
[5 empty] | 0.03386602 | 0.1301912 | 0.003857622 |  | 0.03386602 | 0.1301912 | 0.003857622 | 0.06930936 | 0.1295023 | 0.004502422 | 0.1086468 | 0.1335293 | 0.003759975
[5 empty] | 0.03362021 | 0.1309185 | 0.003838369 |  | 0.03362021 | 0.1309185 | 0.003838369 | 0.06984862 | 0.1302258 | 0.004508691 | 0.1063053 | 0.1342753 | 0.003726545
[5 empty] | 0.0345471 | 0.1316458 | 0.003817575 |  | 0.0345471 | 0.1316458 | 0.003817575 | 0.07027823 | 0.1309493 | 0.004516304 | 0.1094531 | 0.1350213 | 0.003751712
[5 empty] | 0.03504376 | 0.1323731 | 0.003853387 |  | 0.03504376 | 0.1323731 | 0.003853387 | 0.06845765 | 0.1316727 | 0.004433457 | 0.1121335 | 0.1357672 | 0.003786644
[5 empty] | 0.03481406 | 0.1331005 | 0.003866094 |  | 0.03481406 | 0.1331005 | 0.003866094 | 0.06915252 | 0.1323962 | 0.004492122 | 0.1108648 | 0.1365132 | 0.003774624
[5 empty] | 0.03411912 | 0.1338278 | 0.005014979 |  | 0.03411912 | 0.1338278 | 0.005014979 | 0.06914153 | 0.1331197 | 0.005456323 | 0.1069025 | 0.1372592 | 0.005035233
[5 empty] | 0.03535909 | 0.1345551 | 0.005047399 |  | 0.03535909 | 0.1345551 | 0.005047399 | 0.07246636 | 0.1338432 | 0.00553063 | 0.1123077 | 0.1380052 | 0.005004692
[5 empty] | 0.03514518 | 0.1352824 | 0.005048919 |  | 0.03514518 | 0.1352824 | 0.005048919 | 0.07075555 | 0.1345667 | 0.005505311 | 0.1098861 | 0.1387511 | 0.005034232
[5 empty] | 0.03495617 | 0.1360098 | 0.005068168 |  | 0.03495617 | 0.1360098 | 0.005068168 | 0.07105539 | 0.1352901 | 0.005532832 | 0.1117711 | 0.1394971 | 0.004960634
[5 empty] | 0.03507979 | 0.1367371 | 0.005072221 |  | 0.03507979 | 0.1367371 | 0.005072221 | 0.07011734 | 0.1360136 | 0.005491 | 0.1120393 | 0.1402431 | 0.005030227
[5 empty] | 0.03433971 | 0.1374644 | 0.00502815 |  | 0.03433971 | 0.1374644 | 0.00502815 | 0.0717892 | 0.1367371 | 0.00553063 | 0.1066333 | 0.1409891 | 0.004997182
[5 empty] | 0.03512306 | 0.1381917 | 0.00627333 |  | 0.03512306 | 0.1381917 | 0.00627333 | 0.06945709 | 0.1374606 | 0.006624106 | 0.1061087 | 0.141735 | 0.006251508
[5 empty] | 0.03488161 | 0.1389191 | 0.006291069 |  | 0.03488161 | 0.1389191 | 0.006291069 | 0.07121896 | 0.138184 | 0.006605707 | 0.1099991 | 0.142481 | 0.006372008
[5 empty] | 0.03479219 | 0.1396464 | 0.006348088 |  | 0.03479219 | 0.1396464 | 0.006348088 | 0.07242872 | 0.1389075 | 0.006554455 | 0.1057014 | 0.143227 | 0.006270435
[5 empty] | 0.03392248 | 0.1403737 | 0.006374697 |  | 0.03392248 | 0.1403737 | 0.006374697 | 0.0699178 | 0.139631 | 0.006522257 | 0.1115283 | 0.143973 | 0.006317121
[5 empty] | 0.03557036 | 0.141101 | 0.006388635 |  | 0.03557036 | 0.141101 | 0.006388635 | 0.06942199 | 0.1403545 | 0.006564311 | 0.1092026 | 0.1447189 | 0.00636633
[5 empty] | 0.03447061 | 0.1418284 | 0.006362026 |  | 0.03447061 | 0.1418284 | 0.006362026 | 0.07391424 | 0.1410779 | 0.006567596 | 0.1074499 | 0.1454649 | 0.00630955
[5 empty] | 0.03520264 | 0.1425557 | 0.007881483 |  | 0.03520264 | 0.1425557 | 0.007881483 | 0.07098042 | 0.1418014 | 0.007813939 | 0.1120518 | 0.1462109 | 0.007896406
[5 empty] | 0.03560377 | 0.143283 | 0.007868917 |  | 0.03560377 | 0.143283 | 0.007868917 | 0.07352463 | 0.1425249 | 0.007859492 | 0.1118761 | 0.1469568 | 0.007813939
[5 empty] | 0.03493633 | 0.1440103 | 0.00783593 |  | 0.03493633 | 0.1440103 | 0.00783593 | 0.0720252 | 0.1432484 | 0.00780687 | 0.1091141 | 0.1477028 | 0.007923109
[5 empty] | 0.03573473 | 0.1447377 | 0.00782729 |  | 0.03573473 | 0.1447377 | 0.00782729 | 0.07306872 | 0.1439719 | 0.007789591 | 0.1122743 | 0.1484488 | 0.007862633