## 1
Общество с ограниченной ответственностью "Инженерная геология" (ООО "ИнжГео") | [10 empty] | Общество с ограниченной ответственностью "Инженерная геология" (ООО "ИнжГео")
Юр. адрес: 117279, г. Москва, ул. Миклухо-Маклая, 36 а, этаж 5, пом. XXIII к. 76-84 | [10 empty] | Юр. адрес: 117279, г. Москва, ул. Миклухо-Маклая, 36 а, этаж 5, пом. XXIII к. 76-84 | [9 empty] | нагр |  |  | X0 | Y0 | R |  | нагр |  |  |  | X0 | Y0 | R | нагр |  |  |  | X0 | Y0 | R |  | нагр |  |  |  | X0 | Y0 | R
Телефон/факс +7 (495) 132-30-00, Адрес электронной почты inbox@inj-geo.ru | [10 empty] | Телефон/факс +7 (495) 132-30-00, Адрес электронной почты inbox@inj-geo.ru | [13 empty] | 0 | [7 empty] | 0 | [6 empty] | 0 | [7 empty] | 0
[21 empty] | девиатор | [6 empty] | девиатор | [6 empty] | девиатор | [7 empty] | девиатор
Испытательная лаборатория ООО «ИнжГео» | [10 empty] | Испытательная лаборатория ООО «ИнжГео» | [9 empty] | x0 | Угол | X | Y |  |  |  | x0 |  | Угол | X | Y |  |  | x0 |  | Угол | X | Y |  |  |  | x0 |  | Угол | X | Y
Адрес места осуществления деятельности лаборатории: г. Москва, просп. Вернадского, д. 51, стр. 1 | [10 empty] | Адрес места осуществления деятельности лаборатории: г. Москва, просп. Вернадского, д. 51, стр. 1 | [10 empty] | 0 | [7 empty] | 0 | [6 empty] | 0 | [7 empty] | 0
Телефон +7(910)4557682, E-mail: slg85@mail.ru | [10 empty] | Телефон +7(910)4557682, E-mail: slg85@mail.ru | [10 empty] | 5 | [7 empty] | 5 | [6 empty] | 5 | [7 empty] | 5
[22 empty] | 10 | [7 empty] | 10 | [6 empty] | 10 | [7 empty] | 10
Протокол испытаний № 13-63/39 от 07-12-2022 | [21 empty] | 15 | [7 empty] | 15 | [6 empty] | 15 | [7 empty] | 15
Наименование и адрес заказчика: Переход трубопровода через р. Енисей | [21 empty] | 20 | [7 empty] | 20 | [6 empty] | 20 | [7 empty] | 20
Наименование объекта: ООО Регионстрой | [21 empty] | 25 | [7 empty] | 25 | [6 empty] | 25 | [7 empty] | 25
Наименование используемого метода/методики: ГОСТ 12248.4-2020 | [21 empty] | 30 | [7 empty] | 30 | [6 empty] | 30 | [7 empty] | 30
Условия проведения испытания: температура окружающей среды (18 - 25)0С, влажность воздуха (40 - 75)% | [21 empty] | 35 | [7 empty] | 35 | [6 empty] | 35 | [7 empty] | 35
Дата получение объекта подлежащего испытаниям: 10-11-2022 | [21 empty] | 40 | [7 empty] | 40 | [6 empty] | 40 | [7 empty] | 40
Дата испытания: 25.10.2022-19.11.2039 | [21 empty] | 45 | [7 empty] | 45 | [6 empty] | 45 | [7 empty] | 45
Испытание грунтов методом трехосного сжатия | [10 empty] | Испытание грунтов методом трехосного сжатия | [10 empty] | 50 | [7 empty] | 50 | [6 empty] | 50 | [7 empty] | 50
Лабораторный номер: |  | 1074 | [5 empty] | We, % = | 0.568577864 |  | Лабораторный номер: | [6 empty] | We, % = |  |  |  | 55 | [7 empty] | 55 | [6 empty] | 55 | [7 empty] | 55
Номер скважины: |  | BH-006 | [5 empty] | ρ, г/см3 = | 1.52 |  | Номер скважины: | [6 empty] | ρ, г/см3 = |  |  |  | 60 | [7 empty] | 60 | [6 empty] | 60 | [7 empty] | 60
Глубина отбора, м: |  | 1.6 | [5 empty] | ρs, г/см3 = | 2.73 |  | Глубина отбора, м: | [6 empty] | ρs, г/см3 = |  |  |  | 65 | [7 empty] | 65 | [6 empty] | 65 | [7 empty] | 65
Наименование грунта: |  | Суглинок, после оттаивания текучий, тяжелый песчанистый | [5 empty] | e, д.е. = | 1.817248 |  | Наименование грунта: | [6 empty] | e, д.е. = |  |  |  | 70 | [7 empty] | 70 | [6 empty] | 70 | [7 empty] | 70
Схема проведения опыта: |  | КД | [5 empty] | IL, д.е. = | 3.153 |  | Схема проведения опыта: | [6 empty] | IL, д.е. = |  |  |  | 75 | [7 empty] | 75 | [6 empty] | 75 | [7 empty] | 75
Результаты испытаний | [10 empty] | Результаты испытаний | [10 empty] | 80 | [7 empty] | 80 | [6 empty] | 80 | [7 empty] | 80
[22 empty] | 85 | [7 empty] | 85 | [6 empty] | 85 | [7 empty] | 85
[22 empty] | 90 | [7 empty] | 90 | [6 empty] | 90 | [7 empty] | 90
[22 empty] | 95 | [7 empty] | 95 | [6 empty] | 95 | [7 empty] | 95
[22 empty] | 100 | [7 empty] | 100 | [6 empty] | 100 | [7 empty] | 100
[22 empty] | 105 | [7 empty] | 105 | [6 empty] | 105 | [7 empty] | 105
[22 empty] | 110 | [7 empty] | 110 | [6 empty] | 110 | [7 empty] | 110
[22 empty] | 115 | [7 empty] | 115 | [6 empty] | 115 | [7 empty] | 115
[22 empty] | 120 | [7 empty] | 120 | [6 empty] | 120 | [7 empty] | 120
[22 empty] | 125 | [7 empty] | 125 | [6 empty] | 125 | [7 empty] | 125
[22 empty] | 130 | [7 empty] | 130 | [6 empty] | 130 | [7 empty] | 130
[22 empty] | 135 | [7 empty] | 135 | [6 empty] | 135 | [7 empty] | 135
[22 empty] | 140 | [7 empty] | 140 | [6 empty] | 140 | [7 empty] | 140
[22 empty] | 145 | [7 empty] | 145 | [6 empty] | 145 | [7 empty] | 145
[22 empty] | 150 | [7 empty] | 150 | [6 empty] | 150 | [7 empty] | 150
[22 empty] | 155 | [7 empty] | 155 | [6 empty] | 155 | [7 empty] | 155
[22 empty] | 160 | [7 empty] | 160 | [6 empty] | 160 | [7 empty] | 160
[22 empty] | 165 | [7 empty] | 165 | [6 empty] | 165 | [7 empty] | 165
[22 empty] | 170 | [7 empty] | 170 | [6 empty] | 170 | [7 empty] | 170
[22 empty] | 175 | [7 empty] | 175 | [6 empty] | 175 | [7 empty] | 175
[22 empty] | 180 | [7 empty] | 180 | [6 empty] | 180 | [7 empty] | 180
[13 empty] | Давление в камере, Мпа σ3 | Вертикальная нагрузка, Мпа σ1 | Поровое давление, Мпа u
[13 empty] | 0.05 | 0.08493633 | [5 empty] | 1 | [6 empty] | σ3,кПа | σ1,кПа | u, кПа |  |  |  | 4
[13 empty] | 0.15 | 0.2220252 | [27 empty] | δ3, Мпа | δ1-δ3, МПа | δ1, МПа | δ1, КПа
[13 empty] | 0.25 | 0.3591141 | [21 empty] | С, МПа:
φ, град:
E, Мпа
[27 empty] | x | 0
[27 empty] | y |  |  |  | С, кПа | φ,°
Эффективные значения угла внутреннего трения и удельного сцепления ϕ', С'
[13 empty] | ϕ', град. = | 9
[13 empty] | С', МПа = | 0.007
|  | K0, д.е. | 0.8435655 | Эффективное напряжение, Мпа: |  |  |  |  | 0.04217828
|  | Модуль деформации E0, МПа: |  | Точки нахождения модуля Е0, Мпа (полное напряжение): |  |  |  |  | 0.04217828 | 0.05021363
|  | Модуль деформации E50, МПа: |  | qmax Давление при разрушении образца, Мпа (девиатор): |  |  |  |  | 0.03493633
|  | Коэф. Поперечной деформации, ϑ: |  | 0,5 qmax, Мпа (девиатор): |  |  |  |  | 0.01746816
| Начальник исп. лаборатории: | [6 empty] | Семиколенова Л.Г. |  |  |  |  | Начальник исп. лаборатории: |  |  |  |  | Семиколенова Л.Г.
Лист 1 , всего листов 2 | [11 empty] | Лист 2 , всего листов 2
Частичное воспроизведение протокола испытаний без письменного разрешения ООО «ИнжГео» ЗАПРЕЩАЕТСЯ | [11 empty] | Частичное воспроизведение протокола испытаний без письменного разрешения ООО «ИнжГео» ЗАПРЕЩАЕТСЯ
E0 |  |  | E50 |  | Деформация |  |  |  | Первая прочность |  |  | Вторая прочность |  |  | Третья прочность |  |  |  | К Пуассона
devE0 | epsE0 |  | dev50 | epsE50 | dev | eps | ev |  | dev1 | eps1 | ev1 | dev1 | eps1 | ev2 | dev1 | eps1 | ev3 | Глины
0.008035356 | 0.0005356864 |  | 0.01746816 | 0.001746803 | 0 | 0 | 0.002107765 |  | 0 | 0 | 0.002107765 | 0.01584554 | 0.0003418646 | 0.001120295 | 0 | 0 | 0.001709491 | < 0 | 0,20-0,30
[5 empty] | 0.008035356 | 0.0005356864 | 0.002107976 |  | 0.008035356 | 0.0005356864 | 0.002107976 | 0.02818549 | 0.0007202591 | 0.001111108 | 0.02727852 | 0.0003828535 | 0.00169479 | 0-0,25 | 0,30-0,38
Секущая модуля Е0 |  |  | Линия Q max |  | 0.01746816 | 0.001746803 | 0.00209027 |  | 0.01746816 | 0.001746803 | 0.00209027 | 0.0360126 | 0.001165448 | 0.001113797 | 0.05455704 | 0.001148561 | 0.001700773 | 0,25< | 0,38-0,45
| 0 |  |  | 0 | 0.01796271 | 0.002264931 | 0.002106922 |  | 0.01796271 | 0.002264931 | 0.002106922 | 0.03833633 | 0.002160777 | 0.001127577 | 0.05847543 | 0.002157465 | 0.001722825 | Суглинки | 0,35-0,37
[5 empty] | 0.01812302 | 0.003019908 | 3.316775e-05 |  | 0.01812302 | 0.003019908 | 3.316775e-05 | 0.03892149 | 0.002881036 | -0.001385617 | 0.05751434 | 0.00287662 | -0.003213169 | Пески и супеси | 0,30-0,35
[5 empty] | 0.01915033 | 0.003774885 | 3.30854e-05 |  | 0.01915033 | 0.003774885 | 3.30854e-05 | 0.04201654 | 0.003601295 | -0.001378197 | 0.05918968 | 0.003595775 | -0.003175438
|  |  | Линия 0,5 Q max |  | 0.01915783 | 0.004529862 | 3.289105e-05 |  | 0.01915783 | 0.004529862 | 3.289105e-05 | 0.04295013 | 0.004321554 | -0.001382732 | 0.06315379 | 0.004314931 | -0.003220203
|  |  |  | 0 | 0.02089028 | 0.005284839 | 3.29207e-05 |  | 0.02089028 | 0.005284839 | 3.29207e-05 | 0.0434288 | 0.005041814 | -0.00136748 | 0.06567288 | 0.005034086 | -0.00321221
[5 empty] | 0.02017968 | 0.006039816 | 3.293717e-05 |  | 0.02017968 | 0.006039816 | 3.293717e-05 | 0.04461957 | 0.005762073 | -0.001381633 | 0.06376026 | 0.005753241 | -0.003204536
[5 empty] | 0.02152932 | 0.006794793 | 3.283176e-05 |  | 0.02152932 | 0.006794793 | 3.283176e-05 | 0.04618921 | 0.006482332 | -0.001377236 | 0.06486637 | 0.006472396 | -0.00317288
[5 empty] | 0.02102228 | 0.00754977 | -0.0001062287 |  | 0.02102228 | 0.00754977 | -0.0001062287 | 0.04732509 | 0.007202591 | -0.00145668 | 0.06779535 | 0.007191551 | -0.002940793
[5 empty] | 0.02165796 | 0.008304747 | -0.000107411 |  | 0.02165796 | 0.008304747 | -0.000107411 | 0.04777173 | 0.00792285 | -0.001444662 | 0.07049565 | 0.007910706 | -0.002946366
Коэфф. Точки |  |  |  |  | 0.02260967 | 0.009059724 | -0.0001056109 |  | 0.02260967 | 0.009059724 | -0.0001056109 | 0.04717199 | 0.008643109 | -0.001454508 | 0.07303664 | 0.008629861 | -0.002914978
[5 empty] | 0.02306974 | 0.009814701 | -0.0001058239 |  | 0.02306974 | 0.009814701 | -0.0001058239 | 0.04948931 | 0.009363368 | -0.001461748 | 0.07143467 | 0.009349016 | -0.002939619
[5 empty] | 0.02337032 | 0.01056968 | -0.0001073897 |  | 0.02337032 | 0.01056968 | -0.0001073897 | 0.04898799 | 0.01008363 | -0.001460445 | 0.07134376 | 0.01006817 | -0.002948713
[5 empty] | 0.02354169 | 0.01132465 | -0.0001072086 |  | 0.02354169 | 0.01132465 | -0.0001072086 | 0.04884149 | 0.01080389 | -0.001441042 | 0.07068346 | 0.01078733 | -0.002919672
[5 empty] | 0.02290266 | 0.01207963 | -0.0003330463 |  | 0.02290266 | 0.01207963 | -0.0003330463 | 0.05109793 | 0.01152415 | -0.001478167 | 0.07639038 | 0.01150648 | -0.002558452
[5 empty] | 0.02358427 | 0.01283461 | -0.0003321136 |  | 0.02358427 | 0.01283461 | -0.0003321136 | 0.05009028 | 0.0122444 | -0.001493269 | 0.07523802 | 0.01222564 | -0.002556656
[5 empty] | 0.02386535 | 0.01358959 | -0.0003329797 |  | 0.02386535 | 0.01358959 | -0.0003329797 | 0.04987852 | 0.01296466 | -0.001494305 | 0.0735686 | 0.01294479 | -0.0025487
[5 empty] | 0.024315 | 0.01434456 | -0.0003338457 |  | 0.024315 | 0.01434456 | -0.0003338457 | 0.04974963 | 0.01368492 | -0.00148024 | 0.07600977 | 0.01366395 | -0.002543567
[5 empty] | 0.02440322 | 0.01509954 | -0.0003327465 |  | 0.02440322 | 0.01509954 | -0.0003327465 | 0.05059572 | 0.01440518 | -0.001487199 | 0.07506037 | 0.0143831 | -0.002568461
[5 empty] | 0.02452392 | 0.01585452 | -0.000609889 |  | 0.02452392 | 0.01585452 | -0.000609889 | 0.04998758 | 0.01512544 | -0.001479204 | 0.07423893 | 0.01510226 | -0.002571798
[5 empty] | 0.02424113 | 0.01660949 | -0.0006108643 |  | 0.02424113 | 0.01660949 | -0.0006108643 | 0.05101321 | 0.0158457 | -0.001507291 | 0.07727725 | 0.01582141 | -0.002204101
[5 empty] | 0.02389808 | 0.01736447 | -0.0006109253 |  | 0.02389808 | 0.01736447 | -0.0006109253 | 0.05016808 | 0.01656596 | -0.001502924 | 0.07370235 | 0.01654057 | -0.002208498
[5 empty] | 0.0249293 | 0.01811945 | -0.0006068411 |  | 0.0249293 | 0.01811945 | -0.0006068411 | 0.05236758 | 0.01728622 | -0.001513917 | 0.0762969 | 0.01725972 | -0.002182332
[5 empty] | 0.02542363 | 0.01887442 | -0.0006041589 |  | 0.02542363 | 0.01887442 | -0.0006041589 | 0.05147008 | 0.01800648 | -0.001495245 | 0.07549008 | 0.01797888 | -0.002219493
[5 empty] | 0.02540356 | 0.0196294 | -0.0006116568 |  | 0.02540356 | 0.0196294 | -0.0006116568 | 0.0538585 | 0.01872674 | -0.001497353 | 0.07632948 | 0.01869803 | -0.002192447
[5 empty] | 0.02564108 | 0.02038438 | -0.0006064753 |  | 0.02564108 | 0.02038438 | -0.0006064753 | 0.05177343 | 0.019447 | -0.001490878 | 0.07738402 | 0.01941719 | -0.002194866
[5 empty] | 0.02477386 | 0.02113936 | -0.0008934529 |  | 0.02477386 | 0.02113936 | -0.0008934529 | 0.05496258 | 0.02016725 | -0.001560622 | 0.07554004 | 0.02013634 | -0.001941493
[5 empty] | 0.0251521 | 0.02189433 | -0.0008928238 |  | 0.0251521 | 0.02189433 | -0.0008928238 | 0.05284536 | 0.02088751 | -0.001563426 | 0.08047067 | 0.0208555 | -0.001936274
[5 empty] | 0.02583571 | 0.02264931 | -0.000896688 |  | 0.02583571 | 0.02264931 | -0.000896688 | 0.05378475 | 0.02160777 | -0.001552365 | 0.07948984 | 0.02157465 | -0.001950773
[5 empty] | 0.02581919 | 0.02340429 | -0.0009037875 |  | 0.02581919 | 0.02340429 | -0.0009037875 | 0.05410306 | 0.02232803 | -0.001562024 | 0.07749761 | 0.02229381 | -0.001926415
[5 empty] | 0.0249135 | 0.02415926 | -0.0008956995 |  | 0.0249135 | 0.02415926 | -0.0008956995 | 0.05539082 | 0.02304829 | -0.001553767 | 0.07921657 | 0.02301296 | -0.001935501
[5 empty] | 0.02521221 | 0.02491424 | -0.0009070227 |  | 0.02521221 | 0.02491424 | -0.0009070227 | 0.05630624 | 0.02376855 | -0.001558441 | 0.08209118 | 0.02373212 | -0.001942267
[5 empty] | 0.02603905 | 0.02566922 | -0.001282077 |  | 0.02603905 | 0.02566922 | -0.001282077 | 0.0556775 | 0.02448881 | -0.001656582 | 0.08403712 | 0.02445127 | -0.001775701
[5 empty] | 0.02566329 | 0.02642419 | -0.001276163 |  | 0.02566329 | 0.02642419 | -0.001276163 | 0.05697177 | 0.02520907 | -0.001680845 | 0.08033268 | 0.02517043 | -0.001785343
[5 empty] | 0.02657702 | 0.02717917 | -0.001292104 |  | 0.02657702 | 0.02717917 | -0.001292104 | 0.0577273 | 0.02592933 | -0.00167114 | 0.08050037 | 0.02588958 | -0.001801413
[5 empty] | 0.02609377 | 0.02793415 | -0.001289405 |  | 0.02609377 | 0.02793415 | -0.001289405 | 0.05761165 | 0.02664959 | -0.001670136 | 0.08359154 | 0.02660874 | -0.001798556
[5 empty] | 0.02685076 | 0.02868913 | -0.001278606 |  | 0.02685076 | 0.02868913 | -0.001278606 | 0.05558827 | 0.02736984 | -0.001666287 | 0.08177749 | 0.02732789 | -0.001773023
[5 empty] | 0.026558 | 0.0294441 | -0.001280149 |  | 0.026558 | 0.0294441 | -0.001280149 | 0.05559959 | 0.0280901 | -0.001686701 | 0.08509499 | 0.02804705 | -0.001802841
[5 empty] | 0.02671308 | 0.03019908 | -0.001858464 |  | 0.02671308 | 0.03019908 | -0.001858464 | 0.05877323 | 0.02881036 | -0.001867109 | 0.0828577 | 0.0287662 | -0.001636966
[5 empty] | 0.02625884 | 0.03095406 | -0.001839509 |  | 0.02625884 | 0.03095406 | -0.001839509 | 0.056867 | 0.02953062 | -0.001860252 | 0.08402274 | 0.02948536 | -0.001649696
[5 empty] | 0.02612295 | 0.03170903 | -0.00182718 |  | 0.02612295 | 0.03170903 | -0.00182718 | 0.05895759 | 0.03025088 | -0.001851357 | 0.08608754 | 0.03020451 | -0.001653664
[5 empty] | 0.02726926 | 0.03246401 | -0.001828652 |  | 0.02726926 | 0.03246401 | -0.001828652 | 0.05950806 | 0.03097114 | -0.001853395 | 0.08737557 | 0.03092367 | -0.0016492
[5 empty] | 0.02639604 | 0.03321899 | -0.001836933 |  | 0.02639604 | 0.03321899 | -0.001836933 | 0.05994929 | 0.0316914 | -0.001855434 | 0.08589861 | 0.03164282 | -0.001642091
[5 empty] | 0.02764819 | 0.03397396 | -0.001824419 |  | 0.02764819 | 0.03397396 | -0.001824419 | 0.05681934 | 0.03241166 | -0.001860808 | 0.08427344 | 0.03236198 | -0.001652011
[5 empty] | 0.02662077 | 0.03472894 | -0.002500393 |  | 0.02662077 | 0.03472894 | -0.002500393 | 0.06023122 | 0.03313192 | -0.002074777 | 0.08776134 | 0.03308113 | -0.001551759
[5 empty] | 0.02677226 | 0.03548392 | -0.002491231 |  | 0.02677226 | 0.03548392 | -0.002491231 | 0.057792 | 0.03385218 | -0.00207891 | 0.08591242 | 0.03380029 | -0.001535316
[5 empty] | 0.02796005 | 0.0362389 | -0.002498659 |  | 0.02796005 | 0.0362389 | -0.002498659 | 0.05967322 | 0.03457244 | -0.002073537 | 0.08651743 | 0.03451944 | -0.00152671
[5 empty] | 0.02786057 | 0.03699387 | -0.00250064 |  | 0.02786057 | 0.03699387 | -0.00250064 | 0.05809545 | 0.03529269 | -0.002055556 | 0.09134532 | 0.0352386 | -0.001546534
[5 empty] | 0.02788294 | 0.03774885 | -0.002460032 |  | 0.02788294 | 0.03774885 | -0.002460032 | 0.06082964 | 0.03601295 | -0.002049976 | 0.08682104 | 0.03595775 | -0.001541616
[5 empty] | 0.02829211 | 0.03850383 | -0.002456318 |  | 0.02829211 | 0.03850383 | -0.002456318 | 0.0584818 | 0.03673321 | -0.00207395 | 0.08736561 | 0.03667691 | -0.001538697
[5 empty] | 0.02715882 | 0.0392588 | -0.003086839 |  | 0.02715882 | 0.0392588 | -0.003086839 | 0.06026491 | 0.03745347 | -0.002290526 | 0.08949764 | 0.03739607 | -0.001447175
[5 empty] | 0.02825021 | 0.04001378 | -0.003102061 |  | 0.02825021 | 0.04001378 | -0.003102061 | 0.06179368 | 0.03817373 | -0.002288699 | 0.08761223 | 0.03811522 | -0.001438692
[5 empty] | 0.02781305 | 0.04076876 | -0.003121631 |  | 0.02781305 | 0.04076876 | -0.003121631 | 0.05967522 | 0.03889399 | -0.002301483 | 0.09044351 | 0.03883438 | -0.001442143
[5 empty] | 0.02827161 | 0.04152373 | -0.003094605 |  | 0.02827161 | 0.04152373 | -0.003094605 | 0.06233445 | 0.03961425 | -0.002267013 | 0.09170316 | 0.03955353 | -0.001429059
[5 empty] | 0.02840913 | 0.04227871 | -0.003081869 |  | 0.02840913 | 0.04227871 | -0.003081869 | 0.06220699 | 0.04033451 | -0.002296689 | 0.09394387 | 0.04027269 | -0.001424458
[5 empty] | 0.02766113 | 0.04303369 | -0.003646136 |  | 0.02766113 | 0.04303369 | -0.003646136 | 0.06171478 | 0.04105477 | -0.002290526 | 0.09416454 | 0.04099184 | -0.001360704
[5 empty] | 0.02854011 | 0.04378866 | -0.003633381 |  | 0.02854011 | 0.04378866 | -0.003633381 | 0.06322583 | 0.04177503 | -0.002470035 | 0.09434093 | 0.041711 | -0.001354588
[5 empty] | 0.02919235 | 0.04454364 | -0.003614795 |  | 0.02919235 | 0.04454364 | -0.003614795 | 0.06069099 | 0.04249529 | -0.002463365 | 0.09043793 | 0.04243015 | -0.001354317
[5 empty] | 0.02823546 | 0.04529862 | -0.003664722 |  | 0.02823546 | 0.04529862 | -0.003664722 | 0.06168528 | 0.04321554 | -0.002463118 | 0.08932396 | 0.04314931 | -0.001364644
[5 empty] | 0.02871398 | 0.0460536 | -0.003661442 |  | 0.02871398 | 0.0460536 | -0.003661442 | 0.0617645 | 0.0439358 | -0.002494244 | 0.09552736 | 0.04386846 | -0.00136546
[5 empty] | 0.02888592 | 0.04680857 | -0.003642491 |  | 0.02888592 | 0.04680857 | -0.003642491 | 0.06086266 | 0.04465606 | -0.002491773 | 0.0924405 | 0.04458762 | -0.001356763
[5 empty] | 0.02805755 | 0.04756355 | -0.003652695 |  | 0.02805755 | 0.04756355 | -0.003652695 | 0.06241893 | 0.04537632 | -0.002493503 | 0.09009279 | 0.04530677 | -0.001346842
[5 empty] | 0.02936307 | 0.04831853 | -0.004021071 |  | 0.02936307 | 0.04831853 | -0.004021071 | 0.06140053 | 0.04609658 | -0.002600277 | 0.09452802 | 0.04602593 | -0.00130575
[5 empty] | 0.02943998 | 0.0490735 | -0.004021071 |  | 0.02943998 | 0.0490735 | -0.004021071 | 0.06471672 | 0.04681684 | -0.002593002 | 0.09105738 | 0.04674508 | -0.00129989
[5 empty] | 0.02845064 | 0.04982848 | -0.00401987 |  | 0.02845064 | 0.04982848 | -0.00401987 | 0.06271 | 0.0475371 | -0.002593262 | 0.0925556 | 0.04746424 | -0.001291946
[5 empty] | 0.02890583 | 0.05058346 | -0.003995451 |  | 0.02890583 | 0.05058346 | -0.003995451 | 0.06291216 | 0.04825736 | -0.002598718 | 0.09707171 | 0.04818339 | -0.001307703
[5 empty] | 0.02952012 | 0.05133843 | -0.003990247 |  | 0.02952012 | 0.05133843 | -0.003990247 | 0.06387808 | 0.04897762 | -0.002600017 | 0.0965915 | 0.04890255 | -0.001293248
[5 empty] | 0.02989807 | 0.05209341 | -0.004108049 |  | 0.02989807 | 0.05209341 | -0.004108049 | 0.06415829 | 0.04969788 | -0.002598459 | 0.09313978 | 0.0496217 | -0.001307312
[5 empty] | 0.02959516 | 0.05284839 | -0.004117891 |  | 0.02959516 | 0.05284839 | -0.004117891 | 0.06511816 | 0.05041814 | -0.00262811 | 0.09753606 | 0.05034086 | -0.00126865
[5 empty] | 0.02945066 | 0.05360337 | -0.004130603 |  | 0.02945066 | 0.05360337 | -0.004130603 | 0.06363909 | 0.05113839 | -0.002616772 | 0.09334854 | 0.05106001 | -0.001274476
[5 empty] | 0.0291469 | 0.05435834 | -0.004081805 |  | 0.0291469 | 0.05435834 | -0.004081805 | 0.06568369 | 0.05185865 | -0.002628901 | 0.09342986 | 0.05177917 | -0.001276756
[5 empty] | 0.02957367 | 0.05511332 | -0.004119531 |  | 0.02957367 | 0.05511332 | -0.004119531 | 0.06443438 | 0.05257891 | -0.002611236 | 0.09423217 | 0.05249832 | -0.00127245
[5 empty] | 0.0293801 | 0.0558683 | -0.004136344 |  | 0.0293801 | 0.0558683 | -0.004136344 | 0.06594439 | 0.05329917 | -0.002643402 | 0.09661994 | 0.05321748 | -0.00125839
[5 empty] | 0.02886712 | 0.05662327 | -0.004109689 |  | 0.02886712 | 0.05662327 | -0.004109689 | 0.06291275 | 0.05401943 | -0.002639183 | 0.09676081 | 0.05393663 | -0.00126865
[5 empty] | 0.02982793 | 0.05737825 | -0.004040466 |  | 0.02982793 | 0.05737825 | -0.004040466 | 0.0648286 | 0.05473969 | -0.002594736 | 0.0973821 | 0.05465579 | -0.001240432
[5 empty] | 0.02936144 | 0.05813323 | -0.00402313 |  | 0.02936144 | 0.05813323 | -0.00402313 | 0.06399957 | 0.05545995 | -0.002594212 | 0.09896875 | 0.05537494 | -0.001244773
[5 empty] | 0.02930907 | 0.0588882 | -0.004047722 |  | 0.02930907 | 0.0588882 | -0.004047722 | 0.06293209 | 0.05618021 | -0.002641889 | 0.09820076 | 0.0560941 | -0.001243781
[5 empty] | 0.03026374 | 0.05964318 | -0.003997731 |  | 0.03026374 | 0.05964318 | -0.003997731 | 0.06327972 | 0.05690047 | -0.00260338 | 0.09960939 | 0.05681325 | -0.001236835
[5 empty] | 0.03067544 | 0.06039816 | -0.004055786 |  | 0.03067544 | 0.06039816 | -0.004055786 | 0.06670012 | 0.05762073 | -0.002628529 | 0.09904209 | 0.05753241 | -0.001245765
[5 empty] | 0.03039842 | 0.06115314 | -0.004070702 |  | 0.03039842 | 0.06115314 | -0.004070702 | 0.06554245 | 0.05834099 | -0.00261674 | 0.09663483 | 0.05825156 | -0.001246261
[5 empty] | 0.02940666 | 0.06190811 | -0.003849846 |  | 0.02940666 | 0.06190811 | -0.003849846 | 0.0651783 | 0.05906124 | -0.002558314 | 0.09723788 | 0.05897072 | -0.001227657
[5 empty] | 0.030652 | 0.06266309 | -0.003897102 |  | 0.030652 | 0.06266309 | -0.003897102 | 0.06358503 | 0.0597815 | -0.00259801 | 0.09971097 | 0.05968987 | -0.001211552
[5 empty] | 0.02997092 | 0.06341807 | -0.00384481 |  | 0.02997092 | 0.06341807 | -0.00384481 | 0.06726726 | 0.06050176 | -0.002565274 | 0.0988529 | 0.06040903 | -0.001223997
[5 empty] | 0.03110542 | 0.06417304 | -0.003844423 |  | 0.03110542 | 0.06417304 | -0.003844423 | 0.06506705 | 0.06122202 | -0.002557541 | 0.09670717 | 0.06112818 | -0.001214114
[5 empty] | 0.03013266 | 0.06492802 | -0.003835901 |  | 0.03013266 | 0.06492802 | -0.003835901 | 0.06517104 | 0.06194228 | -0.002557025 | 0.09920935 | 0.06184734 | -0.001216432
[5 empty] | 0.03036596 | 0.065683 | -0.003846747 |  | 0.03036596 | 0.065683 | -0.003846747 | 0.06523064 | 0.06266254 | -0.002552901 | 0.1000784 | 0.06256649 | -0.001231318
[5 empty] | 0.03078454 | 0.06643797 | -0.003664148 |  | 0.03078454 | 0.06643797 | -0.003664148 | 0.06783728 | 0.0633828 | -0.002536286 | 0.09503857 | 0.06328565 | -0.001198954
[5 empty] | 0.03057379 | 0.06719295 | -0.003605935 |  | 0.03057379 | 0.06719295 | -0.003605935 | 0.06802541 | 0.06410306 | -0.002534528 | 0.09788296 | 0.0640048 | -0.001214252
[5 empty] | 0.03043475 | 0.06794793 | -0.003639772 |  | 0.03043475 | 0.06794793 | -0.003639772 | 0.0652288 | 0.06482332 | -0.002527496 | 0.0950938 | 0.06472396 | -0.001203892
[5 empty] | 0.03085266 | 0.06870291 | -0.003631404 |  | 0.03085266 | 0.06870291 | -0.003631404 | 0.06710024 | 0.06554358 | -0.002492835 | 0.09710081 | 0.06544311 | -0.001211722
[5 empty] | 0.03106837 | 0.06945788 | -0.003674336 |  | 0.03106837 | 0.06945788 | -0.003674336 | 0.06535782 | 0.06626383 | -0.002507402 | 0.09646232 | 0.06616227 | -0.001192569
[5 empty] | 0.03061973 | 0.07021286 | -0.00363395 |  | 0.03061973 | 0.07021286 | -0.00363395 | 0.0658643 | 0.06698409 | -0.002508156 | 0.09557755 | 0.06688142 | -0.001200881
[5 empty] | 0.03175018 | 0.07096784 | -0.003312768 |  | 0.03175018 | 0.07096784 | -0.003312768 | 0.06814667 | 0.06770435 | -0.002405067 | 0.09719745 | 0.06760058 | -0.001192851
[5 empty] | 0.03187595 | 0.07172281 | -0.003364843 |  | 0.03187595 | 0.07172281 | -0.003364843 | 0.06639779 | 0.06842461 | -0.002445042 | 0.1012899 | 0.06831973 | -0.001191421
[5 empty] | 0.03079962 | 0.07247779 | -0.00336985 |  | 0.03079962 | 0.07247779 | -0.00336985 | 0.06714002 | 0.06914487 | -0.002431475 | 0.09886665 | 0.06903889 | -0.001196308
[5 empty] | 0.03078525 | 0.07323277 | -0.003365177 |  | 0.03078525 | 0.07323277 | -0.003365177 | 0.06519064 | 0.06986513 | -0.002404582 | 0.09818295 | 0.06975804 | -0.00118403
[5 empty] | 0.03200625 | 0.07398774 | -0.003325787 |  | 0.03200625 | 0.07398774 | -0.003325787 | 0.06664668 | 0.07058539 | -0.002429294 | 0.09903142 | 0.0704772 | -0.001187606
[5 empty] | 0.03163326 | 0.07474272 | -0.002986445 |  | 0.03163326 | 0.07474272 | -0.002986445 | 0.06929756 | 0.07130565 | -0.002424449 | 0.1019369 | 0.07119635 | -0.00120203
[5 empty] | 0.03097382 | 0.0754977 | -0.002978386 |  | 0.03097382 | 0.0754977 | -0.002978386 | 0.06723331 | 0.07202591 | -0.00229807 | 0.09727066 | 0.07191551 | -0.001169112
[5 empty] | 0.03133155 | 0.07625268 | -0.002978983 |  | 0.03133155 | 0.07625268 | -0.002978983 | 0.06577442 | 0.07274617 | -0.002330437 | 0.09937163 | 0.07263466 | -0.001182098
[5 empty] | 0.03102824 | 0.07700765 | -0.002994206 |  | 0.03102824 | 0.07700765 | -0.002994206 | 0.06899007 | 0.07346643 | -0.002293215 | 0.09976163 | 0.07335382 | -0.001176314
[5 empty] | 0.03105842 | 0.07776263 | -0.002958088 |  | 0.03105842 | 0.07776263 | -0.002958088 | 0.06689647 | 0.07418668 | -0.002319802 | 0.1006745 | 0.07407298 | -0.001172182
[5 empty] | 0.03137381 | 0.07851761 | -0.003004057 |  | 0.03137381 | 0.07851761 | -0.003004057 | 0.06993857 | 0.07490694 | -0.002302231 | 0.09990964 | 0.07479213 | -0.001188473
[5 empty] | 0.0324248 | 0.07927258 | -0.003014206 |  | 0.0324248 | 0.07927258 | -0.003014206 | 0.06882085 | 0.0756272 | -0.002322114 | 0.1023935 | 0.07551129 | -0.001185286
[5 empty] | 0.03116887 | 0.08002756 | -0.002571605 |  | 0.03116887 | 0.08002756 | -0.002571605 | 0.06628384 | 0.07634746 | -0.002169171 | 0.09764106 | 0.07623044 | -0.001167937
[5 empty] | 0.03149075 | 0.08078254 | -0.002597772 |  | 0.03149075 | 0.08078254 | -0.002597772 | 0.06960885 | 0.07706772 | -0.002160232 | 0.1030962 | 0.0769496 | -0.001165015
[5 empty] | 0.03193516 | 0.08153751 | -0.002616166 |  | 0.03193516 | 0.08153751 | -0.002616166 | 0.06865944 | 0.07778798 | -0.002180727 | 0.1029218 | 0.07766875 | -0.001169105
[5 empty] | 0.03226452 | 0.08229249 | -0.002574455 |  | 0.03226452 | 0.08229249 | -0.002574455 | 0.06742393 | 0.07850824 | -0.002185523 | 0.1016617 | 0.07838791 | -0.001168287
[5 empty] | 0.03255241 | 0.08304747 | -0.002568496 |  | 0.03255241 | 0.08304747 | -0.002568496 | 0.06926452 | 0.0792285 | -0.002162194 | 0.09791505 | 0.07910706 | -0.001161744
[5 empty] | 0.03254415 | 0.08380244 | -0.002599585 |  | 0.03254415 | 0.08380244 | -0.002599585 | 0.07040613 | 0.07994876 | -0.002178328 | 0.1002226 | 0.07982622 | -0.001159926
[5 empty] | 0.03260891 | 0.08455742 | -0.002165022 |  | 0.03260891 | 0.08455742 | -0.002165022 | 0.07041078 | 0.08066902 | -0.002045084 | 0.1027411 | 0.08054537 | -0.001144575
[5 empty] | 0.03196558 | 0.0853124 | -0.00215375 |  | 0.03196558 | 0.0853124 | -0.00215375 | 0.06897097 | 0.08138928 | -0.002044679 | 0.09811403 | 0.08126453 | -0.001154732
[5 empty] | 0.03213512 | 0.08606738 | -0.002182146 |  | 0.03213512 | 0.08606738 | -0.002182146 | 0.06663171 | 0.08210953 | -0.002009782 | 0.09937098 | 0.08198368 | -0.001153462
[5 empty] | 0.03187574 | 0.08682235 | -0.002176294 |  | 0.03187574 | 0.08682235 | -0.002176294 | 0.06673953 | 0.08282979 | -0.002023579 | 0.1009088 | 0.08270284 | -0.001144114
[5 empty] | 0.03203528 | 0.08757733 | -0.002178028 |  | 0.03203528 | 0.08757733 | -0.002178028 | 0.06855315 | 0.08355005 | -0.002040824 | 0.1011149 | 0.08342199 | -0.001152308
[5 empty] | 0.03171582 | 0.08833231 | -0.002152667 |  | 0.03171582 | 0.08833231 | -0.002152667 | 0.06819883 | 0.08427031 | -0.002040621 | 0.09830469 | 0.08414115 | -0.001159002
[5 empty] | 0.03327599 | 0.08908728 | -0.001728198 |  | 0.03327599 | 0.08908728 | -0.001728198 | 0.06966074 | 0.08499057 | -0.001874482 | 0.1042284 | 0.0848603 | -0.001134822
[5 empty] | 0.03301267 | 0.08984226 | -0.001741327 |  | 0.03301267 | 0.08984226 | -0.001741327 | 0.07061813 | 0.08571083 | -0.001874111 | 0.0988557 | 0.08557946 | -0.001139592
[5 empty] | 0.03236804 | 0.09059724 | -0.001727507 |  | 0.03236804 | 0.09059724 | -0.001727507 | 0.06716852 | 0.08643109 | -0.00185032 | 0.1032386 | 0.08629861 | -0.00114334
[5 empty] | 0.0328952 | 0.09135221 | -0.001711441 |  | 0.0328952 | 0.09135221 | -0.001711441 | 0.06965746 | 0.08715135 | -0.001854409 | 0.1038671 | 0.08701777 | -0.001129938
[5 empty] | 0.03213188 | 0.09210719 | -0.001744782 |  | 0.03213188 | 0.09210719 | -0.001744782 | 0.07120325 | 0.08787161 | -0.001853108 | 0.09778774 | 0.08773692 | -0.001142658
[5 empty] | 0.03238433 | 0.09286217 | -0.001715587 |  | 0.03238433 | 0.09286217 | -0.001715587 | 0.06884251 | 0.08859187 | -0.001863144 | 0.09887239 | 0.08845608 | -0.00113096
[5 empty] | 0.03261943 | 0.09361715 | -0.001288086 |  | 0.03261943 | 0.09361715 | -0.001288086 | 0.07047358 | 0.08931213 | -0.001666991 | 0.1045267 | 0.08917523 | -0.001100621
[5 empty] | 0.03296135 | 0.09437212 | -0.001274621 |  | 0.03296135 | 0.09437212 | -0.001274621 | 0.06907386 | 0.09003238 | -0.001662813 | 0.1013262 | 0.08989439 | -0.001100732
[5 empty] | 0.03350141 | 0.0951271 | -0.001288343 |  | 0.03350141 | 0.0951271 | -0.001288343 | 0.07122988 | 0.09075264 | -0.001666991 | 0.09896824 | 0.09061354 | -0.001114404
[5 empty] | 0.03286351 | 0.09588208 | -0.001293729 |  | 0.03286351 | 0.09588208 | -0.001293729 | 0.07063911 | 0.0914729 | -0.001672337 | 0.1014637 | 0.0913327 | -0.00110729
[5 empty] | 0.03269668 | 0.09663705 | -0.001292703 |  | 0.03269668 | 0.09663705 | -0.001292703 | 0.06758472 | 0.09219316 | -0.001677851 | 0.1026947 | 0.09205185 | -0.001116293
[5 empty] | 0.03245384 | 0.09739203 | -0.0008262182 |  | 0.03245384 | 0.09739203 | -0.0008262182 | 0.07057263 | 0.09291342 | -0.001683198 | 0.1001965 | 0.09277101 | -0.001117738
[5 empty] | 0.03317338 | 0.09814701 | -0.0008334694 |  | 0.03317338 | 0.09814701 | -0.0008334694 | 0.06874453 | 0.09363368 | -0.001460344 | 0.1020282 | 0.09349016 | -0.001076207
[5 empty] | 0.03364423 | 0.09890198 | -0.0008293854 |  | 0.03364423 | 0.09890198 | -0.0008293854 | 0.06832151 | 0.09435394 | -0.001459758 | 0.1047423 | 0.09420932 | -0.00109046
[5 empty] | 0.03302664 | 0.09965696 | -0.0008278018 |  | 0.03302664 | 0.09965696 | -0.0008278018 | 0.06842463 | 0.0950742 | -0.001455212 | 0.1008012 | 0.09492847 | -0.001089704
[5 empty] | 0.0331317 | 0.1004119 | -0.0008384702 |  | 0.0331317 | 0.1004119 | -0.0008384702 | 0.07195946 | 0.09579446 | -0.001473102 | 0.103836 | 0.09564763 | -0.001082038
[5 empty] | 0.03392714 | 0.1011669 | -0.000841554 |  | 0.03392714 | 0.1011669 | -0.000841554 | 0.06974859 | 0.09651472 | -0.001459464 | 0.09978876 | 0.09636678 | -0.001089596
[5 empty] | 0.03269245 | 0.1019219 | -0.0008348863 |  | 0.03269245 | 0.1019219 | -0.0008348863 | 0.07176269 | 0.09723498 | -0.001452279 | 0.1050131 | 0.09708594 | -0.001078907
[5 empty] | 0.03406257 | 0.1026769 | -0.0003288834 |  | 0.03406257 | 0.1026769 | -0.0003288834 | 0.06959121 | 0.09795523 | -0.001250044 | 0.1062194 | 0.09780509 | -0.0009899379
[5 empty] | 0.03373441 | 0.1034318 | -0.0003245388 |  | 0.03373441 | 0.1034318 | -0.0003245388 | 0.07232969 | 0.09867549 | -0.001251415 | 0.1040387 | 0.09852425 | -0.001002659
[5 empty] | 0.03346407 | 0.1041868 | -0.0003296674 |  | 0.03346407 | 0.1041868 | -0.0003296674 | 0.06988936 | 0.09939575 | -0.001254406 | 0.1043976 | 0.0992434 | -0.0009841738
[5 empty] | 0.03407707 | 0.1049418 | -0.0003292754 |  | 0.03407707 | 0.1049418 | -0.0003292754 | 0.06887877 | 0.100116 | -0.001250293 | 0.1045092 | 0.09996256 | -0.000996994
[5 empty] | 0.03308884 | 0.1056968 | -0.0003279361 |  | 0.03308884 | 0.1056968 | -0.0003279361 | 0.07064357 | 0.1008363 | -0.001244436 | 0.1015125 | 0.1006817 | -0.00099282
[5 empty] | 0.03408563 | 0.1064518 | -0.0003236895 |  | 0.03408563 | 0.1064518 | -0.0003236895 | 0.07134894 | 0.1015565 | -0.00123621 | 0.1067804 | 0.1014009 | -0.001000472
[5 empty] | 0.03268695 | 0.1072067 | 0.0002457605 |  | 0.03268695 | 0.1072067 | 0.0002457605 | 0.07176607 | 0.1022768 | -0.001012127 | 0.1000006 | 0.10212 | -0.000720208
[5 empty] | 0.0328487 | 0.1079617 | 0.0002420258 |  | 0.0328487 | 0.1079617 | 0.0002420258 | 0.07268897 | 0.102997 | -0.001002569 | 0.1037859 | 0.1028392 | -0.0007192763
[5 empty] | 0.03367048 | 0.1087167 | 0.000245492 |  | 0.03367048 | 0.1087167 | 0.000245492 | 0.07248666 | 0.1037173 | -0.0009985451 | 0.1071488 | 0.1035583 | -0.0007194913
[5 empty] | 0.03419174 | 0.1094717 | 0.0002427092 |  | 0.03419174 | 0.1094717 | 0.0002427092 | 0.07065134 | 0.1044376 | -0.0009996518 | 0.1008568 | 0.1042775 | -0.0007133994
[5 empty] | 0.03322449 | 0.1102266 | 0.0002457605 |  | 0.03322449 | 0.1102266 | 0.0002457605 | 0.07197111 | 0.1051578 | -0.0009999537 | 0.1019556 | 0.1049966 | -0.0007131127
[5 empty] | 0.03419726 | 0.1109816 | 0.000881474 |  | 0.03419726 | 0.1109816 | 0.000881474 | 0.0728718 | 0.1058781 | -0.0009979415 | 0.1029131 | 0.1057158 | -0.0007116077
[5 empty] | 0.03383964 | 0.1117366 | 0.0008772723 |  | 0.03383964 | 0.1117366 | 0.0008772723 | 0.06867284 | 0.1065983 | -0.0006046877 | 0.1020298 | 0.106435 | -0.0002588464
[5 empty] | 0.03354839 | 0.1124916 | 0.0008800734 |  | 0.03354839 | 0.1124916 | 0.0008800734 | 0.0716264 | 0.1073186 | -0.0006064563 | 0.1068121 | 0.1071541 | -0.00025705
[5 empty] | 0.03374249 | 0.1132465 | 0.0008694817 |  | 0.03374249 | 0.1132465 | 0.0008694817 | 0.07292442 | 0.1080389 | -0.0006068222 | 0.1057516 | 0.1078733 | -0.0002584101
[5 empty] | 0.03343356 | 0.1140015 | 0.0008712324 |  | 0.03343356 | 0.1140015 | 0.0008712324 | 0.0690097 | 0.1087591 | -0.0006147506 | 0.1044419 | 0.1085924 | -0.0002579225
[5 empty] | 0.03416372 | 0.1147565 | 0.0008791981 |  | 0.03416372 | 0.1147565 | 0.0008791981 | 0.07081532 | 0.1094794 | -0.0006120671 | 0.1079165 | 0.1093116 | -0.0002543296
[5 empty] | 0.03309912 | 0.1155115 | 0.0008777975 |  | 0.03309912 | 0.1155115 | 0.0008777975 | 0.07217935 | 0.1101996 | -1.724794e-05 | 0.1064287 | 0.1100307 | -0.0002578969
[5 empty] | 0.03376191 | 0.1162665 | 0.001570327 |  | 0.03376191 | 0.1162665 | 0.001570327 | 0.06949919 | 0.1109199 | -1.697267e-05 | 0.1079189 | 0.1107499 | 0.0003647519
[5 empty] | 0.03472707 | 0.1170214 | 0.001579083 |  | 0.03472707 | 0.1170214 | 0.001579083 | 0.06960287 | 0.1116402 | -1.716416e-05 | 0.1057198 | 0.111469 | 0.0003688588
[5 empty] | 0.03396265 | 0.1177764 | 0.001553127 |  | 0.03396265 | 0.1177764 | 0.001553127 | 0.07295606 | 0.1123604 | -1.702909e-05 | 0.1036254 | 0.1121882 | 0.0003673187
[5 empty] | 0.03328966 | 0.1185314 | 0.001569858 |  | 0.03328966 | 0.1185314 | 0.001569858 | 0.07208671 | 0.1130807 | -1.695215e-05 | 0.1042275 | 0.1129074 | 0.0003673187
[5 empty] | 0.03343099 | 0.1192864 | 0.001569076 |  | 0.03343099 | 0.1192864 | 0.001569076 | 0.07232241 | 0.1138009 | -1.71351e-05 | 0.1082741 | 0.1136265 | 0.0003664753
[5 empty] | 0.03424464 | 0.1200413 | 0.001552658 |  | 0.03424464 | 0.1200413 | 0.001552658 | 0.0705892 | 0.1145212 | -1.717784e-05 | 0.1083798 | 0.1143457 | 0.0003701423
[5 empty] | 0.03367072 | 0.1207963 | 0.00231877 |  | 0.03367072 | 0.1207963 | 0.00231877 | 0.06951864 | 0.1152415 | 0.0007434814 | 0.1086983 | 0.1150648 | 0.001136707
[5 empty] | 0.03459363 | 0.1215513 | 0.002304246 |  | 0.03459363 | 0.1215513 | 0.002304246 | 0.06913316 | 0.1159617 | 0.0007550819 | 0.1080215 | 0.115784 | 0.001140222
[5 empty] | 0.03391756 | 0.1223063 | 0.002289261 |  | 0.03391756 | 0.1223063 | 0.002289261 | 0.07151322 | 0.116682 | 0.000747448 | 0.1037529 | 0.1165031 | 0.001137614
[5 empty] | 0.03425096 | 0.1230612 | 0.002296869 |  | 0.03425096 | 0.1230612 | 0.002296869 | 0.06940057 | 0.1174022 | 0.0007464751 | 0.1038558 | 0.1172223 | 0.001139428
[5 empty] | 0.03380925 | 0.1238162 | 0.002299174 |  | 0.03380925 | 0.1238162 | 0.002299174 | 0.06934539 | 0.1181225 | 0.0007557555 | 0.1029267 | 0.1179414 | 0.001125257
[5 empty] | 0.03499298 | 0.1245712 | 0.002315312 |  | 0.03499298 | 0.1245712 | 0.002315312 | 0.07258838 | 0.1188427 | 0.0007453524 | 0.1026016 | 0.1186606 | 0.001143056
[5 empty] | 0.03373269 | 0.1253262 | 0.003071863 |  | 0.03373269 | 0.1253262 | 0.003071863 | 0.06994183 | 0.119563 | 0.001666365 | 0.1028454 | 0.1193797 | 0.002017669
[5 empty] | 0.03442723 | 0.1260812 | 0.003074032 |  | 0.03442723 | 0.1260812 | 0.003074032 | 0.07181163 | 0.1202833 | 0.001665201 | 0.10786 | 0.1200989 | 0.002035687
[5 empty] | 0.0344723 | 0.1268361 | 0.003126375 |  | 0.0344723 | 0.1268361 | 0.003126375 | 0.07093487 | 0.1210035 | 0.001649903 | 0.1039733 | 0.1208181 | 0.002043988
[5 empty] | 0.03506533 | 0.1275911 | 0.003069695 |  | 0.03506533 | 0.1275911 | 0.003069695 | 0.07275975 | 0.1217238 | 0.001646909 | 0.1040028 | 0.1215372 | 0.002027184
[5 empty] | 0.03423187 | 0.1283461 | 0.003072793 |  | 0.03423187 | 0.1283461 | 0.003072793 | 0.07321084 | 0.122444 | 0.00167152 | 0.1065263 | 0.1222564 | 0.002017871
[5 empty] | 0.0342332 | 0.1291011 | 0.003100049 |  | 0.0342332 | 0.1291011 | 0.003100049 | 0.06998314 | 0.1231643 | 0.00270407 | 0.1052368 | 0.1229755 | 0.002039129
[5 empty] | 0.03525591 | 0.129856 | 0.003936111 |  | 0.03525591 | 0.129856 | 0.003936111 | 0.07118602137 | 0.1238846 | 0.002718933 | 0.1036609 | 0.1236947 | 0.003048439
[5 empty] | 0.03522272 | 0.130611 | 0.003914858 |  | 0.03522272 | 0.130611 | 0.003914858 | 0.07088135 | 0.1246048 | 0.0026938 | 0.1096447 | 0.1244138 | 0.002989856
[5 empty] | 0.03394675 | 0.131366 | 0.003921549 |  | 0.03394675 | 0.131366 | 0.003921549 | 0.07376777 | 0.1253251 | 0.002712447 | 0.103609 | 0.125133 | 0.002996198
[5 empty] | 0.03520537 | 0.132121 | 0.003924697 |  | 0.03520537 | 0.132121 | 0.003924697 | 0.0702473 | 0.1260453 | 0.002710826 | 0.1082035 | 0.1258521 | 0.003047533
[5 empty] | 0.03473926 | 0.1328759 | 0.003962087 |  | 0.03473926 | 0.1328759 | 0.003962087 | 0.07053868 | 0.1267656 | 0.00268272 | 0.1056613 | 0.1265713 | 0.003016128
[5 empty] | 0.03490665 | 0.1336309 | 0.004842827 |  | 0.03490665 | 0.1336309 | 0.004842827 | 0.07351232 | 0.1274859 | 0.002710826 | 0.1094369 | 0.1272905 | 0.003002841
[5 empty] | 0.03418526 | 0.1343859 | 0.004779239 |  | 0.03418526 | 0.1343859 | 0.004779239 | 0.07322585 | 0.1282061 | 0.003827963 | 0.1101785 | 0.1280096 | 0.004088514
[5 empty] | 0.03398757 | 0.1351409 | 0.004803325 |  | 0.03398757 | 0.1351409 | 0.004803325 | 0.0738034 | 0.1289264 | 0.0038295 | 0.1062045 | 0.1287288 | 0.004083185
[5 empty] | 0.03494034 | 0.1358959 | 0.004853425 |  | 0.03494034 | 0.1358959 | 0.004853425 | 0.07014364 | 0.1296466 | 0.003821429 | 0.1061229 | 0.1294479 | 0.004140169
[5 empty] | 0.03446215 | 0.1366508 | 0.004863542 |  | 0.03446215 | 0.1366508 | 0.004863542 | 0.07355857 | 0.1303669 | 0.003878695 | 0.1063982 | 0.1301671 | 0.004074166
[5 empty] | 0.03419483 | 0.1374058 | 0.004827412 |  | 0.03419483 | 0.1374058 | 0.004827412 | 0.07380075 | 0.1310872 | 0.003871392 | 0.1063515 | 0.1308862 | 0.00412459
[5 empty] | 0.03429948 | 0.1381608 | 0.004805252 |  | 0.03429948 | 0.1381608 | 0.004805252 | 0.07120208 | 0.1318074 | 0.003814511 | 0.1073772 | 0.1316054 | 0.004140169
[5 empty] | 0.03548804 | 0.1389158 | 0.005736228 |  | 0.03548804 | 0.1389158 | 0.005736228 | 0.07252938 | 0.1325277 | 0.005073873 | 0.1045039 | 0.1323245 | 0.005292633
[5 empty] | 0.03471042 | 0.1396707 | 0.005795909 |  | 0.03471042 | 0.1396707 | 0.005795909 | 0.06992818 | 0.1332479 | 0.005015664 | 0.1091785 | 0.1330437 | 0.005290536
[5 empty] | 0.03435563 | 0.1404257 | 0.005786153 |  | 0.03435563 | 0.1404257 | 0.005786153 | 0.07125354 | 0.1339682 | 0.005018701 | 0.1082718 | 0.1337628 | 0.005248056
[5 empty] | 0.03453415 | 0.1411807 | 0.005791892 |  | 0.03453415 | 0.1411807 | 0.005791892 | 0.07271118 | 0.1346884 | 0.005067799 | 0.1060037 | 0.134482 | 0.00522131
[5 empty] | 0.03478841 | 0.1419357 | 0.005708109 |  | 0.03478841 | 0.1419357 | 0.005708109 | 0.07092749 | 0.1354087 | 0.005039454 | 0.1058468 | 0.1352012 | 0.005200332
[5 empty] | 0.03555096 | 0.1426906 | 0.0057127 |  | 0.03555096 | 0.1426906 | 0.0057127 | 0.07189481 | 0.136129 | 0.005028824 | 0.1092355 | 0.1359203 | 0.005292633
[5 empty] | 0.03461654 | 0.1434456 | 0.006688563 |  | 0.03461654 | 0.1434456 | 0.006688563 | 0.07306088 | 0.1368492 | 0.006327472 | 0.104779 | 0.1366395 | 0.006402323
[5 empty] | 0.03470771 | 0.1442006 | 0.006645709 |  | 0.03470771 | 0.1442006 | 0.006645709 | 0.07318259 | 0.1375695 | 0.006357241 | 0.1064839 | 0.1373586 | 0.00642034
[5 empty] | 0.03492549 | 0.1449556 | 0.006637674 |  | 0.03492549 | 0.1449556 | 0.006637674 | 0.07277036 | 0.1382897 | 0.006327472 | 0.1084761 | 0.1380778 | 0.006464095
[5 empty] | 0.03555001 | 0.1457106 | 0.006696599 |  | 0.03555001 | 0.1457106 | 0.006696599 | 0.07033667 | 0.13901 | 0.006318605 | 0.1058433 | 0.1387969 | 0.006439
[5 empty] | 0.03407737 | 0.1464655 | 0.0067274 |  | 0.03407737 | 0.1464655 | 0.0067274 | 0.07080993 | 0.1397303 | 0.006358508 | 0.1117448 | 0.1395161 | 0.006462164
[5 empty] | 0.03549853 | 0.1472205 | 0.006732757 |  | 0.03549853 | 0.1472205 | 0.006732757 | 0.07119317 | 0.1404505 | 0.006314171 | 0.111012 | 0.1402352 | 0.006415192
[5 empty] | 0.0354844 | 0.1479755 | 0.007824149 |  | 0.0354844 | 0.1479755 | 0.007824149 | 0.07399519 | 0.1411708 | 0.007890908 | 0.1102425 | 0.1409544 | 0.007927821
[5 empty] | 0.03465431 | 0.1487305 | 0.007883839 |  | 0.03465431 | 0.1487305 | 0.007883839 | 0.0727774 | 0.141891 | 0.007780952 | 0.1078211 | 0.1416736 | 0.00788541
[5 empty] | 0.03493633 | 0.1494854 | 0.007923894 |  | 0.03493633 | 0.1494854 | 0.007923894 | 0.0720252 | 0.1426113 | 0.00782729 | 0.1091141 | 0.1423927 | 0.007853994
[5 empty] | 0.03469001 | 0.1502404 | 0.007908972 |  | 0.03469001 | 0.1502404 | 0.007908972 | 0.07313533 | 0.1433316 | 0.007880698 | 0.1092218 | 0.1431119 | 0.007860277