## 1
Общество с ограниченной ответственностью "Инженерная геология" (ООО "ИнжГео") | [10 empty] | Общество с ограниченной ответственностью "Инженерная геология" (ООО "ИнжГео")
Юр. адрес: 117279, г. Москва, ул. Миклухо-Маклая, 36 а, этаж 5, пом. XXIII к. 76-84 | [10 empty] | Юр. адрес: 117279, г. Москва, ул. Миклухо-Маклая, 36 а, этаж 5, пом. XXIII к. 76-84 | [9 empty] | нагр |  |  | X0 | Y0 | R |  | нагр |  |  |  | X0 | Y0 | R | нагр |  |  |  | X0 | Y0 | R |  | нагр |  |  |  | X0 | Y0 | R
Телефон/факс +7 (495) 132-30-00, Адрес электронной почты inbox@inj-geo.ru | [10 empty] | Телефон/факс +7 (495) 132-30-00, Адрес электронной почты inbox@inj-geo.ru | [13 empty] | 0 | [7 empty] | 0 | [6 empty] | 0 | [7 empty] | 0
[21 empty] | девиатор | [6 empty] | девиатор | [6 empty] | девиатор | [7 empty] | девиатор
Испытательная лаборатория ООО «ИнжГео» | [10 empty] | Испытательная лаборатория ООО «ИнжГео» | [9 empty] | x0 | Угол | X | Y |  |  |  | x0 |  | Угол | X | Y |  |  | x0 |  | Угол | X | Y |  |  |  | x0 |  | Угол | X | Y
Адрес места осуществления деятельности лаборатории: г. Москва, просп. Вернадского, д. 51, стр. 1 | [10 empty] | Адрес места осуществления деятельности лаборатории: г. Москва, просп. Вернадского, д. 51, стр. 1 | [10 empty] | 0 | [7 empty] | 0 | [6 empty] | 0 | [7 empty] | 0
Телефон +7(910)4557682, E-mail: slg85@mail.ru | [10 empty] | Телефон +7(910)4557682, E-mail: slg85@mail.ru | [10 empty] | 5 | [7 empty] | 5 | [6 empty] | 5 | [7 empty] | 5
[22 empty] | 10 | [7 empty] | 10 | [6 empty] | 10 | [7 empty] | 10
Протокол испытаний № 13-63/40 от 08-12-2022 | [21 empty] | 15 | [7 empty] | 15 | [6 empty] | 15 | [7 empty] | 15
Наименование и адрес заказчика: Переход трубопровода через р. Енисей | [21 empty] | 20 | [7 empty] | 20 | [6 empty] | 20 | [7 empty] | 20
Наименование объекта: ООО Регионстрой | [21 empty] | 25 | [7 empty] | 25 | [6 empty] | 25 | [7 empty] | 25
Наименование используемого метода/методики: ГОСТ 12248.4-2020 | [21 empty] | 30 | [7 empty] | 30 | [6 empty] | 30 | [7 empty] | 30
Условия проведения испытания: температура окружающей среды (18 - 25)0С, влажность воздуха (40 - 75)% | [21 empty] | 35 | [7 empty] | 35 | [6 empty] | 35 | [7 empty] | 35
Дата получение объекта подлежащего испытаниям: 11-11-2022 | [21 empty] | 40 | [7 empty] | 40 | [6 empty] | 40 | [7 empty] | 40
Дата испытания: 25.10.2022-19.11.2040 | [21 empty] | 45 | [7 empty] | 45 | [6 empty] | 45 | [7 empty] | 45
Испытание грунтов методом трехосного сжатия | [10 empty] | Испытание грунтов методом трехосного сжатия | [10 empty] | 50 | [7 empty] | 50 | [6 empty] | 50 | [7 empty] | 50
Лабораторный номер: |  | 1075 | [5 empty] | We, % = | 0.538958387 |  | Лабораторный номер: | [6 empty] | We, % = |  |  |  | 55 | [7 empty] | 55 | [6 empty] | 55 | [7 empty] | 55
Номер скважины: |  | BH-007 | [5 empty] | ρ, г/см3 = | 1.51 |  | Номер скважины: | [6 empty] | ρ, г/см3 = |  |  |  | 60 | [7 empty] | 60 | [6 empty] | 60 | [7 empty] | 60
Глубина отбора, м: |  | 1 | [5 empty] | ρs, г/см3 = | 2.72 |  | Глубина отбора, м: | [6 empty] | ρs, г/см3 = |  |  |  | 65 | [7 empty] | 65 | [6 empty] | 65 | [7 empty] | 65
Наименование грунта: |  | Суглинок, после оттаивания текучий, легкий песчанистый | [5 empty] | e, д.е. = | 1.772163 |  | Наименование грунта: | [6 empty] | e, д.е. = |  |  |  | 70 | [7 empty] | 70 | [6 empty] | 70 | [7 empty] | 70
Схема проведения опыта: |  | КД | [5 empty] | IL, д.е. = | 2.651 |  | Схема проведения опыта: | [6 empty] | IL, д.е. = |  |  |  | 75 | [7 empty] | 75 | [6 empty] | 75 | [7 empty] | 75
Результаты испытаний | [10 empty] | Результаты испытаний | [10 empty] | 80 | [7 empty] | 80 | [6 empty] | 80 | [7 empty] | 80
[22 empty] | 85 | [7 empty] | 85 | [6 empty] | 85 | [7 empty] | 85
[22 empty] | 90 | [7 empty] | 90 | [6 empty] | 90 | [7 empty] | 90
[22 empty] | 95 | [7 empty] | 95 | [6 empty] | 95 | [7 empty] | 95
[22 empty] | 100 | [7 empty] | 100 | [6 empty] | 100 | [7 empty] | 100
[22 empty] | 105 | [7 empty] | 105 | [6 empty] | 105 | [7 empty] | 105
[22 empty] | 110 | [7 empty] | 110 | [6 empty] | 110 | [7 empty] | 110
[22 empty] | 115 | [7 empty] | 115 | [6 empty] | 115 | [7 empty] | 115
[22 empty] | 120 | [7 empty] | 120 | [6 empty] | 120 | [7 empty] | 120
[22 empty] | 125 | [7 empty] | 125 | [6 empty] | 125 | [7 empty] | 125
[22 empty] | 130 | [7 empty] | 130 | [6 empty] | 130 | [7 empty] | 130
[22 empty] | 135 | [7 empty] | 135 | [6 empty] | 135 | [7 empty] | 135
[22 empty] | 140 | [7 empty] | 140 | [6 empty] | 140 | [7 empty] | 140
[22 empty] | 145 | [7 empty] | 145 | [6 empty] | 145 | [7 empty] | 145
[22 empty] | 150 | [7 empty] | 150 | [6 empty] | 150 | [7 empty] | 150
[22 empty] | 155 | [7 empty] | 155 | [6 empty] | 155 | [7 empty] | 155
[22 empty] | 160 | [7 empty] | 160 | [6 empty] | 160 | [7 empty] | 160
[22 empty] | 165 | [7 empty] | 165 | [6 empty] | 165 | [7 empty] | 165
[22 empty] | 170 | [7 empty] | 170 | [6 empty] | 170 | [7 empty] | 170
[22 empty] | 175 | [7 empty] | 175 | [6 empty] | 175 | [7 empty] | 175
[22 empty] | 180 | [7 empty] | 180 | [6 empty] | 180 | [7 empty] | 180
[13 empty] | Давление в камере, Мпа σ3 | Вертикальная нагрузка, Мпа σ1 | Поровое давление, Мпа u
[13 empty] | 0.05 | 0.08493633 | [5 empty] | 1 | [6 empty] | σ3,кПа | σ1,кПа | u, кПа |  |  |  | 4
[13 empty] | 0.15 | 0.2220252 | [27 empty] | δ3, Мпа | δ1-δ3, МПа | δ1, МПа | δ1, КПа
[13 empty] | 0.25 | 0.3591141 | [21 empty] | С, МПа:
φ, град:
E, Мпа
[27 empty] | x | 0
[27 empty] | y |  |  |  | С, кПа | φ,°
Эффективные значения угла внутреннего трения и удельного сцепления ϕ', С'
[13 empty] | ϕ', град. = | 9
[13 empty] | С', МПа = | 0.007
|  | K0, д.е. | 0.8435655 | Эффективное напряжение, Мпа: |  |  |  |  | 0.04217828
|  | Модуль деформации E0, МПа: |  | Точки нахождения модуля Е0, Мпа (полное напряжение): |  |  |  |  | 0.04217828 | 0.04968959
|  | Модуль деформации E50, МПа: |  | qmax Давление при разрушении образца, Мпа (девиатор): |  |  |  |  | 0.03493633
|  | Коэф. Поперечной деформации, ϑ: |  | 0,5 qmax, Мпа (девиатор): |  |  |  |  | 0.01746816
| Начальник исп. лаборатории: | [6 empty] | Семиколенова Л.Г. |  |  |  |  | Начальник исп. лаборатории: |  |  |  |  | Семиколенова Л.Г.
Лист 1 , всего листов 2 | [11 empty] | Лист 2 , всего листов 2
Частичное воспроизведение протокола испытаний без письменного разрешения ООО «ИнжГео» ЗАПРЕЩАЕТСЯ | [11 empty] | Частичное воспроизведение протокола испытаний без письменного разрешения ООО «ИнжГео» ЗАПРЕЩАЕТСЯ
E0 |  |  | E50 |  | Деформация |  |  |  | Первая прочность |  |  | Вторая прочность |  |  | Третья прочность |  |  |  | К Пуассона
devE0 | epsE0 |  | dev50 | epsE50 | dev | eps | ev |  | dev1 | eps1 | ev1 | dev1 | eps1 | ev2 | dev1 | eps1 | ev3 | Глины
0.007511311 | 0.0005007503 |  | 0.01746816 | 0.001746803 | 0 | 0 | 0.0001360301 |  | 0 | 0 | 0.0001360301 | 0 | 0 | 0.001817474 | 0.02291395 | 0.0003086031 | 0.002150237 | < 0 | 0,20-0,30
[5 empty] | 0.007511311 | 0.0005007503 | 0.0001360981 |  | 0.007511311 | 0.0005007503 | 0.0001360981 | 0.0194468 | 0.000432148 | 0.001833286 | 0.05455704 | 0.001102154 | 0.002142926 | 0-0,25 | 0,30-0,38
Секущая модуля Е0 |  |  | Линия Q max |  | 0.01746816 | 0.001746803 | 0.0001361933 |  | 0.01746816 | 0.001746803 | 0.0001361933 | 0.0360126 | 0.001200411 | 0.001812748 | 0.05587475 | 0.001513802 | 0.002139056 | 0,25< | 0,38-0,45
| 0 |  |  | 0 | 0.01789192 | 0.002225185 | 0.0001351731 |  | 0.01789192 | 0.002225185 | 0.0001351731 | 0.03934163 | 0.002194528 | 0.001825653 | 0.05568756 | 0.002270703 | 0.002158623 | Суглинки | 0,35-0,37
[5 empty] | 0.01841808 | 0.002966914 | -0.002156577 |  | 0.01841808 | 0.002966914 | -0.002156577 | 0.04125747 | 0.002926037 | -0.003353883 | 0.05804774 | 0.003027604 | -0.003303099 | Пески и супеси | 0,30-0,35
[5 empty] | 0.0187214 | 0.003708642 | -0.002181437 |  | 0.0187214 | 0.003708642 | -0.002181437 | 0.04229943 | 0.003657546 | -0.003400835 | 0.06164598 | 0.003784505 | -0.003350927
|  |  | Линия 0,5 Q max |  | 0.01912075 | 0.004450371 | -0.002160901 |  | 0.01912075 | 0.004450371 | -0.002160901 | 0.04341895 | 0.004389055 | -0.003407253 | 0.06623172 | 0.004541406 | -0.003291474
|  |  |  | 0 | 0.01993041 | 0.005192099 | -0.002163927 |  | 0.01993041 | 0.005192099 | -0.002163927 | 0.04363866 | 0.005120564 | -0.003386648 | 0.06390822 | 0.005298308 | -0.00333598
[5 empty] | 0.02055516 | 0.005933827 | -0.002154848 |  | 0.02055516 | 0.005933827 | -0.002154848 | 0.04302909 | 0.005852074 | -0.003374825 | 0.06514235 | 0.006055209 | -0.003333655
[5 empty] | 0.0207817 | 0.006675556 | -0.002157226 |  | 0.0207817 | 0.006675556 | -0.002157226 | 0.04588863 | 0.006583583 | -0.003390364 | 0.070759 | 0.00681211 | -0.003302435
[5 empty] | 0.02151883 | 0.007417284 | -0.00241652 |  | 0.02151883 | 0.007417284 | -0.00241652 | 0.04801077 | 0.007315092 | -0.002606614 | 0.06998581 | 0.007569011 | -0.003028694
[5 empty] | 0.02107299 | 0.008159013 | -0.002381676 |  | 0.02107299 | 0.008159013 | -0.002381676 | 0.04641212 | 0.008046601 | -0.002597812 | 0.06763621 | 0.008325912 | -0.003043474
Коэфф. Точки |  |  |  |  | 0.02193344 | 0.008900741 | -0.002381676 |  | 0.02193344 | 0.008900741 | -0.002381676 | 0.04705485 | 0.00877811 | -0.002591857 | 0.07184408 | 0.009082813 | -0.002993705
[5 empty] | 0.02274765 | 0.00964247 | -0.002410272 |  | 0.02274765 | 0.00964247 | -0.002410272 | 0.05000999 | 0.00950962 | -0.00258642 | 0.07251823 | 0.009839714 | -0.003031409
[5 empty] | 0.02272821 | 0.0103842 | -0.002394412 |  | 0.02272821 | 0.0103842 | -0.002394412 | 0.04960695 | 0.01024113 | -0.002609721 | 0.07283956 | 0.01059662 | -0.003000642
[5 empty] | 0.02276282 | 0.01112593 | -0.002415079 |  | 0.02276282 | 0.01112593 | -0.002415079 | 0.05051662 | 0.01097264 | -0.002598847 | 0.07676708 | 0.01135352 | -0.002988878
[5 empty] | 0.02313146 | 0.01186765 | -0.002525393 |  | 0.02313146 | 0.01186765 | -0.002525393 | 0.05117351 | 0.01170415 | -0.001548929 | 0.07391336 | 0.01211042 | -0.002607266
[5 empty] | 0.02350363 | 0.01260938 | -0.002525393 |  | 0.02350363 | 0.01260938 | -0.002525393 | 0.05250452 | 0.01243566 | -0.001542405 | 0.07306075 | 0.01286732 | -0.002595535
[5 empty] | 0.02350157 | 0.01335111 | -0.002527168 |  | 0.02350157 | 0.01335111 | -0.002527168 | 0.04981529 | 0.01316717 | -0.001567881 | 0.07409903 | 0.01362422 | -0.00261978
[5 empty] | 0.02257598 | 0.01409284 | -0.002518041 |  | 0.02257598 | 0.01409284 | -0.002518041 | 0.0515679 | 0.01389867 | -0.001555298 | 0.07525242 | 0.01438112 | -0.002590842
[5 empty] | 0.02346247 | 0.01483457 | -0.002558855 |  | 0.02346247 | 0.01483457 | -0.002558855 | 0.053071 | 0.01463018 | -0.001545512 | 0.07871682 | 0.01513802 | -0.002610916
[5 empty] | 0.02421728 | 0.0155763 | -0.002515253 |  | 0.02421728 | 0.0155763 | -0.002515253 | 0.05178381 | 0.01536169 | -0.001567726 | 0.076993 | 0.01589492 | -0.002238539
[5 empty] | 0.02308201 | 0.01631803 | -0.002592588 |  | 0.02308201 | 0.01631803 | -0.002592588 | 0.05069358 | 0.0160932 | -0.0006344555 | 0.07903549 | 0.01665182 | -0.0022341
[5 empty] | 0.024306 | 0.01705975 | -0.002591022 |  | 0.024306 | 0.01705975 | -0.002591022 | 0.05063723 | 0.01682471 | -0.0006365625 | 0.07733377 | 0.01740872 | -0.002224555
[5 empty] | 0.02438653 | 0.01780148 | -0.002625465 |  | 0.02438653 | 0.01780148 | -0.002625465 | 0.05403655 | 0.01755622 | -0.0006422449 | 0.07706398 | 0.01816563 | -0.00222056
[5 empty] | 0.02372041 | 0.01854321 | -0.002624682 |  | 0.02372041 | 0.01854321 | -0.002624682 | 0.05356214 | 0.01828773 | -0.000641798 | 0.07879683 | 0.01892253 | -0.002219894
[5 empty] | 0.02474408 | 0.01928494 | -0.002585282 |  | 0.02474408 | 0.01928494 | -0.002585282 | 0.05219289 | 0.01901924 | -0.0006347109 | 0.08011684 | 0.01967943 | -0.002216786
[5 empty] | 0.02389134 | 0.02002667 | -0.002614245 |  | 0.02389134 | 0.02002667 | -0.002614245 | 0.05182299 | 0.01975075 | -0.0006362432 | 0.07771107 | 0.02043633 | -0.002209017
[5 empty] | 0.02397242 | 0.0207684 | -0.002699435 |  | 0.02397242 | 0.0207684 | -0.002699435 | 0.05256325 | 0.02048226 | -0.0002125353 | 0.08029778 | 0.02119323 | -0.001997358
[5 empty] | 0.02387007 | 0.02151012 | -0.002655525 |  | 0.02387007 | 0.02151012 | -0.002655525 | 0.05362798 | 0.02121377 | -0.0002103148 | 0.08220232 | 0.02195013 | -0.001984892
[5 empty] | 0.02420486 | 0.02225185 | -0.002674803 |  | 0.02420486 | 0.02225185 | -0.002674803 | 0.05488113 | 0.02194528 | -0.0002099976 | 0.08173087 | 0.02270703 | -0.001992213
[5 empty] | 0.02466711 | 0.02299358 | -0.00267507 |  | 0.02466711 | 0.02299358 | -0.00267507 | 0.05384685 | 0.02267679 | -0.0002118375 | 0.07718135 | 0.02346393 | -0.001979945
[5 empty] | 0.02569479 | 0.02373531 | -0.002653383 |  | 0.02569479 | 0.02373531 | -0.002653383 | 0.05566963 | 0.02340829 | -0.000212197 | 0.0776686 | 0.02422083 | -0.001981528
[5 empty] | 0.02488274 | 0.02447704 | -0.002686851 |  | 0.02488274 | 0.02447704 | -0.002686851 | 0.05410133 | 0.0241398 | -0.0002121547 | 0.07850819 | 0.02497774 | -0.001965896
[5 empty] | 0.02479337 | 0.02521877 | -0.002786433 |  | 0.02479337 | 0.02521877 | -0.002786433 | 0.0560928 | 0.02487131 | -0.0003867947 | 0.08354945 | 0.02573464 | -0.00184606
[5 empty] | 0.02595185 | 0.0259605 | -0.00276846 |  | 0.02595185 | 0.0259605 | -0.00276846 | 0.05589866 | 0.02560282 | -0.0003829314 | 0.08264589 | 0.02649154 | -0.001843126
[5 empty] | 0.02601548 | 0.02670222 | -0.002782286 |  | 0.02601548 | 0.02670222 | -0.002782286 | 0.05783654 | 0.02633433 | -0.0003833564 | 0.07993284 | 0.02724844 | -0.001828637
[5 empty] | 0.02521999 | 0.02744395 | -0.00274468 |  | 0.02521999 | 0.02744395 | -0.00274468 | 0.05484018 | 0.02706584 | -0.0003835882 | 0.07999791 | 0.02800534 | -0.001834139
[5 empty] | 0.02527527 | 0.02818568 | -0.002739426 |  | 0.02527527 | 0.02818568 | -0.002739426 | 0.05715549 | 0.02779735 | -0.0003852494 | 0.08494982 | 0.02876224 | -0.001838724
[5 empty] | 0.02651327 | 0.02892741 | -0.002873049 |  | 0.02651327 | 0.02892741 | -0.002873049 | 0.05620091 | 0.02852886 | -0.0003851335 | 0.0862659 | 0.02951914 | -0.001840925
[5 empty] | 0.02569625 | 0.02966914 | -0.002859656 |  | 0.02569625 | 0.02966914 | -0.002859656 | 0.05540152 | 0.02926037 | -0.0008625193 | 0.08693995 | 0.03027604 | -0.0017083
[5 empty] | 0.02581914 | 0.03041087 | -0.002831159 |  | 0.02581914 | 0.03041087 | -0.002831159 | 0.05720362 | 0.02999188 | -0.0008536795 | 0.08556676 | 0.03103294 | -0.001716148
[5 empty] | 0.02582473 | 0.03115259 | -0.002834009 |  | 0.02582473 | 0.03115259 | -0.002834009 | 0.05937564 | 0.03072339 | -0.0008619185 | 0.08334513 | 0.03178985 | -0.001706594
[5 empty] | 0.02645521 | 0.03189432 | -0.002875899 |  | 0.02645521 | 0.03189432 | -0.002875899 | 0.05934396 | 0.0314549 | -0.0008605453 | 0.08419073 | 0.03254675 | -0.001698234
[5 empty] | 0.02600347 | 0.03263605 | -0.002853956 |  | 0.02600347 | 0.03263605 | -0.002853956 | 0.05982525 | 0.0321864 | -0.000851019 | 0.08529741 | 0.03330365 | -0.001699258
[5 empty] | 0.02667681 | 0.03337778 | -0.002857661 |  | 0.02667681 | 0.03337778 | -0.002857661 | 0.05649346 | 0.03291791 | -0.0008595155 | 0.08321135 | 0.03406055 | -0.001698916
[5 empty] | 0.0267417 | 0.03411951 | -0.002917081 |  | 0.0267417 | 0.03411951 | -0.002917081 | 0.05743988 | 0.03364942 | -0.001457139 | 0.08359824 | 0.03481745 | -0.001610791
[5 empty] | 0.02665001 | 0.03486124 | -0.00290918 |  | 0.02665001 | 0.03486124 | -0.00290918 | 0.05819508 | 0.03438093 | -0.001434468 | 0.08448249 | 0.03557435 | -0.001582559
[5 empty] | 0.0274665 | 0.03560296 | -0.002942539 |  | 0.0274665 | 0.03560296 | -0.002942539 | 0.05915529 | 0.03511244 | -0.001435623 | 0.08478967 | 0.03633125 | -0.001586228
[5 empty] | 0.02662064 | 0.03634469 | -0.002932004 |  | 0.02662064 | 0.03634469 | -0.002932004 | 0.05710529 | 0.03584395 | -0.001437789 | 0.08350916 | 0.03708815 | -0.00158878
[5 empty] | 0.0267301 | 0.03708642 | -0.002936394 |  | 0.0267301 | 0.03708642 | -0.002936394 | 0.05763933 | 0.03657546 | -0.001434035 | 0.08531916 | 0.03784505 | -0.001590853
[5 empty] | 0.02775285 | 0.03782815 | -0.002970839 |  | 0.02775285 | 0.03782815 | -0.002970839 | 0.06078538 | 0.03730697 | -0.001449919 | 0.08786785 | 0.03860195 | -0.001603135
[5 empty] | 0.02701328 | 0.03856988 | -0.003000738 |  | 0.02701328 | 0.03856988 | -0.003000738 | 0.05941083 | 0.03803848 | -0.00197675 | 0.08987543 | 0.03935886 | -0.001490071
[5 empty] | 0.02719512 | 0.03931161 | -0.002974427 |  | 0.02719512 | 0.03931161 | -0.002974427 | 0.06088066 | 0.03876999 | -0.001954978 | 0.08442103 | 0.04011576 | -0.001491421
[5 empty] | 0.02835701 | 0.04005334 | -0.00297921 |  | 0.02835701 | 0.04005334 | -0.00297921 | 0.06174197 | 0.0395015 | -0.001978123 | 0.08672378 | 0.04087266 | -0.00151513
[5 empty] | 0.0286232 | 0.04079506 | -0.003017183 |  | 0.0286232 | 0.04079506 | -0.003017183 | 0.0609443 | 0.04023301 | -0.001942425 | 0.08936386 | 0.04162956 | -0.001513179
[5 empty] | 0.02795872 | 0.04153679 | -0.002969045 |  | 0.02795872 | 0.04153679 | -0.002969045 | 0.0601434 | 0.04096452 | -0.001966943 | 0.09061707 | 0.04238646 | -0.001508228
[5 empty] | 0.02808072 | 0.04227852 | -0.003000738 |  | 0.02808072 | 0.04227852 | -0.003000738 | 0.06165188 | 0.04169602 | -0.002214134 | 0.08706184 | 0.04314336 | -0.001495173
[5 empty] | 0.0277236 | 0.04302025 | -0.003018958 |  | 0.0277236 | 0.04302025 | -0.003018958 | 0.05954322 | 0.04242753 | -0.002236863 | 0.08587014 | 0.04390026 | -0.001411288
[5 empty] | 0.02817182 | 0.04376198 | -0.003045983 |  | 0.02817182 | 0.04376198 | -0.003045983 | 0.05972522 | 0.04315904 | -0.002236195 | 0.09087773 | 0.04465716 | -0.00141143
[5 empty] | 0.02820352 | 0.04450371 | -0.003012885 |  | 0.02820352 | 0.04450371 | -0.003012885 | 0.06096047 | 0.04389055 | -0.002207226 | 0.08849535 | 0.04541406 | -0.001426938
[5 empty] | 0.02830468 | 0.04524543 | -0.003065114 |  | 0.02830468 | 0.04524543 | -0.003065114 | 0.05926674 | 0.04462206 | -0.002213465 | 0.08614209 | 0.04617097 | -0.001416837
[5 empty] | 0.02803474 | 0.04598716 | -0.003018958 |  | 0.02803474 | 0.04598716 | -0.003018958 | 0.06278232 | 0.04535357 | -0.002221487 | 0.08633193 | 0.04692787 | -0.0014221
[5 empty] | 0.02961553 | 0.04672889 | -0.003058605 |  | 0.02961553 | 0.04672889 | -0.003058605 | 0.05967215 | 0.04608508 | -0.002246 | 0.08723497 | 0.04768477 | -0.001369588
[5 empty] | 0.02846803 | 0.04747062 | -0.003054932 |  | 0.02846803 | 0.04747062 | -0.003054932 | 0.06050877 | 0.04681659 | -0.002243695 | 0.09085967 | 0.04844167 | -0.001357474
[5 empty] | 0.02910273 | 0.04821235 | -0.003058911 |  | 0.02910273 | 0.04821235 | -0.003058911 | 0.0630382 | 0.0475481 | -0.002220727 | 0.09098368 | 0.04919857 | -0.001357746
[5 empty] | 0.02974594 | 0.04895408 | -0.003055238 |  | 0.02974594 | 0.04895408 | -0.003055238 | 0.06290416 | 0.04827961 | -0.002220058 | 0.08943945 | 0.04995547 | -0.001356521
[5 empty] | 0.0292569 | 0.0496958 | -0.003041462 |  | 0.0292569 | 0.0496958 | -0.003041462 | 0.06166797 | 0.04901112 | -0.002220727 | 0.09283537 | 0.05071237 | -0.001363463
[5 empty] | 0.0297653 | 0.05043753 | -0.00304238 |  | 0.0297653 | 0.05043753 | -0.00304238 | 0.06352422 | 0.04974263 | -0.00222987 | 0.09344064 | 0.05146927 | -0.00136986
[5 empty] | 0.0290671 | 0.05117926 | -0.003091362 |  | 0.0290671 | 0.05117926 | -0.003091362 | 0.06035505 | 0.05047413 | -0.002228978 | 0.09346786 | 0.05222617 | -0.001357066
[5 empty] | 0.0299416 | 0.05192099 | -0.003069253 |  | 0.0299416 | 0.05192099 | -0.003069253 | 0.06034372 | 0.05120564 | -0.002202791 | 0.09441615 | 0.05298308 | -0.001304036
[5 empty] | 0.02891578 | 0.05266272 | -0.003073533 |  | 0.02891578 | 0.05266272 | -0.003073533 | 0.06458084 | 0.05193715 | -0.002217578 | 0.089726 | 0.05373998 | -0.001323764
[5 empty] | 0.02939407 | 0.05340445 | -0.003027372 |  | 0.02939407 | 0.05340445 | -0.003027372 | 0.06099938 | 0.05266866 | -0.002210736 | 0.09367903 | 0.05449688 | -0.001325606
[5 empty] | 0.02943472 | 0.05414618 | -0.003030429 |  | 0.02943472 | 0.05414618 | -0.003030429 | 0.06405038 | 0.05340017 | -0.002209191 | 0.08884222 | 0.05525378 | -0.001317188
[5 empty] | 0.02992296 | 0.0548879 | -0.003036543 |  | 0.02992296 | 0.0548879 | -0.003036543 | 0.062591 | 0.05413168 | -0.002187121 | 0.09231745 | 0.05601068 | -0.001312585
[5 empty] | 0.02957243 | 0.05562963 | -0.003080564 |  | 0.02957243 | 0.05562963 | -0.003080564 | 0.06300384 | 0.05486319 | -0.002220888 | 0.09171861 | 0.05676758 | -0.001324027
[5 empty] | 0.02933312 | 0.05637136 | -0.002999977 |  | 0.02933312 | 0.05637136 | -0.002999977 | 0.06258479 | 0.0555947 | -0.002177413 | 0.09166593 | 0.05752448 | -0.001272773
[5 empty] | 0.03011958 | 0.05711309 | -0.002993659 |  | 0.03011958 | 0.05711309 | -0.002993659 | 0.0645757 | 0.05632621 | -0.002182615 | 0.09610556 | 0.05828138 | -0.001286091
[5 empty] | 0.03005673 | 0.05785482 | -0.003024348 |  | 0.03005673 | 0.05785482 | -0.003024348 | 0.06157135 | 0.05705772 | -0.002166359 | 0.09148687 | 0.05903828 | -0.001283402
[5 empty] | 0.03119128 | 0.05859655 | -0.003008402 |  | 0.03119128 | 0.05859655 | -0.003008402 | 0.06401135 | 0.05778923 | -0.002179364 | 0.09572269 | 0.05979518 | -0.001273669
[5 empty] | 0.03108886 | 0.05933827 | -0.003030365 |  | 0.03108886 | 0.05933827 | -0.003030365 | 0.06591922 | 0.05852074 | -0.002181098 | 0.09669699 | 0.06055209 | -0.001274054
[5 empty] | 0.02991412 | 0.06008 | -0.003009906 |  | 0.02991412 | 0.06008 | -0.003009906 | 0.06260673 | 0.05925225 | -0.002168093 | 0.09055165 | 0.06130899 | -0.001278408
[5 empty] | 0.03040624 | 0.06082173 | -0.002915354 |  | 0.03040624 | 0.06082173 | -0.002915354 | 0.06582068 | 0.05998375 | -0.002127481 | 0.09096994 | 0.06206589 | -0.001241838
[5 empty] | 0.03089913 | 0.06156346 | -0.002913604 |  | 0.03089913 | 0.06156346 | -0.002913604 | 0.06256554 | 0.06071526 | -0.002131283 | 0.09414185 | 0.06282279 | -0.001255007
[5 empty] | 0.03093174 | 0.06230519 | -0.002920607 |  | 0.03093174 | 0.06230519 | -0.002920607 | 0.06307941 | 0.06144677 | -0.002126214 | 0.09638562 | 0.06357969 | -0.001264287
[5 empty] | 0.03164407 | 0.06304692 | -0.002908059 |  | 0.03164407 | 0.06304692 | -0.002908059 | 0.06500936 | 0.06217828 | -0.002112276 | 0.09728579 | 0.06433659 | -0.001244723
[5 empty] | 0.0316279 | 0.06378865 | -0.002915063 |  | 0.0316279 | 0.06378865 | -0.002915063 | 0.06281716 | 0.06290979 | -0.002111642 | 0.09263114 | 0.06509349 | -0.001264413
[5 empty] | 0.03071012 | 0.06453037 | -0.002889093 |  | 0.03071012 | 0.06453037 | -0.002889093 | 0.06524147 | 0.0636413 | -0.002119668 | 0.09473473 | 0.06585039 | -0.001256762
[5 empty] | 0.03055335 | 0.0652721 | -0.002790807 |  | 0.03055335 | 0.0652721 | -0.002790807 | 0.0653451 | 0.06437281 | -0.002039803 | 0.09293615 | 0.06660729 | -0.001243497
[5 empty] | 0.03062327 | 0.06601383 | -0.00279499 |  | 0.03062327 | 0.06601383 | -0.00279499 | 0.06699708 | 0.06510432 | -0.002028375 | 0.09510796 | 0.0673642 | -0.001235359
[5 empty] | 0.03084734 | 0.06675556 | -0.002764037 |  | 0.03084734 | 0.06675556 | -0.002764037 | 0.0667548 | 0.06583583 | -0.002045109 | 0.09817955 | 0.0681211 | -0.001236592
[5 empty] | 0.03133204 | 0.06749729 | -0.002786624 |  | 0.03133204 | 0.06749729 | -0.002786624 | 0.06526091 | 0.06656734 | -0.002055722 | 0.09893471 | 0.068878 | -0.001239675
[5 empty] | 0.03150674 | 0.06823902 | -0.002813673 |  | 0.03150674 | 0.06823902 | -0.002813673 | 0.06415178 | 0.06729885 | -0.002042661 | 0.09511912 | 0.0696349 | -0.001234619
[5 empty] | 0.03159919 | 0.06898074 | -0.002772681 |  | 0.03159919 | 0.06898074 | -0.002772681 | 0.06403233 | 0.06803036 | -0.002043885 | 0.09950673 | 0.0703918 | -0.001223276
[5 empty] | 0.03147812 | 0.06972247 | -0.002641789 |  | 0.03147812 | 0.06972247 | -0.002641789 | 0.06520676 | 0.06876186 | -0.001939126 | 0.09329193 | 0.0711487 | -0.001219516
[5 empty] | 0.03181447 | 0.0704642 | -0.002644413 |  | 0.03181447 | 0.0704642 | -0.002644413 | 0.06780716 | 0.06949337 | -0.001954374 | 0.09355301 | 0.0719056 | -0.001225345
[5 empty] | 0.03160925 | 0.07120593 | -0.002627356 |  | 0.03160925 | 0.07120593 | -0.002627356 | 0.06511253 | 0.07022488 | -0.001957893 | 0.09596369 | 0.0726625 | -0.001215509
[5 empty] | 0.03237115 | 0.07194766 | -0.002627093 |  | 0.03237115 | 0.07194766 | -0.002627093 | 0.06665297 | 0.07095639 | -0.001956916 | 0.1000762 | 0.0734194 | -0.001209558
[5 empty] | 0.0319419 | 0.07268939 | -0.002650186 |  | 0.0319419 | 0.07268939 | -0.002650186 | 0.06494675 | 0.0716879 | -0.001967668 | 0.09519486 | 0.07417631 | -0.001209194
[5 empty] | 0.03252239 | 0.07343111 | -0.002647562 |  | 0.03252239 | 0.07343111 | -0.002647562 | 0.06486124 | 0.07241941 | -0.001944013 | 0.09725701 | 0.07493321 | -0.00122571
[5 empty] | 0.032864 | 0.07417284 | -0.002418632 |  | 0.032864 | 0.07417284 | -0.002418632 | 0.06587922 | 0.07315092 | -0.001871195 | 0.1001191 | 0.07569011 | -0.001195614
[5 empty] | 0.03197665 | 0.07491457 | -0.002408432 |  | 0.03197665 | 0.07491457 | -0.002408432 | 0.06663647 | 0.07388243 | -0.001857098 | 0.09745062 | 0.07644701 | -0.00119669
[5 empty] | 0.03188658 | 0.0756563 | -0.002447775 |  | 0.03188658 | 0.0756563 | -0.002447775 | 0.06702397 | 0.07461394 | -0.001848195 | 0.0997201 | 0.07720391 | -0.001183898
[5 empty] | 0.03281095 | 0.07639803 | -0.002441461 |  | 0.03281095 | 0.07639803 | -0.002441461 | 0.06682392 | 0.07534545 | -0.001862106 | 0.09492013 | 0.07796081 | -0.001186528
[5 empty] | 0.03270211 | 0.07713976 | -0.002408918 |  | 0.03270211 | 0.07713976 | -0.002408918 | 0.06588321 | 0.07607696 | -0.001851719 | 0.1004271 | 0.07871771 | -0.001204341
[5 empty] | 0.03221909 | 0.07788149 | -0.002447046 |  | 0.03221909 | 0.07788149 | -0.002447046 | 0.06672186 | 0.07680847 | -0.001867114 | 0.09896517 | 0.07947461 | -0.001168962
[5 empty] | 0.03290997 | 0.07862321 | -0.002189121 |  | 0.03290997 | 0.07862321 | -0.002189121 | 0.067777 | 0.07753998 | -0.001743081 | 0.1001505 | 0.08023151 | -0.001178819
[5 empty] | 0.03306983 | 0.07936494 | -0.002199928 |  | 0.03306983 | 0.07936494 | -0.002199928 | 0.06820034 | 0.07827148 | -0.001747434 | 0.09728701 | 0.08098841 | -0.001171192
[5 empty] | 0.03370141 | 0.08010667 | -0.002210734 |  | 0.03370141 | 0.08010667 | -0.002210734 | 0.06651037 | 0.07900299 | -0.00175701 | 0.09658319 | 0.08174532 | -0.00116861
[5 empty] | 0.03240517 | 0.0808484 | -0.002210293 |  | 0.03240517 | 0.0808484 | -0.002210293 | 0.06564433 | 0.0797345 | -0.001732111 | 0.0990552 | 0.08250222 | -0.001168962
[5 empty] | 0.03287583 | 0.08159013 | -0.002218674 |  | 0.03287583 | 0.08159013 | -0.002218674 | 0.06678034 | 0.08046601 | -0.001731589 | 0.09838225 | 0.08325912 | -0.001182222
[5 empty] | 0.033462 | 0.08233186 | -0.001957893 |  | 0.033462 | 0.08233186 | -0.001957893 | 0.06885304 | 0.08119752 | -0.001731415 | 0.09721701 | 0.08401602 | -0.001184569
[5 empty] | 0.03292299 | 0.08307358 | -0.001942225 |  | 0.03292299 | 0.08307358 | -0.001942225 | 0.06854781 | 0.08192903 | -0.001605568 | 0.09972134 | 0.08477292 | -0.001142844
[5 empty] | 0.03393982 | 0.08381531 | -0.001976499 |  | 0.03393982 | 0.08381531 | -0.001976499 | 0.07009534 | 0.08266054 | -0.001599756 | 0.09732646 | 0.08552982 | -0.001137804
[5 empty] | 0.03296273 | 0.08455704 | -0.00195143 |  | 0.03296273 | 0.08455704 | -0.00195143 | 0.06980787 | 0.08339205 | -0.001601209 | 0.0990585 | 0.08628672 | -0.001155786
[5 empty] | 0.03343464 | 0.08529877 | -0.001944575 |  | 0.03343464 | 0.08529877 | -0.001944575 | 0.06676517 | 0.08412356 | -0.001605084 | 0.1026463 | 0.08704362 | -0.001143302
[5 empty] | 0.03420594 | 0.0860405 | -0.001938896 |  | 0.03420594 | 0.0860405 | -0.001938896 | 0.06671179 | 0.08485507 | -0.001610089 | 0.1018547 | 0.08780052 | -0.001135743
[5 empty] | 0.0338059 | 0.08678223 | -0.001978065 |  | 0.0338059 | 0.08678223 | -0.001978065 | 0.06648116 | 0.08558658 | -0.001604115 | 0.09758958 | 0.08855743 | -0.00113643
[5 empty] | 0.03340315 | 0.08752395 | -0.00169819 |  | 0.03340315 | 0.08752395 | -0.00169819 | 0.06957321 | 0.08631809 | -0.001479016 | 0.09903523 | 0.08931433 | -0.001103724
[5 empty] | 0.03327392 | 0.08826568 | -0.001705294 |  | 0.03327392 | 0.08826568 | -0.001705294 | 0.06706281 | 0.08704959 | -0.001480048 | 0.09795359 | 0.09007123 | -0.001117691
[5 empty] | 0.03323444 | 0.08900741 | -0.001688718 |  | 0.03323444 | 0.08900741 | -0.001688718 | 0.06759129 | 0.0877811 | -0.001470459 | 0.09876422 | 0.09082813 | -0.001099068
[5 empty] | 0.03342732 | 0.08974914 | -0.001681275 |  | 0.03342732 | 0.08974914 | -0.001681275 | 0.06976057 | 0.08851261 | -0.001484327 | 0.1004511 | 0.09158503 | -0.001115917
[5 empty] | 0.03381938 | 0.09049087 | -0.001700558 |  | 0.03381938 | 0.09049087 | -0.001700558 | 0.07094304 | 0.08924412 | -0.001471049 | 0.1018559 | 0.09234193 | -0.001108712
[5 empty] | 0.03440249 | 0.0912326 | -0.001675863 |  | 0.03440249 | 0.0912326 | -0.001675863 | 0.07010718 | 0.08997563 | -0.001464262 | 0.1037867 | 0.09309883 | -0.001119243
[5 empty] | 0.03422823 | 0.09197433 | -0.001414888 |  | 0.03422823 | 0.09197433 | -0.001414888 | 0.06795238 | 0.09070714 | -0.001317789 | 0.09910709 | 0.09385573 | -0.001059547
[5 empty] | 0.03321978 | 0.09271605 | -0.001396021 |  | 0.03321978 | 0.09271605 | -0.001396021 | 0.06816263 | 0.09143865 | -0.001328914 | 0.1039175 | 0.09461263 | -0.001053195
[5 empty] | 0.03450193 | 0.09345778 | -0.001404751 |  | 0.03450193 | 0.09345778 | -0.001404751 | 0.06911654 | 0.09217016 | -0.001321233 | 0.09880797 | 0.09536954 | -0.001062088
[5 empty] | 0.03377342 | 0.09419951 | -0.001416437 |  | 0.03377342 | 0.09419951 | -0.001416437 | 0.0677635 | 0.09290167 | -0.001328385 | 0.1013317 | 0.09612644 | -0.001059441
[5 empty] | 0.03357153 | 0.09494124 | -0.001410242 |  | 0.03357153 | 0.09494124 | -0.001410242 | 0.06844909 | 0.09363318 | -0.00132706 | 0.1054765 | 0.09688334 | -0.001062935
[5 empty] | 0.03442691 | 0.09568297 | -0.001416859 |  | 0.03442691 | 0.09568297 | -0.001416859 | 0.069396 | 0.09436469 | -0.001325471 | 0.1048687 | 0.09764024 | -0.001058912
[5 empty] | 0.03474153 | 0.0964247 | -0.001103887 |  | 0.03474153 | 0.0964247 | -0.001103887 | 0.06752825 | 0.0950962 | -0.001161842 | 0.1011592 | 0.09839714 | -0.0009092801
[5 empty] | 0.03406859 | 0.09716642 | -0.001101108 |  | 0.03406859 | 0.09716642 | -0.001101108 | 0.0705799 | 0.09582771 | -0.001155914 | 0.1018171 | 0.09915404 | -0.0009130112
[5 empty] | 0.03474821 | 0.09790815 | -0.001109224 |  | 0.03474821 | 0.09790815 | -0.001109224 | 0.06989299 | 0.09655921 | -0.001171605 | 0.1025455 | 0.09991094 | -0.0009040931
[5 empty] | 0.03403553 | 0.09864988 | -0.001122234 |  | 0.03403553 | 0.09864988 | -0.001122234 | 0.07173176 | 0.09729072 | -0.001162307 | 0.1023566 | 0.1006678 | -0.0009106452
[5 empty] | 0.03433225 | 0.09939161 | -0.001106333 |  | 0.03433225 | 0.09939161 | -0.001106333 | 0.06947727 | 0.09802223 | -0.00115173 | 0.1042489 | 0.1014247 | -0.0009071871
[5 empty] | 0.0335756 | 0.1001333 | -0.0007695906 |  | 0.0335756 | 0.1001333 | -0.0007695906 | 0.07003492 | 0.09875374 | -0.001159053 | 0.1041298 | 0.1021816 | -0.0009033651
[5 empty] | 0.03418385 | 0.1008751 | -0.0007651566 |  | 0.03418385 | 0.1008751 | -0.0007651566 | 0.0707445 | 0.09948525 | -0.0009800737 | 0.1005846 | 0.1029385 | -0.0006199803
[5 empty] | 0.03421891 | 0.1016168 | -0.0007681381 |  | 0.03421891 | 0.1016168 | -0.0007681381 | 0.0719383 | 0.1002168 | -0.0009677219 | 0.1007453 | 0.1036954 | -0.0006222722
[5 empty] | 0.03502955 | 0.1023585 | -0.0007698199 |  | 0.03502955 | 0.1023585 | -0.0007698199 | 0.0689714 | 0.1009483 | -0.0009791984 | 0.1022836 | 0.1044523 | -0.000622458
[5 empty] | 0.03487045 | 0.1031003 | -0.0007590409 |  | 0.03487045 | 0.1031003 | -0.0007590409 | 0.06899782 | 0.1016798 | -0.0009769615 | 0.105307 | 0.1052092 | -0.0006252454
[5 empty] | 0.03416276 | 0.103842 | -0.0007637806 |  | 0.03416276 | 0.103842 | -0.0007637806 | 0.07155697 | 0.1024113 | -0.0009670411 | 0.100163 | 0.1059662 | -0.0006164496
[5 empty] | 0.03418863 | 0.1045837 | -0.0007663798 |  | 0.03418863 | 0.1045837 | -0.0007663798 | 0.07057008 | 0.1031428 | -0.0009649987 | 0.1023726 | 0.1067231 | -0.0006216527
[5 empty] | 0.03508355 | 0.1053254 | -0.0003002512 |  | 0.03508355 | 0.1053254 | -0.0003002512 | 0.07119106 | 0.1038743 | -0.0006375144 | 0.1066 | 0.10748 | -0.0001979769
[5 empty] | 0.03505012 | 0.1060672 | -0.0003000115 |  | 0.03505012 | 0.1060672 | -0.0003000115 | 0.06956392 | 0.1046058 | -0.0006288609 | 0.1018381 | 0.1082369 | -0.0001998575
[5 empty] | 0.03380919 | 0.1068089 | -0.0003023188 |  | 0.03380919 | 0.1068089 | -0.0003023188 | 0.07025048 | 0.1053373 | -0.0006322086 | 0.1020651 | 0.1089938 | -0.0001979769
[5 empty] | 0.03517681 | 0.1075506 | -0.0002979738 |  | 0.03517681 | 0.1075506 | -0.0002979738 | 0.07117954 | 0.1060688 | -0.0006310717 | 0.1068257 | 0.1097507 | -0.0001997585
[5 empty] | 0.03469511 | 0.1082924 | -0.0003000115 |  | 0.03469511 | 0.1082924 | -0.0003000115 | 0.06866819 | 0.1068003 | -0.0006327139 | 0.1010996 | 0.1105076 | -0.0001977789
[5 empty] | 0.03529428 | 0.1090341 | -0.0002992324 |  | 0.03529428 | 0.1090341 | -0.0002992324 | 0.07138336 | 0.1075319 | -0.0006288609 | 0.1015013 | 0.1112645 | -0.0001980362
[5 empty] | 0.03481197 | 0.1097758 | 0.0002741358 |  | 0.03481197 | 0.1097758 | 0.0002741358 | 0.06845102 | 0.1082634 | -0.0001293575 | 0.101796 | 0.1120214 | 0.0003422773
[5 empty] | 0.03467572 | 0.1105175 | 0.0002722973 |  | 0.03467572 | 0.1105175 | 0.0002722973 | 0.07266712 | 0.1089949 | -0.0001298211 | 0.1062401 | 0.1127783 | 0.0003404231
[5 empty] | 0.0341504 | 0.1112593 | 0.000271968 |  | 0.0341504 | 0.1112593 | 0.000271968 | 0.07015236 | 0.1097264 | -0.0001287651 | 0.1025961 | 0.1135352 | 0.0003418996
[5 empty] | 0.03439394 | 0.112001 | 0.0002725991 |  | 0.03439394 | 0.112001 | 0.0002725991 | 0.07134509 | 0.1104579 | -0.0001284689 | 0.1058347 | 0.1142921 | 0.0003401827
[5 empty] | 0.03436676 | 0.1127427 | 0.0002741907 |  | 0.03436676 | 0.1127427 | 0.0002741907 | 0.07138959 | 0.1111894 | -0.0001297438 | 0.1055949 | 0.115049 | 0.0003457798
[5 empty] | 0.0348721 | 0.1134844 | 0.0002744651 |  | 0.0348721 | 0.1134844 | 0.0002744651 | 0.07114649 | 0.1119209 | -0.000129731 | 0.1032229 | 0.1158059 | 0.0003439599
[5 empty] | 0.03420169 | 0.1142262 | 0.0009453361 |  | 0.03420169 | 0.1142262 | 0.0009453361 | 0.07278047 | 0.1126524 | 0.0005172749 | 0.1046144 | 0.1165628 | 0.0009912786
[5 empty] | 0.03467285 | 0.1149679 | 0.000938793 |  | 0.03467285 | 0.1149679 | 0.000938793 | 0.07200624 | 0.1133839 | 0.000521944 | 0.1063256 | 0.1173197 | 0.001000618
[5 empty] | 0.03491548 | 0.1157096 | 0.0009445775 |  | 0.03491548 | 0.1157096 | 0.0009445775 | 0.07103228 | 0.1141154 | 0.000515978 | 0.1058683 | 0.1180766 | 0.001002506
[5 empty] | 0.03443861 | 0.1164514 | 0.0009521637 |  | 0.03443861 | 0.1164514 | 0.0009521637 | 0.06926167 | 0.1148469 | 0.0005179494 | 0.1088236 | 0.1188335 | 0.001001711
[5 empty] | 0.03456227 | 0.1171931 | 0.0009520689 |  | 0.03456227 | 0.1171931 | 0.0009520689 | 0.06945734 | 0.1155785 | 0.0005199207 | 0.108578 | 0.1195904 | 0.0009942593
[5 empty] | 0.03459259 | 0.1179348 | 0.0009466637 |  | 0.03459259 | 0.1179348 | 0.0009466637 | 0.06996204 | 0.11631 | 0.00129174 | 0.1034918 | 0.1203473 | 0.0009932657
[5 empty] | 0.03383527 | 0.1186765 | 0.001716441 |  | 0.03383527 | 0.1186765 | 0.001716441 | 0.07130668 | 0.1170415 | 0.001299891 | 0.1065526 | 0.1211042 | 0.001754829
[5 empty] | 0.03387342 | 0.1194183 | 0.001712674 |  | 0.03387342 | 0.1194183 | 0.001712674 | 0.07231937 | 0.117773 | 0.001280872 | 0.1039172 | 0.1218611 | 0.001745773
[5 empty] | 0.034682 | 0.12016 | 0.001713701 |  | 0.034682 | 0.12016 | 0.001713701 | 0.07041151 | 0.1185045 | 0.001299115 | 0.1033093 | 0.122618 | 0.001728705
[5 empty] | 0.03514327 | 0.1209017 | 0.001727401 |  | 0.03514327 | 0.1209017 | 0.001727401 | 0.07264003 | 0.119236 | 0.001306748 | 0.1030561 | 0.1233749 | 0.001742986
[5 empty] | 0.03418117 | 0.1216435 | 0.001700858 |  | 0.03418117 | 0.1216435 | 0.001700858 | 0.07192523 | 0.1199675 | 0.001304937 | 0.1067572 | 0.1241318 | 0.001726964
[5 empty] | 0.03389634 | 0.1223852 | 0.001728429 |  | 0.03389634 | 0.1223852 | 0.001728429 | 0.07313514 | 0.120699 | 0.00128553 | 0.103829 | 0.1248887 | 0.001741419
[5 empty] | 0.03445853 | 0.1231269 | 0.00254793 |  | 0.03445853 | 0.1231269 | 0.00254793 | 0.07033776 | 0.1214305 | 0.002196088 | 0.1094556 | 0.1256456 | 0.002572328
[5 empty] | 0.0355545 | 0.1238686 | 0.002553812 |  | 0.0355545 | 0.1238686 | 0.002553812 | 0.07302978 | 0.122162 | 0.002179963 | 0.1032784 | 0.1264025 | 0.002566402
[5 empty] | 0.03536211 | 0.1246104 | 0.002548697 |  | 0.03536211 | 0.1246104 | 0.002548697 | 0.07290946 | 0.1228935 | 0.002159698 | 0.104767 | 0.1271594 | 0.002596289
[5 empty] | 0.0355678 | 0.1253521 | 0.00254793 |  | 0.0355678 | 0.1253521 | 0.00254793 | 0.07112719 | 0.1236251 | 0.002161441 | 0.1099308 | 0.1279163 | 0.002585726
[5 empty] | 0.03523063 | 0.1260938 | 0.002555858 |  | 0.03523063 | 0.1260938 | 0.002555858 | 0.07350804 | 0.1243566 | 0.002166235 | 0.1046373 | 0.1286732 | 0.002581346
[5 empty] | 0.03433346 | 0.1268356 | 0.003440571 |  | 0.03433346 | 0.1268356 | 0.003440571 | 0.0730751 | 0.1250881 | 0.002192166 | 0.1097655 | 0.1294301 | 0.00258856
[5 empty] | 0.035471 | 0.1275773 | 0.003503108 |  | 0.035471 | 0.1275773 | 0.003503108 | 0.06982714 | 0.1258196 | 0.003178556 | 0.109538 | 0.130187 | 0.003480847
[5 empty] | 0.03505645 | 0.128319 | 0.003443698 |  | 0.03505645 | 0.128319 | 0.003443698 | 0.07112036 | 0.1265511 | 0.003166558 | 0.1093804 | 0.1309439 | 0.003484683
[5 empty] | 0.03459061 | 0.1290607 | 0.003440919 |  | 0.03459061 | 0.1290607 | 0.003440919 | 0.07090591 | 0.1272826 | 0.003141615 | 0.1061127 | 0.1317008 | 0.003468293
[5 empty] | 0.03493022 | 0.1298025 | 0.003499981 |  | 0.03493022 | 0.1298025 | 0.003499981 | 0.07139981 | 0.1280141 | 0.003185503 | 0.1084177 | 0.1324577 | 0.00347178
[5 empty] | 0.03535442 | 0.1305442 | 0.003449257 |  | 0.03535442 | 0.1305442 | 0.003449257 | 0.07375513 | 0.1287456 | 0.003143509 | 0.1106151 | 0.1332146 | 0.003486775
[5 empty] | 0.03448874 | 0.1312859 | 0.003506235 |  | 0.03448874 | 0.1312859 | 0.003506235 | 0.07373765 | 0.1294771 | 0.003166243 | 0.1091648 | 0.1339715 | 0.003457134
[5 empty] | 0.03449655 | 0.1320277 | 0.00441508 |  | 0.03449655 | 0.1320277 | 0.00441508 | 0.07371919 | 0.1302086 | 0.004174879 | 0.106389 | 0.1347284 | 0.004456798
[5 empty] | 0.03486893 | 0.1327694 | 0.004419088 |  | 0.03486893 | 0.1327694 | 0.004419088 | 0.07358883 | 0.1309401 | 0.004203938 | 0.1067587 | 0.1354853 | 0.004483127
[5 empty] | 0.03440934 | 0.1335111 | 0.004458274 |  | 0.03440934 | 0.1335111 | 0.004458274 | 0.07181615 | 0.1316717 | 0.004252371 | 0.1045506 | 0.1362422 | 0.004426006
[5 empty] | 0.03564684 | 0.1342528 | 0.004445805 |  | 0.03564684 | 0.1342528 | 0.004445805 | 0.06995333 | 0.1324032 | 0.004216152 | 0.1101429 | 0.1369991 | 0.00448045
[5 empty] | 0.03533086 | 0.1349946 | 0.004426212 |  | 0.03533086 | 0.1349946 | 0.004426212 | 0.07379034 | 0.1331347 | 0.004226259 | 0.1071082 | 0.137756 | 0.004476433
[5 empty] | 0.03459005 | 0.1357363 | 0.004413744 |  | 0.03459005 | 0.1357363 | 0.004413744 | 0.07125966 | 0.1338662 | 0.004200569 | 0.1099433 | 0.1385129 | 0.004475095
[5 empty] | 0.03430721 | 0.136478 | 0.005435372 |  | 0.03430721 | 0.136478 | 0.005435372 | 0.07054683 | 0.1345977 | 0.005272576 | 0.1065819 | 0.1392698 | 0.005456717
[5 empty] | 0.03449093 | 0.1372198 | 0.005486375 |  | 0.03449093 | 0.1372198 | 0.005486375 | 0.07089787 | 0.1353292 | 0.005282159 | 0.1062625 | 0.1400267 | 0.00554239
[5 empty] | 0.03512431 | 0.1379615 | 0.005514893 |  | 0.03512431 | 0.1379615 | 0.005514893 | 0.07257933 | 0.1360607 | 0.005283756 | 0.1080197 | 0.1407836 | 0.005455618
[5 empty] | 0.03505267 | 0.1387032 | 0.00549844 |  | 0.03505267 | 0.1387032 | 0.00549844 | 0.07110848 | 0.1367922 | 0.005278432 | 0.1108869 | 0.1415405 | 0.005532504
[5 empty] | 0.03548164 | 0.1394449 | 0.005457309 |  | 0.03548164 | 0.1394449 | 0.005457309 | 0.07123426 | 0.1375237 | 0.005300262 | 0.1119256 | 0.1422974 | 0.005496258
[5 empty] | 0.03417799 | 0.1401867 | 0.006594656 |  | 0.03417799 | 0.1401867 | 0.006594656 | 0.07337869 | 0.1382552 | 0.005302391 | 0.1057569 | 0.1430543 | 0.005527012
[5 empty] | 0.03492043 | 0.1409284 | 0.006496277 |  | 0.03492043 | 0.1409284 | 0.006496277 | 0.07039464 | 0.1389867 | 0.006417389 | 0.1075447 | 0.1438112 | 0.006594757
[5 empty] | 0.03567106 | 0.1416701 | 0.006537596 |  | 0.03567106 | 0.1416701 | 0.006537596 | 0.07078317 | 0.1397183 | 0.006489298 | 0.1106945 | 0.1445681 | 0.006551435
[5 empty] | 0.03460393 | 0.1424119 | 0.006593344 |  | 0.03460393 | 0.1424119 | 0.006593344 | 0.07063771 | 0.1404498 | 0.006432937 | 0.1085348 | 0.145325 | 0.00653962
[5 empty] | 0.03450455 | 0.1431536 | 0.006599903 |  | 0.03450455 | 0.1431536 | 0.006599903 | 0.07266659 | 0.1411813 | 0.006473102 | 0.1106062 | 0.1460819 | 0.006624294
[5 empty] | 0.03554287 | 0.1438953 | 0.00658613 |  | 0.03554287 | 0.1438953 | 0.00658613 | 0.07334007 | 0.1419128 | 0.006451076 | 0.1066122 | 0.1468388 | 0.006512051
[5 empty] | 0.03541726 | 0.144637 | 0.006606461 |  | 0.03541726 | 0.144637 | 0.006606461 | 0.07236938 | 0.1426443 | 0.006417389 | 0.1106545 | 0.1475957 | 0.006568501
[5 empty] | 0.03430602 | 0.1453788 | 0.007791162 |  | 0.03430602 | 0.1453788 | 0.007791162 | 0.07423915 | 0.1433758 | 0.007884625 | 0.1070865 | 0.1483526 | 0.007892479
[5 empty] | 0.03577639 | 0.1461205 | 0.007828076 |  | 0.03577639 | 0.1461205 | 0.007828076 | 0.07415383 | 0.1441073 | 0.007813153 | 0.1118446 | 0.1491095 | 0.007912114
[5 empty] | 0.03493633 | 0.1468622 | 0.007880698 |  | 0.03493633 | 0.1468622 | 0.007880698 | 0.0720252 | 0.1448388 | 0.00779666 | 0.1091141 | 0.1498664 | 0.007821793
[5 empty] | 0.03490235 | 0.147604 | 0.007828861 |  | 0.03490235 | 0.147604 | 0.007828861 | 0.07031561 | 0.1455703 | 0.007881483 | 0.1114483 | 0.1506233 | 0.0078752