## 1
Общество с ограниченной ответственностью "Инженерная геология" (ООО "ИнжГео") | [10 empty] | Общество с ограниченной ответственностью "Инженерная геология" (ООО "ИнжГео")
Юр. адрес: 117279, г. Москва, ул. Миклухо-Маклая, 36 а, этаж 5, пом. XXIII к. 76-84 | [10 empty] | Юр. адрес: 117279, г. Москва, ул. Миклухо-Маклая, 36 а, этаж 5, пом. XXIII к. 76-84 | [9 empty] | нагр |  |  | X0 | Y0 | R |  | нагр |  |  |  | X0 | Y0 | R | нагр |  |  |  | X0 | Y0 | R |  | нагр |  |  |  | X0 | Y0 | R
Телефон/факс +7 (495) 132-30-00, Адрес электронной почты inbox@inj-geo.ru | [10 empty] | Телефон/факс +7 (495) 132-30-00, Адрес электронной почты inbox@inj-geo.ru | [13 empty] | 0 | [7 empty] | 0 | [6 empty] | 0 | [7 empty] | 0
[21 empty] | девиатор | [6 empty] | девиатор | [6 empty] | девиатор | [7 empty] | девиатор
Испытательная лаборатория ООО «ИнжГео» | [10 empty] | Испытательная лаборатория ООО «ИнжГео» | [9 empty] | x0 | Угол | X | Y |  |  |  | x0 |  | Угол | X | Y |  |  | x0 |  | Угол | X | Y |  |  |  | x0 |  | Угол | X | Y
Адрес места осуществления деятельности лаборатории: г. Москва, просп. Вернадского, д. 51, стр. 1 | [10 empty] | Адрес места осуществления деятельности лаборатории: г. Москва, просп. Вернадского, д. 51, стр. 1 | [10 empty] | 0 | [7 empty] | 0 | [6 empty] | 0 | [7 empty] | 0
Телефон +7(910)4557682, E-mail: slg85@mail.ru | [10 empty] | Телефон +7(910)4557682, E-mail: slg85@mail.ru | [10 empty] | 5 | [7 empty] | 5 | [6 empty] | 5 | [7 empty] | 5
[22 empty] | 10 | [7 empty] | 10 | [6 empty] | 10 | [7 empty] | 10
Протокол испытаний № 13-63/41 от 09-12-2022 | [21 empty] | 15 | [7 empty] | 15 | [6 empty] | 15 | [7 empty] | 15
Наименование и адрес заказчика: Переход трубопровода через р. Енисей | [21 empty] | 20 | [7 empty] | 20 | [6 empty] | 20 | [7 empty] | 20
Наименование объекта: ООО Регионстрой | [21 empty] | 25 | [7 empty] | 25 | [6 empty] | 25 | [7 empty] | 25
Наименование используемого метода/методики: ГОСТ 12248.4-2020 | [21 empty] | 30 | [7 empty] | 30 | [6 empty] | 30 | [7 empty] | 30
Условия проведения испытания: температура окружающей среды (18 - 25)0С, влажность воздуха (40 - 75)% | [21 empty] | 35 | [7 empty] | 35 | [6 empty] | 35 | [7 empty] | 35
Дата получение объекта подлежащего испытаниям: 12-11-2022 | [21 empty] | 40 | [7 empty] | 40 | [6 empty] | 40 | [7 empty] | 40
Дата испытания: 25.10.2022-19.11.2041 | [21 empty] | 45 | [7 empty] | 45 | [6 empty] | 45 | [7 empty] | 45
Испытание грунтов методом трехосного сжатия | [10 empty] | Испытание грунтов методом трехосного сжатия | [10 empty] | 50 | [7 empty] | 50 | [6 empty] | 50 | [7 empty] | 50
Лабораторный номер: |  | 1076 | [5 empty] | We, % = | 0.473392464 |  | Лабораторный номер: | [6 empty] | We, % = |  |  |  | 55 | [7 empty] | 55 | [6 empty] | 55 | [7 empty] | 55
Номер скважины: |  | BH-007 | [5 empty] | ρ, г/см3 = |  |  | Номер скважины: | [6 empty] | ρ, г/см3 = |  |  |  | 60 | [7 empty] | 60 | [6 empty] | 60 | [7 empty] | 60
Глубина отбора, м: |  | 2.9 | [5 empty] | ρs, г/см3 = | 2.71 |  | Глубина отбора, м: | [6 empty] | ρs, г/см3 = |  |  |  | 65 | [7 empty] | 65 | [6 empty] | 65 | [7 empty] | 65
Наименование грунта: |  | Суглинок, после оттаивания текучий, легкий песчанистый | [5 empty] | e, д.е. = |  |  | Наименование грунта: | [6 empty] | e, д.е. = |  |  |  | 70 | [7 empty] | 70 | [6 empty] | 70 | [7 empty] | 70
Схема проведения опыта: |  | КД | [5 empty] | IL, д.е. = | 2.488 |  | Схема проведения опыта: | [6 empty] | IL, д.е. = |  |  |  | 75 | [7 empty] | 75 | [6 empty] | 75 | [7 empty] | 75
Результаты испытаний | [10 empty] | Результаты испытаний | [10 empty] | 80 | [7 empty] | 80 | [6 empty] | 80 | [7 empty] | 80
[22 empty] | 85 | [7 empty] | 85 | [6 empty] | 85 | [7 empty] | 85
[22 empty] | 90 | [7 empty] | 90 | [6 empty] | 90 | [7 empty] | 90
[22 empty] | 95 | [7 empty] | 95 | [6 empty] | 95 | [7 empty] | 95
[22 empty] | 100 | [7 empty] | 100 | [6 empty] | 100 | [7 empty] | 100
[22 empty] | 105 | [7 empty] | 105 | [6 empty] | 105 | [7 empty] | 105
[22 empty] | 110 | [7 empty] | 110 | [6 empty] | 110 | [7 empty] | 110
[22 empty] | 115 | [7 empty] | 115 | [6 empty] | 115 | [7 empty] | 115
[22 empty] | 120 | [7 empty] | 120 | [6 empty] | 120 | [7 empty] | 120
[22 empty] | 125 | [7 empty] | 125 | [6 empty] | 125 | [7 empty] | 125
[22 empty] | 130 | [7 empty] | 130 | [6 empty] | 130 | [7 empty] | 130
[22 empty] | 135 | [7 empty] | 135 | [6 empty] | 135 | [7 empty] | 135
[22 empty] | 140 | [7 empty] | 140 | [6 empty] | 140 | [7 empty] | 140
[22 empty] | 145 | [7 empty] | 145 | [6 empty] | 145 | [7 empty] | 145
[22 empty] | 150 | [7 empty] | 150 | [6 empty] | 150 | [7 empty] | 150
[22 empty] | 155 | [7 empty] | 155 | [6 empty] | 155 | [7 empty] | 155
[22 empty] | 160 | [7 empty] | 160 | [6 empty] | 160 | [7 empty] | 160
[22 empty] | 165 | [7 empty] | 165 | [6 empty] | 165 | [7 empty] | 165
[22 empty] | 170 | [7 empty] | 170 | [6 empty] | 170 | [7 empty] | 170
[22 empty] | 175 | [7 empty] | 175 | [6 empty] | 175 | [7 empty] | 175
[22 empty] | 180 | [7 empty] | 180 | [6 empty] | 180 | [7 empty] | 180
[13 empty] | Давление в камере, Мпа σ3 | Вертикальная нагрузка, Мпа σ1 | Поровое давление, Мпа u
[13 empty] | 0.05 | 0.08493633 | [5 empty] | 1 | [6 empty] | σ3,кПа | σ1,кПа | u, кПа |  |  |  | 4
[13 empty] | 0.15 | 0.2220252 | [27 empty] | δ3, Мпа | δ1-δ3, МПа | δ1, МПа | δ1, КПа
[13 empty] | 0.25 | 0.3591141 | [21 empty] | С, МПа:
φ, град:
E, Мпа
[27 empty] | x | 0
[27 empty] | y |  |  |  | С, кПа | φ,°
Эффективные значения угла внутреннего трения и удельного сцепления ϕ', С'
[13 empty] | ϕ', град. = | 9
[13 empty] | С', МПа = | 0.007
|  | K0, д.е. | 0.8435655 | Эффективное напряжение, Мпа: |  |  |  |  | 0.04217828
|  | Модуль деформации E0, МПа: |  | Точки нахождения модуля Е0, Мпа (полное напряжение): |  |  |  |  | 0.04217828 | 0.05213513
|  | Модуль деформации E50, МПа: |  | qmax Давление при разрушении образца, Мпа (девиатор): |  |  |  |  | 0.03493633
|  | Коэф. Поперечной деформации, ϑ: |  | 0,5 qmax, Мпа (девиатор): |  |  |  |  | 0.01746816
| Начальник исп. лаборатории: | [6 empty] | Семиколенова Л.Г. |  |  |  |  | Начальник исп. лаборатории: |  |  |  |  | Семиколенова Л.Г.
Лист 1 , всего листов 2 | [11 empty] | Лист 2 , всего листов 2
Частичное воспроизведение протокола испытаний без письменного разрешения ООО «ИнжГео» ЗАПРЕЩАЕТСЯ | [11 empty] | Частичное воспроизведение протокола испытаний без письменного разрешения ООО «ИнжГео» ЗАПРЕЩАЕТСЯ
E0 |  |  | E50 |  | Деформация |  |  |  | Первая прочность |  |  | Вторая прочность |  |  | Третья прочность |  |  |  | К Пуассона
devE0 | epsE0 |  | dev50 | epsE50 | dev | eps | ev |  | dev1 | eps1 | ev1 | dev1 | eps1 | ev2 | dev1 | eps1 | ev3 | Глины
0.009956854 | 0.0006637853 |  | 0.01746816 | 0.001746803 | 0 | 0 | 0.0004477573 |  | 0 | 0 | 0.0004477573 | 0.01548542 | 0.0003216054 | 0.001537601 | 0 | 0 | 0.0002890889 | < 0 | 0,20-0,30
[5 empty] | 0.009956854 | 0.0006637853 | 0.0004464588 |  | 0.009956854 | 0.0006637853 | 0.0004464588 | 0.02949809 | 0.0007380446 | 0.001522225 | 0.0294608 | 0.0004008242 | 0.0002879326 | 0-0,25 | 0,30-0,38
Секущая модуля Е0 |  |  | Линия Q max |  | 0.01746816 | 0.001746803 | 0.000446817 |  | 0.01746816 | 0.001746803 | 0.000446817 | 0.0360126 | 0.001121879 | 0.001551131 | 0.05455704 | 0.001113401 | 0.0002864582 | 0,25< | 0,38-0,45
| 0 |  |  | 0 | 0.01797696 | 0.002241084 | 0.0004513394 |  | 0.01797696 | 0.002241084 | 0.0004513394 | 0.03970603 | 0.002214134 | 0.00154083 | 0.05896147 | 0.002220121 | 0.0002915173 | Суглинки | 0,35-0,37
[5 empty] | 0.01846526 | 0.002988111 | -0.001311431 |  | 0.01846526 | 0.002988111 | -0.001311431 | 0.04056449 | 0.002952178 | -0.001923294 | 0.05819913 | 0.002960161 | -0.003075713 | Пески и супеси | 0,30-0,35
[5 empty] | 0.01987271 | 0.003735139 | -0.001317884 |  | 0.01987271 | 0.003735139 | -0.001317884 | 0.04035026 | 0.003690223 | -0.001930088 | 0.06378702 | 0.003700201 | -0.00305276
|  |  | Линия 0,5 Q max |  | 0.02047193 | 0.004482167 | -0.001315777 |  | 0.02047193 | 0.004482167 | -0.001315777 | 0.04183816 | 0.004428267 | -0.001943676 | 0.06213415 | 0.004440241 | -0.00304266
|  |  |  | 0 | 0.02092253 | 0.005229195 | -0.001313275 |  | 0.02092253 | 0.005229195 | -0.001313275 | 0.04255453 | 0.005166312 | -0.0019594 | 0.0651867 | 0.005180281 | -0.00303807
[5 empty] | 0.02129605 | 0.005976223 | -0.0013059 |  | 0.02129605 | 0.005976223 | -0.0013059 | 0.04540739 | 0.005904357 | -0.001930088 | 0.06905605 | 0.005920322 | -0.003076019
[5 empty] | 0.02213134 | 0.006723251 | -0.001326576 |  | 0.02213134 | 0.006723251 | -0.001326576 | 0.04528184 | 0.006642401 | -0.001924265 | 0.07222659 | 0.006660362 | -0.00305276
[5 empty] | 0.0215475 | 0.007470279 | -0.001268926 |  | 0.0215475 | 0.007470279 | -0.001268926 | 0.04596538 | 0.007380446 | -0.001933226 | 0.07328208 | 0.007400402 | -0.002705112
[5 empty] | 0.02213649 | 0.008217306 | -0.001272122 |  | 0.02213649 | 0.008217306 | -0.001272122 | 0.04590116 | 0.00811849 | -0.001920645 | 0.07023705 | 0.008140442 | -0.002663169
Коэфф. Точки |  |  |  |  | 0.02253148 | 0.008964334 | -0.00127519 |  | 0.02253148 | 0.008964334 | -0.00127519 | 0.04800896 | 0.008856535 | -0.001925677 | 0.07370983 | 0.008880483 | -0.002683334
[5 empty] | 0.02274726 | 0.009711362 | -0.001280944 |  | 0.02274726 | 0.009711362 | -0.001280944 | 0.04873203 | 0.00959458 | -0.001948904 | 0.07601422 | 0.009620523 | -0.002675805
[5 empty] | 0.02401698 | 0.01045839 | -0.001266113 |  | 0.02401698 | 0.01045839 | -0.001266113 | 0.0494729 | 0.01033262 | -0.001928581 | 0.07353103 | 0.01036056 | -0.002672848
[5 empty] | 0.02432322 | 0.01120542 | -0.001271866 |  | 0.02432322 | 0.01120542 | -0.001271866 | 0.05031695 | 0.01107067 | -0.001919484 | 0.07485288 | 0.0111006 | -0.002683872
[5 empty] | 0.02421965 | 0.01195245 | -0.001217053 |  | 0.02421965 | 0.01195245 | -0.001217053 | 0.04752096 | 0.01180871 | -0.001923321 | 0.07969035 | 0.01184064 | -0.002205247
[5 empty] | 0.02385364 | 0.01269947 | -0.001217543 |  | 0.02385364 | 0.01269947 | -0.001217543 | 0.04870231 | 0.01254676 | -0.001933145 | 0.08069319 | 0.01258068 | -0.002197784
[5 empty] | 0.02390214 | 0.0134465 | -0.001233965 |  | 0.02390214 | 0.0134465 | -0.001233965 | 0.04932542 | 0.0132848 | -0.001944124 | 0.08067212 | 0.01332072 | -0.002204149
[5 empty] | 0.02452032 | 0.01419353 | -0.001228205 |  | 0.02452032 | 0.01419353 | -0.001228205 | 0.04853062 | 0.01402285 | -0.001936997 | 0.07778733 | 0.01406076 | -0.002183737
[5 empty] | 0.02461777 | 0.01494056 | -0.001217176 |  | 0.02461777 | 0.01494056 | -0.001217176 | 0.04997098 | 0.01476089 | -0.001930255 | 0.07931962 | 0.0148008 | -0.002199979
[5 empty] | 0.02533785 | 0.01568758 | -0.001223916 |  | 0.02533785 | 0.01568758 | -0.001223916 | 0.05287683 | 0.01549894 | -0.001942583 | 0.08037855 | 0.01554084 | -0.002180225
[5 empty] | 0.02434933 | 0.01643461 | -0.001167543 |  | 0.02434933 | 0.01643461 | -0.001167543 | 0.05138199 | 0.01623698 | -0.001910391 | 0.0779633 | 0.01628088 | -0.001745071
[5 empty] | 0.02524806 | 0.01718164 | -0.001165894 |  | 0.02524806 | 0.01718164 | -0.001165894 | 0.053092 | 0.01697503 | -0.001916898 | 0.08315242 | 0.01702092 | -0.001743331
[5 empty] | 0.02467854 | 0.01792867 | -0.001168838 |  | 0.02467854 | 0.01792867 | -0.001168838 | 0.05261774 | 0.01771307 | -0.001899482 | 0.08409012 | 0.01776097 | -0.001731674
[5 empty] | 0.02549006 | 0.0186757 | -0.001172371 |  | 0.02549006 | 0.0186757 | -0.001172371 | 0.05157274 | 0.01845111 | -0.001924745 | 0.08448379 | 0.01850101 | -0.001722627
[5 empty] | 0.02566301 | 0.01942272 | -0.001177671 |  | 0.02566301 | 0.01942272 | -0.001177671 | 0.0537395 | 0.01918916 | -0.001901204 | 0.08006003 | 0.01924105 | -0.001738981
[5 empty] | 0.02527987 | 0.02016975 | -0.001187916 |  | 0.02527987 | 0.02016975 | -0.001187916 | 0.05361069 | 0.0199272 | -0.001904267 | 0.08031133 | 0.01998109 | -0.001724888
[5 empty] | 0.02505942 | 0.02091678 | -0.001165578 |  | 0.02505942 | 0.02091678 | -0.001165578 | 0.05331071 | 0.02066525 | -0.001912797 | 0.08163589 | 0.02072113 | -0.001480236
[5 empty] | 0.02639301 | 0.02166381 | -0.001156455 |  | 0.02639301 | 0.02166381 | -0.001156455 | 0.0523372 | 0.02140329 | -0.001886969 | 0.08610833 | 0.02146117 | -0.001492852
[5 empty] | 0.02610807 | 0.02241084 | -0.001144446 |  | 0.02610807 | 0.02241084 | -0.001144446 | 0.05473286 | 0.02214134 | -0.001895705 | 0.08445246 | 0.02220121 | -0.001496711
[5 empty] | 0.02593153 | 0.02315786 | -0.001153915 |  | 0.02593153 | 0.02315786 | -0.001153915 | 0.05311868 | 0.02287938 | -0.001902542 | 0.08490048 | 0.02294125 | -0.001479048
[5 empty] | 0.0263937 | 0.02390489 | -0.001147449 |  | 0.0263937 | 0.02390489 | -0.001147449 | 0.0540146 | 0.02361743 | -0.001901213 | 0.08563693 | 0.02368129 | -0.001476376
[5 empty] | 0.02600474 | 0.02465192 | -0.001147218 |  | 0.02600474 | 0.02465192 | -0.001147218 | 0.05459757 | 0.02435547 | -0.001904821 | 0.0875656 | 0.02442133 | -0.001496562
[5 empty] | 0.02728893 | 0.02539895 | -0.001271722 |  | 0.02728893 | 0.02539895 | -0.001271722 | 0.05292803 | 0.02509352 | -0.001845776 | 0.08540383 | 0.02516137 | -0.00139742
[5 empty] | 0.026685 | 0.02614597 | -0.001286907 |  | 0.026685 | 0.02614597 | -0.001286907 | 0.05343188 | 0.02583156 | -0.001865134 | 0.08751298 | 0.02590141 | -0.001384956
[5 empty] | 0.02679059 | 0.026893 | -0.001282568 |  | 0.02679059 | 0.026893 | -0.001282568 | 0.05266035 | 0.0265696 | -0.001862714 | 0.08217206 | 0.02664145 | -0.001395896
[5 empty] | 0.02714733 | 0.02764003 | -0.001277719 |  | 0.02714733 | 0.02764003 | -0.001277719 | 0.05593348 | 0.02730765 | -0.00187016 | 0.08288387 | 0.02738149 | -0.001377478
[5 empty] | 0.02677558 | 0.02838706 | -0.001266745 |  | 0.02677558 | 0.02838706 | -0.001266745 | 0.05360986 | 0.02804569 | -0.001849126 | 0.08566883 | 0.02812153 | -0.001380525
[5 empty] | 0.02783072 | 0.02913409 | -0.001644176 |  | 0.02783072 | 0.02913409 | -0.001644176 | 0.05463924 | 0.02878374 | -0.001786596 | 0.08545662 | 0.02886157 | -0.001374155
[5 empty] | 0.02791696 | 0.02988111 | -0.001614338 |  | 0.02791696 | 0.02988111 | -0.001614338 | 0.0566496 | 0.02952178 | -0.001802864 | 0.0853015 | 0.02960161 | -0.0013094
[5 empty] | 0.02733981 | 0.03062814 | -0.001625914 |  | 0.02733981 | 0.03062814 | -0.001625914 | 0.0544836 | 0.03025983 | -0.001798931 | 0.08614684 | 0.03034165 | -0.001302004
[5 empty] | 0.02737196 | 0.03137517 | -0.001634067 |  | 0.02737196 | 0.03137517 | -0.001634067 | 0.05747241 | 0.03099787 | -0.001776586 | 0.08496254 | 0.03108169 | -0.001302653
[5 empty] | 0.02856219 | 0.0321222 | -0.00163423 |  | 0.02856219 | 0.0321222 | -0.00163423 | 0.05599109 | 0.03173592 | -0.001793568 | 0.08558884 | 0.03182173 | -0.001295386
[5 empty] | 0.02743452 | 0.03286923 | -0.001625425 |  | 0.02743452 | 0.03286923 | -0.001625425 | 0.05565592 | 0.03247396 | -0.001795714 | 0.08654528 | 0.03256177 | -0.001300317
[5 empty] | 0.02896637 | 0.03361625 | -0.001639121 |  | 0.02896637 | 0.03361625 | -0.001639121 | 0.05789394 | 0.03321201 | -0.001795356 | 0.08604293 | 0.03330181 | -0.001302004
[5 empty] | 0.02863602 | 0.03436328 | -0.002134332 |  | 0.02863602 | 0.03436328 | -0.002134332 | 0.0563105 | 0.03395005 | -0.00170577 | 0.0877629 | 0.03404185 | -0.001224213
[5 empty] | 0.02795646 | 0.03511031 | -0.002146446 |  | 0.02795646 | 0.03511031 | -0.002146446 | 0.05471982 | 0.0346881 | -0.001702726 | 0.08734739 | 0.03478189 | -0.001229965
[5 empty] | 0.02790026 | 0.03585734 | -0.002135819 |  | 0.02790026 | 0.03585734 | -0.002135819 | 0.05849977 | 0.03542614 | -0.001706785 | 0.08814281 | 0.03552193 | -0.001226416
[5 empty] | 0.02876925 | 0.03660436 | -0.002115628 |  | 0.02876925 | 0.03660436 | -0.002115628 | 0.05787282 | 0.03616418 | -0.001680573 | 0.08842484 | 0.03626197 | -0.001213934
[5 empty] | 0.0295118 | 0.03735139 | -0.002107764 |  | 0.0295118 | 0.03735139 | -0.002107764 | 0.0565784 | 0.03690223 | -0.001692918 | 0.09049696 | 0.03700201 | -0.001235594
[5 empty] | 0.02963827 | 0.03809842 | -0.002126893 |  | 0.02963827 | 0.03809842 | -0.002126893 | 0.05838807 | 0.03764027 | -0.001704248 | 0.08805661 | 0.03774205 | -0.001221154
[5 empty] | 0.02820606 | 0.03884545 | -0.002661894 |  | 0.02820606 | 0.03884545 | -0.002661894 | 0.05789478 | 0.03837832 | -0.001586642 | 0.08998419 | 0.03848209 | -0.00115517
[5 empty] | 0.02937765 | 0.03959248 | -0.002690433 |  | 0.02937765 | 0.03959248 | -0.002690433 | 0.05565438 | 0.03911636 | -0.001597893 | 0.09051732 | 0.03922213 | -0.001161691
[5 empty] | 0.02918736 | 0.0403395 | -0.002640556 |  | 0.02918736 | 0.0403395 | -0.002640556 | 0.05637903 | 0.03985441 | -0.001598052 | 0.0863936 | 0.03996217 | -0.001156451
[5 empty] | 0.02856574 | 0.04108653 | -0.002687499 |  | 0.02856574 | 0.04108653 | -0.002687499 | 0.05745604 | 0.04059245 | -0.001572062 | 0.09310088 | 0.04070221 | -0.001160759
[5 empty] | 0.0290755 | 0.04183356 | -0.002662961 |  | 0.0290755 | 0.04183356 | -0.002662961 | 0.05909444 | 0.0413305 | -0.001584106 | 0.08923788 | 0.04144225 | -0.001165766
[5 empty] | 0.02958402 | 0.04258059 | -0.002653626 |  | 0.02958402 | 0.04258059 | -0.002653626 | 0.05748648 | 0.04206854 | -0.001588068 | 0.0885648 | 0.04218229 | -0.001160293
[5 empty] | 0.02954215 | 0.04332762 | -0.003187641 |  | 0.02954215 | 0.04332762 | -0.003187641 | 0.05747914 | 0.04280659 | -0.001477284 | 0.09234627 | 0.04292233 | -0.001130771
[5 empty] | 0.02984045 | 0.04407464 | -0.003139573 |  | 0.02984045 | 0.04407464 | -0.003139573 | 0.05722092 | 0.04354463 | -0.001477284 | 0.09098705 | 0.04366237 | -0.001128193
[5 empty] | 0.02970633 | 0.04482167 | -0.003173094 |  | 0.02970633 | 0.04482167 | -0.003173094 | 0.05752506 | 0.04428267 | -0.001479951 | 0.09112298 | 0.04440241 | -0.001127521
[5 empty] | 0.0297693 | 0.0455687 | -0.003144317 |  | 0.0297693 | 0.0455687 | -0.003144317 | 0.05849735 | 0.04502072 | -0.001487212 | 0.09129101 | 0.04514245 | -0.001131667
[5 empty] | 0.03050172 | 0.04631573 | -0.00317341 |  | 0.03050172 | 0.04631573 | -0.00317341 | 0.05694412 | 0.04575876 | -0.001473875 | 0.08760398 | 0.04588249 | -0.00112371
[5 empty] | 0.03014516 | 0.04706275 | -0.003135778 |  | 0.03014516 | 0.04706275 | -0.003135778 | 0.06019595 | 0.04649681 | -0.001394237 | 0.09094028 | 0.04662253 | -0.001119788
[5 empty] | 0.02977775 | 0.04780978 | -0.003526986 |  | 0.02977775 | 0.04780978 | -0.003526986 | 0.05814123 | 0.04723485 | -0.001407775 | 0.08820284 | 0.04736257 | -0.001090328
[5 empty] | 0.02992075 | 0.04855681 | -0.003512918 |  | 0.02992075 | 0.04855681 | -0.003512918 | 0.05849143 | 0.0479729 | -0.001405821 | 0.09246298 | 0.04810261 | -0.00110061
[5 empty] | 0.0302948 | 0.04930384 | -0.003537186 |  | 0.0302948 | 0.04930384 | -0.003537186 | 0.06024661 | 0.04871094 | -0.001404844 | 0.09026929 | 0.04884265 | -0.001090547
[5 empty] | 0.03032216 | 0.05005087 | -0.003529448 |  | 0.03032216 | 0.05005087 | -0.003529448 | 0.05802446 | 0.04944899 | -0.001385026 | 0.08882556 | 0.04958269 | -0.001100063
[5 empty] | 0.03029943 | 0.05079789 | -0.003509752 |  | 0.03029943 | 0.05079789 | -0.003509752 | 0.05961785 | 0.05018703 | -0.001398145 | 0.08946699 | 0.05032273 | -0.001090328
[5 empty] | 0.03086234 | 0.05154492 | -0.003540351 |  | 0.03086234 | 0.05154492 | -0.003540351 | 0.05867669 | 0.05092508 | -0.001385305 | 0.09233382 | 0.05106277 | -0.001091422
[5 empty] | 0.03102168 | 0.05229195 | -0.003643238 |  | 0.03102168 | 0.05229195 | -0.003643238 | 0.05798887 | 0.05166312 | -0.001327256 | 0.09284242 | 0.05180281 | -0.00108351
[5 empty] | 0.03120373 | 0.05303898 | -0.003622861 |  | 0.03120373 | 0.05303898 | -0.003622861 | 0.0606656 | 0.05240117 | -0.001331273 | 0.09167464 | 0.05254285 | -0.001088933
[5 empty] | 0.03117468 | 0.05378601 | -0.003645785 |  | 0.03117468 | 0.05378601 | -0.003645785 | 0.05855409 | 0.05313921 | -0.001337299 | 0.09430809 | 0.0532829 | -0.001087198
[5 empty] | 0.03070842 | 0.05453303 | -0.003634869 |  | 0.03070842 | 0.05453303 | -0.003634869 | 0.05985084 | 0.05387725 | -0.001339576 | 0.09378759 | 0.05402294 | -0.001078521
[5 empty] | 0.03125879 | 0.05528006 | -0.00365561 |  | 0.03125879 | 0.05528006 | -0.00365561 | 0.0594026 | 0.0546153 | -0.001338772 | 0.09069177 | 0.05476298 | -0.001076894
[5 empty] | 0.03149364 | 0.05602709 | -0.00366216 |  | 0.03149364 | 0.05602709 | -0.00366216 | 0.06182193 | 0.05535334 | -0.001330872 | 0.09572335 | 0.05550302 | -0.001085246
[5 empty] | 0.03018984 | 0.05677412 | -0.003602926 |  | 0.03018984 | 0.05677412 | -0.003602926 | 0.06017439 | 0.05609139 | -0.001297398 | 0.0929642 | 0.05624306 | -0.001083608
[5 empty] | 0.03112717 | 0.05752114 | -0.003599691 |  | 0.03112717 | 0.05752114 | -0.003599691 | 0.06302263 | 0.05682943 | -0.001312521 | 0.09061245 | 0.0569831 | -0.001088909
[5 empty] | 0.03086509 | 0.05826817 | -0.00357058 |  | 0.03086509 | 0.05826817 | -0.00357058 | 0.06270667 | 0.05756748 | -0.001307958 | 0.09547238 | 0.05772314 | -0.001077874
[5 empty] | 0.03091003 | 0.0590152 | -0.00356483 |  | 0.03091003 | 0.0590152 | -0.00356483 | 0.0634696 | 0.05830552 | -0.001307697 | 0.09108711 | 0.05846318 | -0.001079821
[5 empty] | 0.03049132 | 0.05976223 | -0.003609036 |  | 0.03049132 | 0.05976223 | -0.003609036 | 0.0618428 | 0.05904357 | -0.001302091 | 0.0940558 | 0.05920322 | -0.001072032
[5 empty] | 0.03111933 | 0.06050926 | -0.003568424 |  | 0.03111933 | 0.06050926 | -0.003568424 | 0.05985389 | 0.05978161 | -0.001312912 | 0.09444454 | 0.05994326 | -0.001078739
[5 empty] | 0.03143838 | 0.06125628 | -0.003463812 |  | 0.03143838 | 0.06125628 | -0.003463812 | 0.06087258 | 0.06051966 | -0.001283371 | 0.09218123 | 0.0606833 | -0.001088933
[5 empty] | 0.0310572 | 0.06200331 | -0.003500332 |  | 0.0310572 | 0.06200331 | -0.003500332 | 0.06371798 | 0.0612577 | -0.001269205 | 0.09693898 | 0.06142334 | -0.001083642
[5 empty] | 0.03084564 | 0.06275034 | -0.003507288 |  | 0.03084564 | 0.06275034 | -0.003507288 | 0.06128099 | 0.06199574 | -0.001281202 | 0.09473996 | 0.06216338 | -0.001083102
[5 empty] | 0.031676 | 0.06349737 | -0.003499288 |  | 0.031676 | 0.06349737 | -0.003499288 | 0.06413186 | 0.06273379 | -0.001283499 | 0.09494981 | 0.06290342 | -0.001088285
[5 empty] | 0.03187062 | 0.0642444 | -0.003479811 |  | 0.03187062 | 0.0642444 | -0.003479811 | 0.06137243 | 0.06347183 | -0.001269078 | 0.09140001 | 0.06364346 | -0.001089149
[5 empty] | 0.03137108 | 0.06499142 | -0.00350694 |  | 0.03137108 | 0.06499142 | -0.00350694 | 0.06288703 | 0.06420988 | -0.001278266 | 0.09712394 | 0.0643835 | -0.001069018
[5 empty] | 0.03239699 | 0.06573845 | -0.003318657 |  | 0.03239699 | 0.06573845 | -0.003318657 | 0.06218837 | 0.06494792 | -0.001257628 | 0.0950871 | 0.06512354 | -0.001069126
[5 empty] | 0.0323776 | 0.06648548 | -0.003283352 |  | 0.0323776 | 0.06648548 | -0.003283352 | 0.06131774 | 0.06568597 | -0.00126616 | 0.09511821 | 0.06586358 | -0.001073547
[5 empty] | 0.03226744 | 0.06723251 | -0.003280383 |  | 0.03226744 | 0.06723251 | -0.003280383 | 0.0644144 | 0.06642401 | -0.001242322 | 0.09625285 | 0.06660362 | -0.001084223
[5 empty] | 0.03138732 | 0.06797953 | -0.003313048 |  | 0.03138732 | 0.06797953 | -0.003313048 | 0.06145043 | 0.06716206 | -0.00126089 | 0.09514146 | 0.06734366 | -0.001084115
[5 empty] | 0.03120116 | 0.06872656 | -0.003323606 |  | 0.03120116 | 0.06872656 | -0.003323606 | 0.06420927 | 0.0679001 | -0.001263149 | 0.09302562 | 0.0680837 | -0.001081743
[5 empty] | 0.0326605 | 0.06947359 | -0.003311728 |  | 0.0326605 | 0.06947359 | -0.003311728 | 0.0621803 | 0.06863815 | -0.001257754 | 0.09716424 | 0.06882374 | -0.001087458
[5 empty] | 0.03275207 | 0.07022062 | -0.00305458 |  | 0.03275207 | 0.07022062 | -0.00305458 | 0.06460026 | 0.06937619 | -0.001227306 | 0.09743122 | 0.06956378 | -0.001067857
[5 empty] | 0.03186703 | 0.07096765 | -0.003078193 |  | 0.03186703 | 0.07096765 | -0.003078193 | 0.06293092 | 0.07011424 | -0.001242642 | 0.09281901 | 0.07030382 | -0.001072813
[5 empty] | 0.03161208 | 0.07171467 | -0.0030509 |  | 0.03161208 | 0.07171467 | -0.0030509 | 0.06599686 | 0.07085228 | -0.001231264 | 0.09557403 | 0.07104386 | -0.001068611
[5 empty] | 0.03276844 | 0.0724617 | -0.003068073 |  | 0.03276844 | 0.0724617 | -0.003068073 | 0.06417369 | 0.07159032 | -0.001243755 | 0.09646033 | 0.0717839 | -0.001074644
[5 empty] | 0.03265197 | 0.07320873 | -0.003080339 |  | 0.03265197 | 0.07320873 | -0.003080339 | 0.06485928 | 0.07232837 | -0.001224586 | 0.0992857 | 0.07252394 | -0.001084771
[5 empty] | 0.03260864 | 0.07395576 | -0.00304814 |  | 0.03260864 | 0.07395576 | -0.00304814 | 0.06440548 | 0.07306641 | -0.001236582 | 0.09992931 | 0.07326398 | -0.00108531
[5 empty] | 0.03267149 | 0.07470279 | -0.002787387 |  | 0.03267149 | 0.07470279 | -0.002787387 | 0.06502514 | 0.07380446 | -0.001221825 | 0.09831958 | 0.07400402 | -0.001087074
[5 empty] | 0.03273373 | 0.07544981 | -0.002763415 |  | 0.03273373 | 0.07544981 | -0.002763415 | 0.06697902 | 0.0745425 | -0.001217187 | 0.09577168 | 0.07474406 | -0.001073618
[5 empty] | 0.03238366 | 0.07619684 | -0.00276007 |  | 0.03238366 | 0.07619684 | -0.00276007 | 0.06484088 | 0.07528055 | -0.001222191 | 0.09415758 | 0.0754841 | -0.001085029
[5 empty] | 0.03174418 | 0.07694387 | -0.002782648 |  | 0.03174418 | 0.07694387 | -0.002782648 | 0.06741961 | 0.07601859 | -0.001225974 | 0.09521304 | 0.07622414 | -0.001079754
[5 empty] | 0.032447 | 0.0776909 | -0.002813309 |  | 0.032447 | 0.0776909 | -0.002813309 | 0.06400201 | 0.07675664 | -0.001224021 | 0.09661554 | 0.07696418 | -0.001087074
[5 empty] | 0.03277054 | 0.07843792 | -0.002785714 |  | 0.03277054 | 0.07843792 | -0.002785714 | 0.06614846 | 0.07749468 | -0.001230123 | 0.09569214 | 0.07770422 | -0.001067266
[5 empty] | 0.03297 | 0.07918495 | -0.002449813 |  | 0.03297 | 0.07918495 | -0.002449813 | 0.06514118 | 0.07823273 | -0.00119563 | 0.09560099 | 0.07844426 | -0.001066987
[5 empty] | 0.03227742 | 0.07993198 | -0.002461176 |  | 0.03227742 | 0.07993198 | -0.002461176 | 0.06728757 | 0.07897077 | -0.001210312 | 0.09571764 | 0.0791843 | -0.001066341
[5 empty] | 0.03293815 | 0.08067901 | -0.002474763 |  | 0.03293815 | 0.08067901 | -0.002474763 | 0.06595076 | 0.07970881 | -0.001214043 | 0.0943394 | 0.07992434 | -0.001085168
[5 empty] | 0.03212795 | 0.08142604 | -0.00248662 |  | 0.03212795 | 0.08142604 | -0.00248662 | 0.0669486 | 0.08044686 | -0.001212839 | 0.09448942 | 0.08066438 | -0.001075593
[5 empty] | 0.03205221 | 0.08217306 | -0.002446848 |  | 0.03205221 | 0.08217306 | -0.002446848 | 0.06486816 | 0.0811849 | -0.00119924 | 0.09860366 | 0.08140442 | -0.001080757
[5 empty] | 0.03194273 | 0.08292009 | -0.002469081 |  | 0.03194273 | 0.08292009 | -0.002469081 | 0.06529794 | 0.08192295 | -0.001191779 | 0.09527552 | 0.08214446 | -0.001079036
[5 empty] | 0.03270983 | 0.08366712 | -0.002130167 |  | 0.03270983 | 0.08366712 | -0.002130167 | 0.06850342 | 0.08266099 | -0.001195692 | 0.1000532 | 0.0828845 | -0.001083101
[5 empty] | 0.03305482 | 0.08441415 | -0.00213675 |  | 0.03305482 | 0.08441415 | -0.00213675 | 0.06619489 | 0.08339904 | -0.001179355 | 0.09849812 | 0.08362454 | -0.00106633
[5 empty] | 0.0321156 | 0.08516118 | -0.002130592 |  | 0.0321156 | 0.08516118 | -0.002130592 | 0.06942149 | 0.08413708 | -0.001183972 | 0.09910078 | 0.08436458 | -0.001083423
[5 empty] | 0.03240152 | 0.0859082 | -0.002136113 |  | 0.03240152 | 0.0859082 | -0.002136113 | 0.06808331 | 0.08487513 | -0.001174028 | 0.09858895 | 0.08510462 | -0.00107063
[5 empty] | 0.03362406 | 0.08665523 | -0.002102773 |  | 0.03362406 | 0.08665523 | -0.002102773 | 0.06850274 | 0.08561317 | -0.00119297 | 0.09616012 | 0.08584466 | -0.001084928
[5 empty] | 0.03374395 | 0.08740226 | -0.002137599 |  | 0.03374395 | 0.08740226 | -0.002137599 | 0.06613304 | 0.08635122 | -0.001194982 | 0.09711079 | 0.0865847 | -0.001065147
[5 empty] | 0.03265186 | 0.08814929 | -0.001759482 |  | 0.03265186 | 0.08814929 | -0.001759482 | 0.06565244 | 0.08708926 | -0.00116245 | 0.09746929 | 0.08732474 | -0.001082439
[5 empty] | 0.03258776 | 0.08889631 | -0.001755795 |  | 0.03258776 | 0.08889631 | -0.001755795 | 0.06959258 | 0.0878273 | -0.001166276 | 0.1016649 | 0.08806479 | -0.001074921
[5 empty] | 0.03254802 | 0.08964334 | -0.001770716 |  | 0.03254802 | 0.08964334 | -0.001770716 | 0.0677329 | 0.08856535 | -0.00116303 | 0.09972237 | 0.08880483 | -0.001074491
[5 empty] | 0.03300629 | 0.09039037 | -0.001745087 |  | 0.03300629 | 0.09039037 | -0.001745087 | 0.06643499 | 0.08930339 | -0.001159667 | 0.1001172 | 0.08954487 | -0.001065791
[5 empty] | 0.03343122 | 0.0911374 | -0.001758604 |  | 0.03343122 | 0.0911374 | -0.001758604 | 0.06895273 | 0.09004144 | -0.001156769 | 0.09698611 | 0.09028491 | -0.001075565
[5 empty] | 0.03291634 | 0.09188443 | -0.00137429 |  | 0.03291634 | 0.09188443 | -0.00137429 | 0.06935066 | 0.09077948 | -0.001159204 | 0.09703148 | 0.09102495 | -0.001074491
[5 empty] | 0.03265016 | 0.09263145 | -0.001381436 |  | 0.03265016 | 0.09263145 | -0.001381436 | 0.06738495 | 0.09151753 | -0.00113856 | 0.1026673 | 0.09176499 | -0.001079486
[5 empty] | 0.03367328 | 0.09337848 | -0.001378 |  | 0.03367328 | 0.09337848 | -0.001378 | 0.06714079 | 0.09225557 | -0.00113055 | 0.09771735 | 0.09250503 | -0.001071548
[5 empty] | 0.03383922 | 0.09412551 | -0.001369068 |  | 0.03383922 | 0.09412551 | -0.001369068 | 0.06767997 | 0.09299362 | -0.001127053 | 0.09797379 | 0.09324507 | -0.001064789
[5 empty] | 0.03306369 | 0.09487254 | -0.001372778 |  | 0.03306369 | 0.09487254 | -0.001372778 | 0.06961626 | 0.09373166 | -0.001137431 | 0.0984057 | 0.09398511 | -0.001077662
[5 empty] | 0.03392854 | 0.09561956 | -0.001365633 |  | 0.03392854 | 0.09561956 | -0.001365633 | 0.06951391 | 0.09446971 | -0.001121977 | 0.09890837 | 0.09472515 | -0.001067149
[5 empty] | 0.0329849 | 0.09636659 | -0.001381573 |  | 0.0329849 | 0.09636659 | -0.001381573 | 0.06982337 | 0.09520775 | -0.001117916 | 0.09724211 | 0.09546519 | -0.001076589
[5 empty] | 0.03358273 | 0.09711362 | -0.0009885755 |  | 0.03358273 | 0.09711362 | -0.0009885755 | 0.06999725 | 0.0959458 | -0.001087189 | 0.09918123 | 0.09620523 | -0.001065423
[5 empty] | 0.0336551 | 0.09786065 | -0.0009794056 |  | 0.0336551 | 0.09786065 | -0.0009794056 | 0.06889543 | 0.09668384 | -0.001077835 | 0.09716495 | 0.09694527 | -0.001076881
[5 empty] | 0.03313487 | 0.09860768 | -0.0009854203 |  | 0.03313487 | 0.09860768 | -0.0009854203 | 0.06973986 | 0.09742188 | -0.001093606 | 0.1009635 | 0.09768531 | -0.001078702
[5 empty] | 0.03409163 | 0.0993547 | -0.000976842 |  | 0.03409163 | 0.0993547 | -0.000976842 | 0.06946151 | 0.09815993 | -0.001096978 | 0.1038542 | 0.09842535 | -0.001080629
[5 empty] | 0.03415545 | 0.1001017 | -0.0009794056 |  | 0.03415545 | 0.1001017 | -0.0009794056 | 0.06858581 | 0.09889797 | -0.001091757 | 0.09907016 | 0.09916539 | -0.001078166
[5 empty] | 0.03337548 | 0.1008488 | -0.0009850259 |  | 0.03337548 | 0.1008488 | -0.0009850259 | 0.07036101 | 0.09963602 | -0.001083926 | 0.1029459 | 0.09990543 | -0.001075168
[5 empty] | 0.03397362 | 0.1015958 | -0.000539798 |  | 0.03397362 | 0.1015958 | -0.000539798 | 0.06746001 | 0.1003741 | -0.001007709 | 0.09784414 | 0.1006455 | -0.001076927
[5 empty] | 0.03336828 | 0.1023428 | -0.0005410336 |  | 0.03336828 | 0.1023428 | -0.0005410336 | 0.06916887 | 0.1011121 | -0.001003898 | 0.1010572 | 0.1013855 | -0.00107885
[5 empty] | 0.03402507 | 0.1030898 | -0.0005410873 |  | 0.03402507 | 0.1030898 | -0.0005410873 | 0.06914302 | 0.1018502 | -0.0009947718 | 0.09932346 | 0.1021255 | -0.001077782
[5 empty] | 0.034289 | 0.1038369 | -0.0005413559 |  | 0.034289 | 0.1038369 | -0.0005413559 | 0.07140207 | 0.1025882 | -0.0009944709 | 0.09962646 | 0.1028656 | -0.00106603
[5 empty] | 0.03356548 | 0.1045839 | -0.0005325455 |  | 0.03356548 | 0.1045839 | -0.0005325455 | 0.06898045 | 0.1033262 | -0.001001291 | 0.1013713 | 0.1036056 | -0.00105994
[5 empty] | 0.03382072 | 0.1053309 | -0.0005403352 |  | 0.03382072 | 0.1053309 | -0.0005403352 | 0.06899752 | 0.1040643 | -0.0009940698 | 0.09879506 | 0.1043457 | -0.00107853
[5 empty] | 0.0343523 | 0.106078 | -4.329509e-06 |  | 0.0343523 | 0.106078 | -4.329509e-06 | 0.07196109 | 0.1048023 | -0.0007370511 | 0.1013151 | 0.1050857 | -0.001017661
[5 empty] | 0.03438144 | 0.106825 | -4.340283e-06 |  | 0.03438144 | 0.106825 | -4.340283e-06 | 0.07092233 | 0.1055404 | -0.0007340454 | 0.1035555 | 0.1058258 | -0.001010402
[5 empty] | 0.03450258 | 0.107572 | -4.300634e-06 |  | 0.03450258 | 0.107572 | -4.300634e-06 | 0.07056468 | 0.1062784 | -0.0007315529 | 0.1009772 | 0.1065658 | -0.001016552
[5 empty] | 0.03381887 | 0.108319 | -4.340714e-06 |  | 0.03381887 | 0.108319 | -4.340714e-06 | 0.0709107 | 0.1070165 | -0.0007270077 | 0.1026559 | 0.1073058 | -0.001015241
[5 empty] | 0.03419945 | 0.1090661 | -4.284258e-06 |  | 0.03419945 | 0.1090661 | -4.284258e-06 | 0.06815223 | 0.1077545 | -0.000734192 | 0.09940625 | 0.1080459 | -0.000999011
[5 empty] | 0.03455492 | 0.1098131 | -4.295894e-06 |  | 0.03455492 | 0.1098131 | -4.295894e-06 | 0.07034662 | 0.1084926 | -0.0007328725 | 0.104432 | 0.1087859 | -0.0009992127
[5 empty] | 0.03407968 | 0.1105601 | 0.0006087791 |  | 0.03407968 | 0.1105601 | 0.0006087791 | 0.06976621 | 0.1092306 | -0.0002785709 | 0.1006871 | 0.109526 | -0.0006994493
[5 empty] | 0.03440134 | 0.1113071 | 0.0006075039 |  | 0.03440134 | 0.1113071 | 0.0006075039 | 0.07072727 | 0.1099686 | -0.0002803861 | 0.1059637 | 0.110266 | -0.0006956628
[5 empty] | 0.03421917 | 0.1120542 | 0.0006068966 |  | 0.03421917 | 0.1120542 | 0.0006068966 | 0.0706304 | 0.1107067 | -0.0002793808 | 0.1012997 | 0.111006 | -0.0006992389
[5 empty] | 0.03370907 | 0.1128012 | 0.0006058036 |  | 0.03370907 | 0.1128012 | 0.0006058036 | 0.07264916 | 0.1114447 | -0.0002817266 | 0.1011125 | 0.1117461 | -0.0007076533
[5 empty] | 0.03464357 | 0.1135482 | 0.0006098722 |  | 0.03464357 | 0.1135482 | 0.0006098722 | 0.06966295 | 0.1121828 | -0.0002800789 | 0.1058656 | 0.1124861 | -0.0007035863
[5 empty] | 0.03395629 | 0.1142953 | 0.0006088399 |  | 0.03395629 | 0.1142953 | 0.0006088399 | 0.07223262 | 0.1129208 | -0.0002773979 | 0.09957239 | 0.1132262 | -0.0007015529
[5 empty] | 0.03421838 | 0.1150423 | 0.001297722 |  | 0.03421838 | 0.1150423 | 0.001297722 | 0.06950823 | 0.1136589 | 0.0003361214 | 0.1025979 | 0.1139662 | -0.0001583073
[5 empty] | 0.03485883 | 0.1157893 | 0.001288677 |  | 0.03485883 | 0.1157893 | 0.001288677 | 0.07258531 | 0.1143969 | 0.0003423283 | 0.1023401 | 0.1147062 | -0.0001613427
[5 empty] | 0.0333205 | 0.1165363 | 0.001292812 |  | 0.0333205 | 0.1165363 | 0.001292812 | 0.07259518 | 0.115135 | 0.0003374103 | 0.1061817 | 0.1154463 | -0.000161135
[5 empty] | 0.0345917 | 0.1172834 | 0.001287127 |  | 0.0345917 | 0.1172834 | 0.001287127 | 0.07284717 | 0.115873 | 0.0003422266 | 0.1000559 | 0.1161863 | -0.0001601925
[5 empty] | 0.03419664 | 0.1180304 | 0.001303277 |  | 0.03419664 | 0.1180304 | 0.001303277 | 0.06983031 | 0.116611 | 0.0003398184 | 0.1017419 | 0.1169264 | -0.0001609433
[5 empty] | 0.03389369 | 0.1187774 | 0.001301598 |  | 0.03389369 | 0.1187774 | 0.001301598 | 0.06928506 | 0.1173491 | 0.0003411412 | 0.1060475 | 0.1176664 | -0.000158483
[5 empty] | 0.03496323 | 0.1195245 | 0.002063371 |  | 0.03496323 | 0.1195245 | 0.002063371 | 0.069512 | 0.1180871 | 0.001112541 | 0.1052947 | 0.1184064 | 0.0005826553
[5 empty] | 0.03352231 | 0.1202715 | 0.002048855 |  | 0.03352231 | 0.1202715 | 0.002048855 | 0.07018017 | 0.1188252 | 0.001102836 | 0.1064888 | 0.1191465 | 0.0005902694
[5 empty] | 0.0336647 | 0.1210185 | 0.002033316 |  | 0.0336647 | 0.1210185 | 0.002033316 | 0.07210762 | 0.1195632 | 0.001111548 | 0.1036102 | 0.1198865 | 0.0005844124
[5 empty] | 0.03460777 | 0.1217655 | 0.002044152 |  | 0.03460777 | 0.1217655 | 0.002044152 | 0.07071894 | 0.1203013 | 0.001098094 | 0.1053714 | 0.1206266 | 0.0005892151
[5 empty] | 0.0339151 | 0.1225126 | 0.002036792 |  | 0.0339151 | 0.1225126 | 0.002036792 | 0.07220333 | 0.1210393 | 0.001105042 | 0.1012496 | 0.1213666 | 0.0005889223
[5 empty] | 0.03452075 | 0.1232596 | 0.002061736 |  | 0.03452075 | 0.1232596 | 0.002061736 | 0.0727364 | 0.1217774 | 0.001099417 | 0.1020892 | 0.1221066 | 0.0005854081
[5 empty] | 0.03453579 | 0.1240066 | 0.002831643 |  | 0.03453579 | 0.1240066 | 0.002831643 | 0.07043722 | 0.1225154 | 0.00199909 | 0.1073281 | 0.1228467 | 0.001495166
[5 empty] | 0.03522569 | 0.1247537 | 0.002867099 |  | 0.03522569 | 0.1247537 | 0.002867099 | 0.07050358 | 0.1232534 | 0.001993312 | 0.106893 | 0.1235867 | 0.00150946
[5 empty] | 0.03368692 | 0.1255007 | 0.002871388 |  | 0.03368692 | 0.1255007 | 0.002871388 | 0.06913052 | 0.1239915 | 0.001973987 | 0.1078775 | 0.1243268 | 0.00149968
[5 empty] | 0.03478163 | 0.1262477 | 0.002839649 |  | 0.03478163 | 0.1262477 | 0.002839649 | 0.0705227 | 0.1247295 | 0.001976975 | 0.1081524 | 0.1250668 | 0.00151939
[5 empty] | 0.03407745 | 0.1269947 | 0.002868815 |  | 0.03407745 | 0.1269947 | 0.002868815 | 0.07279989 | 0.1254676 | 0.002009848 | 0.1025301 | 0.1258068 | 0.001491855
[5 empty] | 0.0341414 | 0.1277418 | 0.002836218 |  | 0.0341414 | 0.1277418 | 0.002836218 | 0.07084766 | 0.1262056 | 0.003015406 | 0.1046868 | 0.1265469 | 0.001497272
[5 empty] | 0.03535435 | 0.1284888 | 0.003704543 |  | 0.03535435 | 0.1284888 | 0.003704543 | 0.06942515 | 0.1269437 | 0.003010924 | 0.1034319 | 0.1272869 | 0.002562426
[5 empty] | 0.03536721 | 0.1292358 | 0.003719467 |  | 0.03536721 | 0.1292358 | 0.003719467 | 0.06983949 | 0.1276817 | 0.002975065 | 0.1039544 | 0.128027 | 0.002549337
[5 empty] | 0.03455112 | 0.1299828 | 0.003738868 |  | 0.03455112 | 0.1299828 | 0.003738868 | 0.07047438 | 0.1284198 | 0.003010625 | 0.1056513 | 0.128767 | 0.002547027
[5 empty] | 0.03465608 | 0.1307299 | 0.003717228 |  | 0.03465608 | 0.1307299 | 0.003717228 | 0.06951299 | 0.1291578 | 0.003016602 | 0.1074563 | 0.129507 | 0.002559089
[5 empty] | 0.03452386 | 0.1314769 | 0.003742226 |  | 0.03452386 | 0.1314769 | 0.003742226 | 0.07218449 | 0.1298958 | 0.003012418 | 0.1057732 | 0.1302471 | 0.002566532
[5 empty] | 0.03412889 | 0.1322239 | 0.003701185 |  | 0.03412889 | 0.1322239 | 0.003701185 | 0.07024545 | 0.1306339 | 0.002973273 | 0.1090398 | 0.1309871 | 0.002562682
[5 empty] | 0.0354429 | 0.132971 | 0.004624283 |  | 0.0354429 | 0.132971 | 0.004624283 | 0.07213957 | 0.1313719 | 0.004091076 | 0.1051467 | 0.1317272 | 0.003705286
[5 empty] | 0.03483556 | 0.133718 | 0.004694559 |  | 0.03483556 | 0.133718 | 0.004694559 | 0.07157205 | 0.13211 | 0.004111025 | 0.1032112 | 0.1324672 | 0.003720624
[5 empty] | 0.03535362 | 0.134465 | 0.004677339 |  | 0.03535362 | 0.134465 | 0.004677339 | 0.070737 | 0.132848 | 0.004108582 | 0.108299 | 0.1332072 | 0.003732594
[5 empty] | 0.03478753 | 0.135212 | 0.004700609 |  | 0.03478753 | 0.135212 | 0.004700609 | 0.07202936 | 0.1335861 | 0.004038559 | 0.1060065 | 0.1339473 | 0.003728479
[5 empty] | 0.03408525 | 0.1359591 | 0.00464476 |  | 0.03408525 | 0.1359591 | 0.00464476 | 0.07276624 | 0.1343241 | 0.004076827 | 0.1074591 | 0.1346873 | 0.00374045
[5 empty] | 0.0339499 | 0.1367061 | 0.004676874 |  | 0.0339499 | 0.1367061 | 0.004676874 | 0.07232631 | 0.1350622 | 0.005249855 | 0.1042363 | 0.1354274 | 0.005021467
[5 empty] | 0.03551731 | 0.1374531 | 0.005628652 |  | 0.03551731 | 0.1374531 | 0.005628652 | 0.07217329 | 0.1358002 | 0.005187717 | 0.1098318 | 0.1361674 | 0.004958005
[5 empty] | 0.03416088 | 0.1382002 | 0.005672511 |  | 0.03416088 | 0.1382002 | 0.005672511 | 0.07297285 | 0.1365382 | 0.005218002 | 0.1051426 | 0.1369074 | 0.005014471
[5 empty] | 0.03476168 | 0.1389472 | 0.005663515 |  | 0.03476168 | 0.1389472 | 0.005663515 | 0.07370457 | 0.1372763 | 0.005227924 | 0.1078835 | 0.1376475 | 0.005028962
[5 empty] | 0.03522661 | 0.1396942 | 0.005626403 |  | 0.03522661 | 0.1396942 | 0.005626403 | 0.07059601 | 0.1380143 | 0.005250899 | 0.1106979 | 0.1383875 | 0.00495001
[5 empty] | 0.03448709 | 0.1404412 | 0.005577482 |  | 0.03448709 | 0.1404412 | 0.005577482 | 0.07285599 | 0.1387524 | 0.005227924 | 0.1108677 | 0.1391276 | 0.004956006
[5 empty] | 0.03518872 | 0.1411883 | 0.005677572 |  | 0.03518872 | 0.1411883 | 0.005677572 | 0.07143062 | 0.1394904 | 0.005230534 | 0.1107514 | 0.1398676 | 0.005038456
[5 empty] | 0.0345074 | 0.1419353 | 0.006636437 |  | 0.0345074 | 0.1419353 | 0.006636437 | 0.07135745 | 0.1402285 | 0.006442874 | 0.1093822 | 0.1406076 | 0.006308249
[5 empty] | 0.03407144 | 0.1426823 | 0.006600622 |  | 0.03407144 | 0.1426823 | 0.006600622 | 0.07092758 | 0.1409665 | 0.006379312 | 0.1066514 | 0.1413477 | 0.006257813
[5 empty] | 0.03433071 | 0.1434293 | 0.006631794 |  | 0.03433071 | 0.1434293 | 0.006631794 | 0.07158381 | 0.1417046 | 0.006431959 | 0.1069273 | 0.1420877 | 0.006266639
[5 empty] | 0.03475083 | 0.1441764 | 0.006630468 |  | 0.03475083 | 0.1441764 | 0.006630468 | 0.07030717 | 0.1424426 | 0.006372891 | 0.1058059 | 0.1428278 | 0.006347336
[5 empty] | 0.03411805 | 0.1449234 | 0.006623172 |  | 0.03411805 | 0.1449234 | 0.006623172 | 0.07135985 | 0.1431806 | 0.006377386 | 0.1074078 | 0.1435678 | 0.006294379
[5 empty] | 0.03546264 | 0.1456704 | 0.006638427 |  | 0.03546264 | 0.1456704 | 0.006638427 | 0.07021306 | 0.1439187 | 0.006408846 | 0.105425 | 0.1443078 | 0.006339771
[5 empty] | 0.03416655 | 0.1464175 | 0.007797445 |  | 0.03416655 | 0.1464175 | 0.007797445 | 0.07159554 | 0.1446567 | 0.007911328 | 0.1080323 | 0.1450479 | 0.007799801
[5 empty] | 0.03455096 | 0.1471645 | 0.007824149 |  | 0.03455096 | 0.1471645 | 0.007824149 | 0.07275438 | 0.1453948 | 0.007930178 | 0.1083807 | 0.1457879 | 0.007901903
[5 empty] | 0.03493633 | 0.1479115 | 0.007847711 |  | 0.03493633 | 0.1479115 | 0.007847711 | 0.0720252 | 0.1461328 | 0.007883839 | 0.1091141 | 0.146528 | 0.007803728
[5 empty] | 0.03565829 | 0.1486585 | 0.007777025 |  | 0.03565829 | 0.1486585 | 0.007777025 | 0.07275788 | 0.1468709 | 0.007815509 | 0.1101196 | 0.147268 | 0.007837501