## 1
Общество с ограниченной ответственностью "Инженерная геология" (ООО "ИнжГео") | [8 empty] | Общество с ограниченной ответственностью "Инженерная геология" (ООО "ИнжГео")
Юр. адрес: 117279, г. Москва, ул. Миклухо-Маклая, 36 а, этаж 5, пом. XXIII к. 76-84 | [8 empty] | Юр. адрес: 117279, г. Москва, ул. Миклухо-Маклая, 36 а, этаж 5, пом. XXIII к. 76-84
Телефон/факс +7 (495) 132-30-00, Адрес электронной почты inbox@inj-geo.ru | [8 empty] | Телефон/факс +7 (495) 132-30-00, Адрес электронной почты inbox@inj-geo.ru
Испытательная лаборатория ООО «ИнжГео» | [8 empty] | Испытательная лаборатория ООО «ИнжГео»
Адрес места осуществления деятельности лаборатории: г. Москва, просп. Вернадского, д. 51, стр. 1 | [8 empty] | Адрес места осуществления деятельности лаборатории: г. Москва, просп. Вернадского, д. 51, стр. 1
Телефон +7(910)4557682, E-mail: slg85@mail.ru | [8 empty] | Телефон +7(910)4557682, E-mail: slg85@mail.ru
Протокол испытаний № 13-63/22 от 20-11-2022
Наименование и адрес заказчика: Переход трубопровода через р. Енисей
Наименование объекта: ООО Регионстрой
Наименование используемого метода/методики: ГОСТ 12248.4-2020 | [8 empty] | Наименование используемого метода/методики: ГОСТ 12248.3-2020
Условия проведения испытания: температура окружающей среды (18 - 25)0С, влажность воздуха (40 - 75)% | [8 empty] | Условия проведения испытания: температура окружающей среды (18 - 25)0С, влажность воздуха (40 - 75)%
Дата получение объекта подлежащего испытаниям: 24.10.2022
Дата испытания: 25.10.2022-19.11.2022
Испытание грунтов методом трехосного сжатия | [8 empty] | Испытание грунтов методом одноплоскостного среза
Лабораторный номер: |  |  |  | We, д.е. = |  |  |  |  | Лабораторный номер: |  | 1057 |  |  |  | We, д.е. = | 0.406669122
Номер скважины: |  |  |  | ρ, г/см3 = |  |  |  |  | Номер скважины: |  | BH-001 |  |  |  | ρ, г/см3 = | 1.75
Глубина отбора, м: |  |  |  | ρs, г/см3 = |  |  |  |  | Глубина отбора, м: |  | 1.7 |  |  |  | ρs, г/см3 = | 2.7
Наименование грунта: |  |  |  | e, д.е. = |  |  |  |  | Наименование грунта: |  | Суглинок, после оттаивания текучий, легкий песчанистый |  |  |  | e, д.е. = | 0.6
Схема проведения опыта: |  |  |  | IL, д.е. = |  |  |  |  | Схема проведения опыта: |  | КД |  |  |  | IL, д.е. = | 1.082
Результаты испытаний | [8 empty] | Результаты испытаний
[10 empty] | Нормальное напряжение σ, МПа | Касательное напряжение t, МПа | tg ϕ | Угол внутреннего трения ϕ, град. | Удельное сцепление C, МПа
[10 empty] | 0.1 | 0.03283844 | [5 empty] | 1
[10 empty] | 0.15 | 0.01075767
[10 empty] | 0.2 | 0.04867689
Эффективные значения угла внутреннего трения и удельного сцепления ϕ', С'
[10 empty] | ϕ', град. = | 9
[10 empty] | С', МПа = | 0.007
| Исполнитель: |  |  |  | Морозов Д.С. |  |  |  |  | Исполнитель: |  |  |  |  | Морозов Д.С.
| Начальник исп. лаборатории: |  |  |  | Семиколенова Л.Г. |  |  |  |  | Начальник исп. лаборатории: |  |  |  |  | Семиколенова Л.Г.
Лист 1 , всего листов 2 | [8 empty] | Лист 2 , всего листов 2
Частичное воспроизведение протокола испытаний без письменного разрешения ООО «ИнжГео» ЗАПРЕЩАЕТСЯ | [8 empty] | Частичное воспроизведение протокола испытаний без письменного разрешения ООО «ИнжГео» ЗАПРЕЩАЕТСЯ
|  | второй график |  | первый график
|  | dev | eps | sigma |  | dev1 | eps1 | dev2 | eps2 | dev3 | eps3
|  | 0 | 0 |  |  | 0 | 0 | 0 | 0 | 0 | 0
|  | 0.0008998041 | 0.03659904 |  |  | 0.0008998041 | 0.03659904 | 0.0002938925 | 0.03659904 | 0.001348883 | 0.03659904
|  | 0.001776568 | 0.07319808 |  |  | 0.001776568 | 0.07319808 | 0.0005863222 | 0.07319808 | 0.002667585 | 0.07319808
|  | 0.002699948 | 0.1097971 |  |  | 0.002699948 | 0.1097971 | 0.0008945787 | 0.1097971 | 0.004004157 | 0.1097971
|  | 0.003616719 | 0.1463962 |  |  | 0.003616719 | 0.1463962 | 0.001188559 | 0.1463962 | 0.005297575 | 0.1463962
|  | 0.004459281 | 0.1829952 |  |  | 0.004459281 | 0.1829952 | 0.001452495 | 0.1829952 | 0.006723234 | 0.1829952
|  | 0.005379535 | 0.2195942 |  |  | 0.005379535 | 0.2195942 | 0.00177494 | 0.2195942 | 0.008083766 | 0.2195942
|  | 0.006202986 | 0.2561933 |  |  | 0.006202986 | 0.2561933 | 0.002043117 | 0.2561933 | 0.009311527 | 0.2561933
|  | 0.007185573 | 0.2927923 |  |  | 0.007185573 | 0.2927923 | 0.002371969 | 0.2927923 | 0.01059091 | 0.2927923
|  | 0.008141637 | 0.3293914 |  |  | 0.008141637 | 0.3293914 | 0.002646349 | 0.3293914 | 0.0118981 | 0.3293914
|  | 0.009050729 | 0.3659904 |  |  | 0.009050729 | 0.3659904 | 0.002945653 | 0.3659904 | 0.01313672 | 0.3659904
|  | 0.009782015 | 0.4025894 |  |  | 0.009782015 | 0.4025894 | 0.00330237 | 0.4025894 | 0.01466458 | 0.4025894
|  | 0.01082961 | 0.4391885 |  |  | 0.01082961 | 0.4391885 | 0.003558335 | 0.4391885 | 0.0161201 | 0.4391885
|  | 0.01161179 | 0.4757875 |  |  | 0.01161179 | 0.4757875 | 0.003813468 | 0.4757875 | 0.01742302 | 0.4757875
|  | 0.0128961 | 0.5123865 |  |  | 0.0128961 | 0.5123865 | 0.004206818 | 0.5123865 | 0.01881599 | 0.5123865
|  | 0.01391854 | 0.5489856 |  |  | 0.01391854 | 0.5489856 | 0.00451387 | 0.5489856 | 0.02030566 | 0.5489856
|  | 0.01483884 | 0.5855846 |  |  | 0.01483884 | 0.5855846 | 0.004762905 | 0.5855846 | 0.02207383 | 0.5855846
|  | 0.01536412 | 0.6221837 |  |  | 0.01536412 | 0.6221837 | 0.005171741 | 0.6221837 | 0.02315531 | 0.6221837
|  | 0.01646675 | 0.6587827 |  |  | 0.01646675 | 0.6587827 | 0.005463119 | 0.6587827 | 0.0244376 | 0.6587827
|  | 0.0174983 | 0.6953817 |  |  | 0.0174983 | 0.6953817 | 0.005771173 | 0.6953817 | 0.02602216 | 0.6953817
|  | 0.01830607 | 0.7319808 |  |  | 0.01830607 | 0.7319808 | 0.006122076 | 0.7319808 | 0.02740596 | 0.7319808
|  | 0.01881613 | 0.7685798 |  |  | 0.01881613 | 0.7685798 | 0.006259465 | 0.7685798 | 0.02869098 | 0.7685798
|  | 0.01973378 | 0.8051789 |  |  | 0.01973378 | 0.8051789 | 0.006540973 | 0.8051789 | 0.02890568 | 0.8051789
|  | 0.02021503 | 0.8417779 |  |  | 0.02021503 | 0.8417779 | 0.006790126 | 0.8417779 | 0.03100455 | 0.8417779
|  | 0.0210602 | 0.8783769 |  |  | 0.0210602 | 0.8783769 | 0.006872925 | 0.8783769 | 0.03111086 | 0.8783769
|  | 0.02170977 | 0.914976 |  |  | 0.02170977 | 0.914976 | 0.006994268 | 0.914976 | 0.03263227 | 0.914976
|  | 0.02337217 | 0.951575 |  |  | 0.02337217 | 0.951575 | 0.007302743 | 0.951575 | 0.03349091 | 0.951575
|  | 0.02341136 | 0.9881741 |  |  | 0.02341136 | 0.9881741 | 0.007646503 | 0.9881741 | 0.03490519 | 0.9881741
|  | 0.02434164 | 1.024773 |  |  | 0.02434164 | 1.024773 | 0.007844269 | 1.024773 | 0.03649269 | 1.024773
|  | 0.02554286 | 1.061372 |  |  | 0.02554286 | 1.061372 | 0.007897454 | 1.061372 | 0.03659461 | 1.061372
|  | 0.02625645 | 1.097971 |  |  | 0.02625645 | 1.097971 | 0.008229422 | 1.097971 | 0.03842085 | 1.097971
|  | 0.02731259 | 1.13457 |  |  | 0.02731259 | 1.13457 | 0.008343926 | 1.13457 | 0.03900212 | 1.13457
|  | 0.02711528 | 1.171169 |  |  | 0.02711528 | 1.171169 | 0.00836415 | 1.171169 | 0.03969413 | 1.171169
|  | 0.02803189 | 1.207768 |  |  | 0.02803189 | 1.207768 | 0.008528297 | 1.207768 | 0.04159775 | 1.207768
|  | 0.02849518 | 1.244367 |  |  | 0.02849518 | 1.244367 | 0.008664489 | 1.244367 | 0.04252316 | 1.244367
|  | 0.02923636 | 1.280966 |  |  | 0.02923636 | 1.280966 | 0.009090717 | 1.280966 | 0.04239565 | 1.280966
|  | 0.03079163 | 1.317565 |  |  | 0.03079163 | 1.317565 | 0.009036013 | 1.317565 | 0.04299825 | 1.317565
|  | 0.03072338 | 1.354164 |  |  | 0.03072338 | 1.354164 | 0.009318784 | 1.354164 | 0.04387031 | 1.354164
|  | 0.03143669 | 1.390763 |  |  | 0.03143669 | 1.390763 | 0.00943856 | 1.390763 | 0.0446248 | 1.390763
|  | 0.03132018 | 1.427363 |  |  | 0.03132018 | 1.427363 | 0.009428611 | 1.427363 | 0.04613536 | 1.427363
|  | 0.03182001 | 1.463962 |  |  | 0.03182001 | 1.463962 | 0.00949327 | 1.463962 | 0.04564503 | 1.463962
|  | 0.03188005 | 1.500561 |  |  | 0.03188005 | 1.500561 | 0.009662769 | 1.500561 | 0.04653958 | 1.500561
|  | 0.03295744 | 1.53716 |  |  | 0.03295744 | 1.53716 | 0.009642226 | 1.53716 | 0.04783705 | 1.53716
|  | 0.03233484 | 1.573759 |  |  | 0.03233484 | 1.573759 | 0.00990898 | 1.573759 | 0.04773889 | 1.573759
|  | 0.0327931 | 1.610358 |  |  | 0.0327931 | 1.610358 | 0.009828656 | 1.610358 | 0.04804229 | 1.610358
|  | 0.03251513 | 1.646957 |  |  | 0.03251513 | 1.646957 | 0.0100315 | 1.646957 | 0.04811433 | 1.646957
|  | 0.03260609 | 1.683556 |  |  | 0.03260609 | 1.683556 | 0.01003952 | 1.683556 | 0.04806462 | 1.683556
|  | 0.03230595 | 1.720155 |  |  | 0.03230595 | 1.720155 | 0.009975479 | 1.720155 | 0.04796801 | 1.720155
|  | 0.03250223 | 1.756754 |  |  | 0.03250223 | 1.756754 | 0.01010065 | 1.756754 | 0.04701429 | 1.756754
|  | 0.0327792 | 1.793353 |  |  | 0.0327792 | 1.793353 | 0.01031669 | 1.793353 | 0.0477612 | 1.793353
|  | 0.03260585 | 1.829952 |  |  | 0.03260585 | 1.829952 | 0.01007135 | 1.829952 | 0.04843098 | 1.829952
|  | 0.03333125 | 1.866551 |  |  | 0.03333125 | 1.866551 | 0.01022602 | 1.866551 | 0.04844177 | 1.866551
|  | 0.03310057 | 1.90315 |  |  | 0.03310057 | 1.90315 | 0.01048417 | 1.90315 | 0.04861559 | 1.90315
|  | 0.03286535 | 1.939749 |  |  | 0.03286535 | 1.939749 | 0.01036952 | 1.939749 | 0.04889596 | 1.939749
|  | 0.03322666 | 1.976348 |  |  | 0.03322666 | 1.976348 | 0.01027758 | 1.976348 | 0.04746338 | 1.976348
|  | 0.03246966 | 2.012947 |  |  | 0.03246966 | 2.012947 | 0.01060786 | 2.012947 | 0.04919305 | 2.012947
|  | 0.03300905 | 2.049546 |  |  | 0.03300905 | 2.049546 | 0.01056393 | 2.049546 | 0.04775804 | 2.049546
|  | 0.03308675 | 2.086145 |  |  | 0.03308675 | 2.086145 | 0.01036578 | 2.086145 | 0.04915338 | 2.086145
|  | 0.03362504 | 2.122744 |  |  | 0.03362504 | 2.122744 | 0.01055645 | 2.122744 | 0.04777374 | 2.122744
|  | 0.03300378 | 2.159343 |  |  | 0.03300378 | 2.159343 | 0.01056834 | 2.159343 | 0.04782399 | 2.159343
|  | 0.03286912 | 2.195942 |  |  | 0.03286912 | 2.195942 | 0.01081036 | 2.195942 | 0.04965722 | 2.195942
|  | 0.03368038 | 2.232541 |  |  | 0.03368038 | 2.232541 | 0.0108409 | 2.232541 | 0.04863347 | 2.232541
|  | 0.03263609 | 2.26914 |  |  | 0.03263609 | 2.26914 | 0.01075096 | 2.26914 | 0.04954899 | 2.26914
|  | 0.03259024 | 2.305739 |  |  | 0.03259024 | 2.305739 | 0.0105925 | 2.305739 | 0.04944992 | 2.305739
|  | 0.0327796 | 2.342338 |  |  | 0.0327796 | 2.342338 | 0.0107773 | 2.342338 | 0.0491479 | 2.342338
|  | 0.03292552 | 2.378938 |  |  | 0.03292552 | 2.378938 | 0.01063154 | 2.378938 | 0.04822524 | 2.378938
|  | 0.03274579 | 2.415537 |  |  | 0.03274579 | 2.415537 | 0.01095124 | 2.415537 | 0.04893345 | 2.415537
|  | 0.03379249 | 2.452136 |  |  | 0.03379249 | 2.452136 | 0.0109789 | 2.452136 | 0.04846299 | 2.452136
|  | 0.03274126 | 2.488735 |  |  | 0.03274126 | 2.488735 | 0.01077173 | 2.488735 | 0.04936359 | 2.488735
|  | 0.03325145 | 2.525334 |  |  | 0.03325145 | 2.525334 | 0.01075655 | 2.525334 | 0.04902592 | 2.525334
|  | 0.03364271 | 2.561933 |  |  | 0.03364271 | 2.561933 | 0.01083322 | 2.561933 | 0.04891748 | 2.561933
|  | 0.03270993 | 2.598532 |  |  | 0.03270993 | 2.598532 | 0.01076341 | 2.598532 | 0.04918452 | 2.598532
|  | 0.03266932 | 2.635131 |  |  | 0.03266932 | 2.635131 | 0.0109811 | 2.635131 | 0.04933086 | 2.635131
|  | 0.03283844 | 2.67173 |  |  | 0.03283844 | 2.67173 | 0.01075767 | 2.67173 | 0.04867689 | 2.67173
|  | 0.03336057 | 2.708329 |  |  | 0.03336057 | 2.708329 | 0.01083082 | 2.708329 | 0.04961635 | 2.708329
|  | 0.03334613 | 2.744928 |  |  | 0.03334613 | 2.744928 | 0.01105368 | 2.744928 | 0.04862117 | 2.744928
|  | 0.03377276 | 2.781527 |  |  | 0.03377276 | 2.781527 | 0.01067686 | 2.781527 | 0.04867203 | 2.781527
|  | 0.03321071 | 2.818126 |  |  | 0.03321071 | 2.818126 | 0.01070396 | 2.818126 | 0.04939368 | 2.818126
|  | 0.03360488 | 2.854725 |  |  | 0.03360488 | 2.854725 | 0.01082193 | 2.854725 | 0.04926216 | 2.854725
|  | 0.03265503 | 2.891324 |  |  | 0.03265503 | 2.891324 | 0.01080241 | 2.891324 | 0.04904897 | 2.891324
|  | 0.03311722 | 2.927923 |  |  | 0.03311722 | 2.927923 | 0.0108371 | 2.927923 | 0.04840576 | 2.927923
|  | 0.03296038 | 2.964522 |  |  | 0.03296038 | 2.964522 | 0.0107211 | 2.964522 | 0.04753388 | 2.964522
|  | 0.0321123 | 3.001121 |  |  | 0.0321123 | 3.001121 | 0.01047617 | 3.001121 | 0.04817734 | 3.001121
|  | 0.03219494 | 3.03772 |  |  | 0.03219494 | 3.03772 | 0.01047843 | 3.03772 | 0.04731459 | 3.03772
|  | 0.03197037 | 3.074319 |  |  | 0.03197037 | 3.074319 | 0.0106089 | 3.074319 | 0.04742214 | 3.074319
|  | 0.03192 | 3.110918 |  |  | 0.03192 | 3.110918 | 0.01059081 | 3.110918 | 0.04678774 | 3.110918
|  | 0.03211554 | 3.147517 |  |  | 0.03211554 | 3.147517 | 0.01041849 | 3.147517 | 0.04554018 | 3.147517
|  | 0.03196332 | 3.184116 |  |  | 0.03196332 | 3.184116 | 0.01019424 | 3.184116 | 0.04503452 | 3.184116
|  | 0.03191105 | 3.220715 |  |  | 0.03191105 | 3.220715 | 0.01028981 | 3.220715 | 0.04463491 | 3.220715
|  | 0.03192314 | 3.257314 |  |  | 0.03192314 | 3.257314 | 0.01001924 | 3.257314 | 0.04438557 | 3.257314
|  | 0.03207407 | 3.293914 |  |  | 0.03207407 | 3.293914 | 0.009820168 | 3.293914 | 0.04371665 | 3.293914
|  | 0.0312388 | 3.330513 |  |  | 0.0312388 | 3.330513 | 0.01009744 | 3.330513 | 0.04405826 | 3.330513
|  | 0.03069347 | 3.367112 |  |  | 0.03069347 | 3.367112 | 0.009725487 | 3.367112 | 0.04263031 | 3.367112
|  | 0.03123969 | 3.403711 |  |  | 0.03123969 | 3.403711 | 0.009609169 | 3.403711 | 0.04205629 | 3.403711
|  | 0.03067587 | 3.44031 |  |  | 0.03067587 | 3.44031 | 0.009595556 | 3.44031 | 0.04276129 | 3.44031
|  | 0.03049309 | 3.476909 |  |  | 0.03049309 | 3.476909 | 0.009638239 | 3.476909 | 0.04172622 | 3.476909
|  | 0.0304162 | 3.513508 |  |  | 0.0304162 | 3.513508 | 0.009453263 | 3.513508 | 0.04087647 | 3.513508
|  | 0.02973581 | 3.550107 |  |  | 0.02973581 | 3.550107 | 0.009350162 | 3.550107 | 0.04134711 | 3.550107
|  | 0.02983506 | 3.586706 |  |  | 0.02983506 | 3.586706 | 0.009476242 | 3.586706 | 0.03999196 | 3.586706
|  | 0.02932265 | 3.623305 |  |  | 0.02932265 | 3.623305 | 0.009485703 | 3.623305 | 0.03948841 | 3.623305
|  | 0.02939942 | 3.659904 |  |  | 0.02939942 | 3.659904 | 0.009140729 | 3.659904 | 0.03894343 | 3.659904
|  | 0.0299871 | 3.696503 |  |  | 0.0299871 | 3.696503 | 0.009321699 | 3.696503 | 0.03955837 | 3.696503
|  | 0.02936088 | 3.733102 |  |  | 0.02936088 | 3.733102 | 0.0091027 | 3.733102 | 0.03871713 | 3.733102
|  | 0.02875053 | 3.769701 |  |  | 0.02875053 | 3.769701 | 0.009280932 | 3.769701 | 0.03955599 | 3.769701
|  | 0.02883798 | 3.8063 |  |  | 0.02883798 | 3.8063 | 0.009046161 | 3.8063 | 0.03886311 | 3.8063
|  | 0.0283498 | 3.842899 |  |  | 0.0283498 | 3.842899 | 0.008979175 | 3.842899 | 0.03860594 | 3.842899
|  | 0.02835753 | 3.879498 |  |  | 0.02835753 | 3.879498 | 0.009126104 | 3.879498 | 0.03849693 | 3.879498
|  | 0.02870374 | 3.916097 |  |  | 0.02870374 | 3.916097 | 0.00891068 | 3.916097 | 0.03956449 | 3.916097
|  | 0.02816568 | 3.952696 |  |  | 0.02816568 | 3.952696 | 0.009016918 | 3.952696 | 0.0391944 | 3.952696
|  | 0.02813017 | 3.989295 |  |  | 0.02813017 | 3.989295 | 0.009125435 | 3.989295 | 0.03881568 | 3.989295
|  | 0.02728674 | 4.025894 |  |  | 0.02728674 | 4.025894 | 0.009003362 | 4.025894 | 0.03948646 | 4.025894
|  | 0.02733262 | 4.062493 |  |  | 0.02733262 | 4.062493 | 0.008911691 | 4.062493 | 0.03877023 | 4.062493
|  | 0.02724838 | 4.099092 |  |  | 0.02724838 | 4.099092 | 0.009063877 | 4.099092 | 0.03907295 | 4.099092
|  | 0.02604474 | 4.135691 |  |  | 0.02604474 | 4.135691 | 0.009118547 | 4.135691 | 0.03936969 | 4.135691
|  | 0.0258319 | 4.17229 |  |  | 0.0258319 | 4.17229 | 0.008866327 | 4.17229 | 0.03883465 | 4.17229
|  | 0.02593236 | 4.208889 |  |  | 0.02593236 | 4.208889 | 0.00889289 | 4.208889 | 0.03909196 | 4.208889
|  | 0.02586394 | 4.245489 |  |  | 0.02586394 | 4.245489 | 0.008875544 | 4.245489 | 0.03971841 | 4.245489
|  | 0.0253132 | 4.282088 |  |  | 0.0253132 | 4.282088 | 0.008995994 | 4.282088 | 0.03975461 | 4.282088
|  | 0.02518688 | 4.318687 |  |  | 0.02518688 | 4.318687 | 0.008782862 | 4.318687 | 0.03971275 | 4.318687
|  | 0.02460326 | 4.355286 |  |  | 0.02460326 | 4.355286 | 0.008968512 | 4.355286 | 0.03991656 | 4.355286
|  | 0.02362061 | 4.391885 |  |  | 0.02362061 | 4.391885 | 0.009090542 | 4.391885 | 0.04010502 | 4.391885
|  | 0.02400841 | 4.428484 |  |  | 0.02400841 | 4.428484 | 0.00884511 | 4.428484 | 0.04097966 | 4.428484
|  | 0.02308855 | 4.465083 |  |  | 0.02308855 | 4.465083 | 0.009029326 | 4.465083 | 0.04122528 | 4.465083
|  | 0.02264238 | 4.501682 |  |  | 0.02264238 | 4.501682 | 0.00907846 | 4.501682 | 0.03986296 | 4.501682
|  | 0.02228855 | 4.538281 |  |  | 0.02228855 | 4.538281 | 0.008745785 | 4.538281 | 0.04029757 | 4.538281
|  | 0.02223522 | 4.57488 |  |  | 0.02223522 | 4.57488 | 0.008921245 | 4.57488 | 0.04104622 | 4.57488
|  | 0.02150914 | 4.611479 |  |  | 0.02150914 | 4.611479 | 0.009026926 | 4.611479 | 0.04073196 | 4.611479
|  | 0.02136692 | 4.648078 |  |  | 0.02136692 | 4.648078 | 0.008738069 | 4.648078 | 0.04176948 | 4.648078
|  | 0.02091 | 4.684677 |  |  | 0.02091 | 4.684677 | 0.008794362 | 4.684677 | 0.04150479 | 4.684677
|  | 0.02033717 | 4.721276 |  |  | 0.02033717 | 4.721276 | 0.008742318 | 4.721276 | 0.04089958 | 4.721276
|  | 0.02037902 | 4.757875 |  |  | 0.02037902 | 4.757875 | 0.008899298 | 4.757875 | 0.04115823 | 4.757875
|  | 0.01959136 | 4.794474 |  |  | 0.01959136 | 4.794474 | 0.008876724 | 4.794474 | 0.041064 | 4.794474
|  | 0.01935704 | 4.831073 |  |  | 0.01935704 | 4.831073 | 0.008860058 | 4.831073 | 0.04164652 | 4.831073
|  | 0.01906628 | 4.867672 |  |  | 0.01906628 | 4.867672 | 0.008727358 | 4.867672 | 0.04127773 | 4.867672
|  | 0.01877066 | 4.904271 |  |  | 0.01877066 | 4.904271 | 0.009008061 | 4.904271 | 0.04269228 | 4.904271
|  | 0.01891686 | 4.94087 |  |  | 0.01891686 | 4.94087 | 0.008879934 | 4.94087 | 0.04131993 | 4.94087
|  | 0.0181579 | 4.977469 |  |  | 0.0181579 | 4.977469 | 0.008834661 | 4.977469 | 0.0427194 | 4.977469
|  | 0.01799636 | 5.014068 |  |  | 0.01799636 | 5.014068 | 0.008878978 | 5.014068 | 0.04146789 | 5.014068
|  | 0.01801824 | 5.050667 |  |  | 0.01801824 | 5.050667 | 0.008952337 | 5.050667 | 0.04307965 | 5.050667
|  | 0.01793227 | 5.087266 |  |  | 0.01793227 | 5.087266 | 0.008683927 | 5.087266 | 0.04195341 | 5.087266
|  | 0.01774267 | 5.123865 |  |  | 0.01774267 | 5.123865 | 0.008723849 | 5.123865 | 0.04276604 | 5.123865
|  | 0.0174061 | 5.160464 |  |  | 0.0174061 | 5.160464 | 0.008882188 | 5.160464 | 0.04292605 | 5.160464
|  | 0.01718258 | 5.197064 |  |  | 0.01718258 | 5.197064 | 0.008910762 | 5.197064 | 0.04278443 | 5.197064
|  | 0.01725225 | 5.233663 |  |  | 0.01725225 | 5.233663 | 0.00886902 | 5.233663 | 0.04285039 | 5.233663
|  | 0.01728542 | 5.270262 |  |  | 0.01728542 | 5.270262 | 0.008739013 | 5.270262 | 0.04240175 | 5.270262
|  | 0.01725398 | 5.306861 |  |  | 0.01725398 | 5.306861 | 0.008635315 | 5.306861 | 0.04315619 | 5.306861
|  | 0.01714525 | 5.34346 |  |  | 0.01714525 | 5.34346 | 0.008635792 | 5.34346 | 0.04249858 | 5.34346
|  | 0.01737821 | 5.380059 |  |  | 0.01737821 | 5.380059 | 0.00872628 | 5.380059 | 0.04286821 | 5.380059
|  | 0.01695905 | 5.416658 |  |  | 0.01695905 | 5.416658 | 0.008649896 | 5.416658 | 0.04235757 | 5.416658
|  | 0.01742223 | 5.453257 |  |  | 0.01742223 | 5.453257 | 0.008582827 | 5.453257 | 0.04286869 | 5.453257
|  | 0.01725909 | 5.489856 |  |  | 0.01725909 | 5.489856 | 0.008658511 | 5.489856 | 0.0419674 | 5.489856
|  | 0.0172395 | 5.526455 |  |  | 0.0172395 | 5.526455 | 0.008544774 | 5.526455 | 0.04297606 | 5.526455
|  | 0.01694721 | 5.563054 |  |  | 0.01694721 | 5.563054 | 0.008452535 | 5.563054 | 0.04258808 | 5.563054
|  | 0.01740582 | 5.599653 |  |  | 0.01740582 | 5.599653 | 0.008424857 | 5.599653 | 0.04233312 | 5.599653
|  | 0.01706146 | 5.636252 |  |  | 0.01706146 | 5.636252 | 0.008660282 | 5.636252 | 0.04239766 | 5.636252
|  | 0.01685956 | 5.672851 |  |  | 0.01685956 | 5.672851 | 0.008620982 | 5.672851 | 0.04204856 | 5.672851
|  | 0.01739465 | 5.70945 |  |  | 0.01739465 | 5.70945 | 0.008578965 | 5.70945 | 0.04181514 | 5.70945
|  | 0.01749092 | 5.746049 |  |  | 0.01749092 | 5.746049 | 0.008329234 | 5.746049 | 0.04142044 | 5.746049
|  | 0.01707611 | 5.782648 |  |  | 0.01707611 | 5.782648 | 0.008235592 | 5.782648 | 0.04178473 | 5.782648
|  | 0.01693067 | 5.819247 |  |  | 0.01693067 | 5.819247 | 0.00819437 | 5.819247 | 0.04191443 | 5.819247
|  | 0.01727578 | 5.855846 |  |  | 0.01727578 | 5.855846 | 0.008211376 | 5.855846 | 0.04055429 | 5.855846
|  | 0.01732823 | 5.892445 |  |  | 0.01732823 | 5.892445 | 0.00821379 | 5.892445 | 0.04044883 | 5.892445
|  | 0.01727553 | 5.929044 |  |  | 0.01727553 | 5.929044 | 0.008291979 | 5.929044 | 0.03998027 | 5.929044
|  | 0.0175736 | 5.965643 |  |  | 0.0175736 | 5.965643 | 0.008277413 | 5.965643 | 0.03950612 | 5.965643
|  | 0.01713516 | 6.002242 |  |  | 0.01713516 | 6.002242 | 0.008105068 | 6.002242 | 0.04061614 | 6.002242
|  | 0.01736252 | 6.038841 |  |  | 0.01736252 | 6.038841 | 0.008201416 | 6.038841 | 0.03931788 | 6.038841
|  | 0.01759394 | 6.07544 |  |  | 0.01759394 | 6.07544 | 0.007941664 | 6.07544 | 0.03941749 | 6.07544
|  | 0.01736311 | 6.11204 |  |  | 0.01736311 | 6.11204 | 0.007973529 | 6.11204 | 0.03934456 | 6.11204
|  | 0.01769422 | 6.148639 |  |  | 0.01769422 | 6.148639 | 0.008019883 | 6.148639 | 0.03945674 | 6.148639
|  | 0.01766069 | 6.185238 |  |  | 0.01766069 | 6.185238 | 0.007716502 | 6.185238 | 0.03929096 | 6.185238
|  | 0.01779796 | 6.221837 |  |  | 0.01779796 | 6.221837 | 0.007754874 | 6.221837 | 0.03796409 | 6.221837
|  | 0.0179714 | 6.258436 |  |  | 0.0179714 | 6.258436 | 0.007720077 | 6.258436 | 0.03808051 | 6.258436
|  | 0.01742253 | 6.295035 |  |  | 0.01742253 | 6.295035 | 0.007623626 | 6.295035 | 0.03731536 | 6.295035
|  | 0.01746147 | 6.331634 |  |  | 0.01746147 | 6.331634 | 0.007518881 | 6.331634 | 0.03769596 | 6.331634
|  | 0.01763373 | 6.368233 |  |  | 0.01763373 | 6.368233 | 0.007572285 | 6.368233 | 0.03658625 | 6.368233
|  | 0.01820342 | 6.404832 |  |  | 0.01820342 | 6.404832 | 0.007487175 | 6.404832 | 0.0364226 | 6.404832
|  | 0.01803803 | 6.441431 |  |  | 0.01803803 | 6.441431 | 0.007483154 | 6.441431 | 0.03626561 | 6.441431
|  | 0.01799549 | 6.47803 |  |  | 0.01799549 | 6.47803 | 0.007301183 | 6.47803 | 0.03610399 | 6.47803
|  | 0.01788158 | 6.514629 |  |  | 0.01788158 | 6.514629 | 0.007242312 | 6.514629 | 0.03460533 | 6.514629
|  | 0.01800775 | 6.551228 |  |  | 0.01800775 | 6.551228 | 0.007289552 | 6.551228 | 0.03499018 | 6.551228
|  | 0.01815622 | 6.587827 |  |  | 0.01815622 | 6.587827 | 0.007195938 | 6.587827 | 0.03470972 | 6.587827
|  | 0.0187933 | 6.624426 |  |  | 0.0187933 | 6.624426 | 0.007126752 | 6.624426 | 0.03340502 | 6.624426
|  | 0.01868368 | 6.661025 |  |  | 0.01868368 | 6.661025 | 0.007028109 | 6.661025 | 0.03389054 | 6.661025
|  | 0.01842958 | 6.697624 |  |  | 0.01842958 | 6.697624 | 0.006902997 | 6.697624 | 0.03318143 | 6.697624
|  | 0.01892717 | 6.734223 |  |  | 0.01892717 | 6.734223 | 0.00671315 | 6.734223 | 0.03277989 | 6.734223
|  | 0.01913643 | 6.770822 |  |  | 0.01913643 | 6.770822 | 0.006785947 | 6.770822 | 0.03241233 | 6.770822
|  | 0.01892307 | 6.807421 |  |  | 0.01892307 | 6.807421 | 0.006785119 | 6.807421 | 0.03192047 | 6.807421
|  | 0.01885969 | 6.84402 |  |  | 0.01885969 | 6.84402 | 0.006506335 | 6.84402 | 0.03053679 | 6.84402
|  | 0.01936939 | 6.880619 |  |  | 0.01936939 | 6.880619 | 0.006574892 | 6.880619 | 0.03045218 | 6.880619
|  | 0.01952674 | 6.917218 |  |  | 0.01952674 | 6.917218 | 0.006479899 | 6.917218 | 0.03068322 | 6.917218
|  | 0.01956864 | 6.953817 |  |  | 0.01956864 | 6.953817 | 0.006364963 | 6.953817 | 0.02995908 | 6.953817
|  | 0.02001102 | 6.990416 |  |  | 0.02001102 | 6.990416 | 0.006230873 | 6.990416 | 0.02949339 | 6.990416
|  | 0.01966451 | 7.027015 |  |  | 0.01966451 | 7.027015 | 0.006227182 | 7.027015 | 0.02894471 | 7.027015
|  | 0.0205494 | 7.063615 |  |  | 0.0205494 | 7.063615 | 0.006136129 | 7.063615 | 0.02792934 | 7.063615
|  | 0.02007692 | 7.100214 |  |  | 0.02007692 | 7.100214 | 0.005940959 | 7.100214 | 0.02747159 | 7.100214
|  | 0.02083872 | 7.136813 |  |  | 0.02083872 | 7.136813 | 0.00590034 | 7.136813 | 0.02649522 | 7.136813
|  | 0.02097252 | 7.173412 |  |  | 0.02097252 | 7.173412 | 0.005774537 | 7.173412 | 0.02610903 | 7.173412
|  | 0.02145715 | 7.210011 |  |  | 0.02145715 | 7.210011 | 0.005820447 | 7.210011 | 0.02568938 | 7.210011
|  | 0.0216654 | 7.24661 |  |  | 0.0216654 | 7.24661 | 0.005726516 | 7.24661 | 0.02539994 | 7.24661
|  | 0.02146442 | 7.283209 |  |  | 0.02146442 | 7.283209 | 0.005497849 | 7.283209 | 0.02425052 | 7.283209