## 1
Общество с ограниченной ответственностью "Инженерная геология" (ООО "ИнжГео") | [8 empty] | Общество с ограниченной ответственностью "Инженерная геология" (ООО "ИнжГео")
Юр. адрес: 117279, г. Москва, ул. Миклухо-Маклая, 36 а, этаж 5, пом. XXIII к. 76-84 | [8 empty] | Юр. адрес: 117279, г. Москва, ул. Миклухо-Маклая, 36 а, этаж 5, пом. XXIII к. 76-84
Телефон/факс +7 (495) 132-30-00, Адрес электронной почты inbox@inj-geo.ru | [8 empty] | Телефон/факс +7 (495) 132-30-00, Адрес электронной почты inbox@inj-geo.ru
Испытательная лаборатория ООО «ИнжГео» | [8 empty] | Испытательная лаборатория ООО «ИнжГео»
Адрес места осуществления деятельности лаборатории: г. Москва, просп. Вернадского, д. 51, стр. 1 | [8 empty] | Адрес места осуществления деятельности лаборатории: г. Москва, просп. Вернадского, д. 51, стр. 1
Телефон +7(910)4557682, E-mail: slg85@mail.ru | [8 empty] | Телефон +7(910)4557682, E-mail: slg85@mail.ru
Протокол испытаний № 13-63/24 от 22-11-2022
Наименование и адрес заказчика: Переход трубопровода через р. Енисей
Наименование объекта: ООО Регионстрой
Наименование используемого метода/методики: ГОСТ 12248.4-2020 | [8 empty] | Наименование используемого метода/методики: ГОСТ 12248.3-2020
Условия проведения испытания: температура окружающей среды (18 - 25)0С, влажность воздуха (40 - 75)% | [8 empty] | Условия проведения испытания: температура окружающей среды (18 - 25)0С, влажность воздуха (40 - 75)%
Дата получение объекта подлежащего испытаниям: 26.10.2022
Дата испытания: 25.10.2022-19.11.2024
Испытание грунтов методом трехосного сжатия | [8 empty] | Испытание грунтов методом одноплоскостного среза
Лабораторный номер: |  |  |  | We, д.е. = |  |  |  |  | Лабораторный номер: |  | 1059 |  |  |  | We, д.е. = | 0.322852279
Номер скважины: |  |  |  | ρ, г/см3 = |  |  |  |  | Номер скважины: |  | BH-050 |  |  |  | ρ, г/см3 =
Глубина отбора, м: |  |  |  | ρs, г/см3 = |  |  |  |  | Глубина отбора, м: |  | 3 |  |  |  | ρs, г/см3 = | 2.74
Наименование грунта: |  |  |  | e, д.е. = |  |  |  |  | Наименование грунта: |  | Суглинок, после оттаивания текучий, легкий песчанистый |  |  |  | e, д.е. = | 0.6
Схема проведения опыта: |  |  |  | IL, д.е. = |  |  |  |  | Схема проведения опыта: |  | КД |  |  |  | IL, д.е. = | 1.061
Результаты испытаний | [8 empty] | Результаты испытаний
[10 empty] | Нормальное напряжение σ, МПа | Касательное напряжение t, МПа | tg ϕ | Угол внутреннего трения ϕ, град. | Удельное сцепление C, МПа
[10 empty] | 0.1 | 0.02783844 | [5 empty] | 1
[10 empty] | 0.15 | 0.02075767
[10 empty] | 0.2 | 0.04367689
Эффективные значения угла внутреннего трения и удельного сцепления ϕ', С'
[10 empty] | ϕ', град. = | 9
[10 empty] | С', МПа = | 0.007
| Исполнитель: |  |  |  | Морозов Д.С. |  |  |  |  | Исполнитель: |  |  |  |  | Морозов Д.С.
| Начальник исп. лаборатории: |  |  |  | Семиколенова Л.Г. |  |  |  |  | Начальник исп. лаборатории: |  |  |  |  | Семиколенова Л.Г.
Лист 1 , всего листов 2 | [8 empty] | Лист 2 , всего листов 2
Частичное воспроизведение протокола испытаний без письменного разрешения ООО «ИнжГео» ЗАПРЕЩАЕТСЯ | [8 empty] | Частичное воспроизведение протокола испытаний без письменного разрешения ООО «ИнжГео» ЗАПРЕЩАЕТСЯ
|  | второй график |  | первый график
|  | dev | eps | sigma |  | dev1 | eps1 | dev2 | eps2 | dev3 | eps3
|  | 0 | 0 |  |  | 0 | 0 | 0 | 0 | 0 | 0
|  | 0.0007745336 | 0.03659904 |  |  | 0.0007745336 | 0.03659904 | 0.0005804644 | 0.03659904 | 0.001214604 | 0.03659904
|  | 0.001526204 | 0.07319808 |  |  | 0.001526204 | 0.07319808 | 0.001157203 | 0.07319808 | 0.002360555 | 0.07319808
|  | 0.002329052 | 0.1097971 |  |  | 0.002329052 | 0.1097971 | 0.001706169 | 0.1097971 | 0.003577179 | 0.1097971
|  | 0.003097529 | 0.1463962 |  |  | 0.003097529 | 0.1463962 | 0.002284375 | 0.1463962 | 0.004791901 | 0.1463962
|  | 0.003796964 | 0.1829952 |  |  | 0.003796964 | 0.1829952 | 0.002811439 | 0.1829952 | 0.006017789 | 0.1829952
|  | 0.004544546 | 0.2195942 |  |  | 0.004544546 | 0.2195942 | 0.003478383 | 0.2195942 | 0.00730259 | 0.2195942
|  | 0.005289252 | 0.2561933 |  |  | 0.005289252 | 0.2561933 | 0.003936805 | 0.2561933 | 0.008270258 | 0.2561933
|  | 0.006004888 | 0.2927923 |  |  | 0.006004888 | 0.2927923 | 0.004645522 | 0.2927923 | 0.009522039 | 0.2927923
|  | 0.006798423 | 0.3293914 |  |  | 0.006798423 | 0.3293914 | 0.005225196 | 0.3293914 | 0.01084592 | 0.3293914
|  | 0.0076931 | 0.3659904 |  |  | 0.0076931 | 0.3659904 | 0.005762872 | 0.3659904 | 0.011956 | 0.3659904
|  | 0.008286771 | 0.4025894 |  |  | 0.008286771 | 0.4025894 | 0.006372753 | 0.4025894 | 0.01317654 | 0.4025894
|  | 0.009148044 | 0.4391885 |  |  | 0.009148044 | 0.4391885 | 0.00690553 | 0.4391885 | 0.01458118 | 0.4391885
|  | 0.009948925 | 0.4757875 |  |  | 0.009948925 | 0.4757875 | 0.007596147 | 0.4757875 | 0.01593055 | 0.4757875
|  | 0.01087767 | 0.5123865 |  |  | 0.01087767 | 0.5123865 | 0.008094696 | 0.5123865 | 0.01708689 | 0.5123865
|  | 0.01144534 | 0.5489856 |  |  | 0.01144534 | 0.5489856 | 0.00875449 | 0.5489856 | 0.01791612 | 0.5489856
|  | 0.01222571 | 0.5855846 |  |  | 0.01222571 | 0.5855846 | 0.009243596 | 0.5855846 | 0.01913775 | 0.5855846
|  | 0.01323574 | 0.6221837 |  |  | 0.01323574 | 0.6221837 | 0.009902243 | 0.6221837 | 0.02049805 | 0.6221837
|  | 0.01389206 | 0.6587827 |  |  | 0.01389206 | 0.6587827 | 0.0102871 | 0.6587827 | 0.0223445 | 0.6587827
|  | 0.01447506 | 0.6953817 |  |  | 0.01447506 | 0.6953817 | 0.01105697 | 0.6953817 | 0.02350185 | 0.6953817
|  | 0.0152092 | 0.7319808 |  |  | 0.0152092 | 0.7319808 | 0.01144564 | 0.7319808 | 0.02387745 | 0.7319808
|  | 0.01583998 | 0.7685798 |  |  | 0.01583998 | 0.7685798 | 0.0120231 | 0.7685798 | 0.02544985 | 0.7685798
|  | 0.01695848 | 0.8051789 |  |  | 0.01695848 | 0.8051789 | 0.01264502 | 0.8051789 | 0.02649717 | 0.8051789
|  | 0.01736683 | 0.8417779 |  |  | 0.01736683 | 0.8417779 | 0.01306587 | 0.8417779 | 0.0269976 | 0.8417779
|  | 0.01826747 | 0.8783769 |  |  | 0.01826747 | 0.8783769 | 0.01356062 | 0.8783769 | 0.0286842 | 0.8783769
|  | 0.0184433 | 0.914976 |  |  | 0.0184433 | 0.914976 | 0.01377997 | 0.914976 | 0.02905613 | 0.914976
|  | 0.01929173 | 0.951575 |  |  | 0.01929173 | 0.951575 | 0.01427488 | 0.951575 | 0.03075857 | 0.951575
|  | 0.0201466 | 0.9881741 |  |  | 0.0201466 | 0.9881741 | 0.01496526 | 0.9881741 | 0.0312633 | 0.9881741
|  | 0.02038112 | 1.024773 |  |  | 0.02038112 | 1.024773 | 0.0152606 | 1.024773 | 0.03230917 | 1.024773
|  | 0.02187262 | 1.061372 |  |  | 0.02187262 | 1.061372 | 0.01552734 | 1.061372 | 0.03381903 | 1.061372
|  | 0.0219696 | 1.097971 |  |  | 0.0219696 | 1.097971 | 0.01626932 | 1.097971 | 0.03520459 | 1.097971
|  | 0.02279745 | 1.13457 |  |  | 0.02279745 | 1.13457 | 0.01687328 | 1.13457 | 0.03546007 | 1.13457
|  | 0.02304476 | 1.171169 |  |  | 0.02304476 | 1.171169 | 0.01715242 | 1.171169 | 0.03626707 | 1.171169
|  | 0.02394674 | 1.207768 |  |  | 0.02394674 | 1.207768 | 0.0176815 | 1.207768 | 0.03719606 | 1.207768
|  | 0.02425701 | 1.244367 |  |  | 0.02425701 | 1.244367 | 0.01792265 | 1.244367 | 0.03853476 | 1.244367
|  | 0.02467947 | 1.280966 |  |  | 0.02467947 | 1.280966 | 0.01830027 | 1.280966 | 0.03936704 | 1.280966
|  | 0.02531904 | 1.317565 |  |  | 0.02531904 | 1.317565 | 0.01863393 | 1.317565 | 0.04088742 | 1.317565
|  | 0.02557945 | 1.354164 |  |  | 0.02557945 | 1.354164 | 0.01903228 | 1.354164 | 0.04143387 | 1.354164
|  | 0.02600263 | 1.390763 |  |  | 0.02600263 | 1.390763 | 0.01897797 | 1.390763 | 0.0421017 | 1.390763
|  | 0.02706446 | 1.427363 |  |  | 0.02706446 | 1.427363 | 0.01960302 | 1.427363 | 0.04129288 | 1.427363
|  | 0.02702895 | 1.463962 |  |  | 0.02702895 | 1.463962 | 0.01944841 | 1.463962 | 0.04182254 | 1.463962
|  | 0.02724391 | 1.500561 |  |  | 0.02724391 | 1.500561 | 0.01957596 | 1.500561 | 0.0427545 | 1.500561
|  | 0.02715383 | 1.53716 |  |  | 0.02715383 | 1.53716 | 0.01998269 | 1.53716 | 0.04374022 | 1.53716
|  | 0.02772763 | 1.573759 |  |  | 0.02772763 | 1.573759 | 0.01972503 | 1.573759 | 0.04357065 | 1.573759
|  | 0.02801682 | 1.610358 |  |  | 0.02801682 | 1.610358 | 0.01999807 | 1.610358 | 0.04390912 | 1.610358
|  | 0.02751192 | 1.646957 |  |  | 0.02751192 | 1.646957 | 0.02025393 | 1.646957 | 0.04377804 | 1.646957
|  | 0.02774253 | 1.683556 |  |  | 0.02774253 | 1.683556 | 0.02048311 | 1.683556 | 0.04336896 | 1.683556
|  | 0.02822042 | 1.720155 |  |  | 0.02822042 | 1.720155 | 0.02003518 | 1.720155 | 0.04425764 | 1.720155
|  | 0.02825441 | 1.756754 |  |  | 0.02825441 | 1.756754 | 0.02057198 | 1.756754 | 0.04300654 | 1.756754
|  | 0.02779378 | 1.793353 |  |  | 0.02779378 | 1.793353 | 0.02020558 | 1.793353 | 0.0435905 | 1.793353
|  | 0.02761581 | 1.829952 |  |  | 0.02761581 | 1.829952 | 0.0201661 | 1.829952 | 0.04323436 | 1.829952
|  | 0.02835646 | 1.866551 |  |  | 0.02835646 | 1.866551 | 0.02061593 | 1.866551 | 0.0432358 | 1.866551
|  | 0.02814636 | 1.90315 |  |  | 0.02814636 | 1.90315 | 0.02048609 | 1.90315 | 0.04340053 | 1.90315
|  | 0.02778293 | 1.939749 |  |  | 0.02778293 | 1.939749 | 0.0206209 | 1.939749 | 0.04423649 | 1.939749
|  | 0.02762847 | 1.976348 |  |  | 0.02762847 | 1.976348 | 0.02056664 | 1.976348 | 0.04412998 | 1.976348
|  | 0.02814307 | 2.012947 |  |  | 0.02814307 | 2.012947 | 0.0209336 | 2.012947 | 0.0442825 | 2.012947
|  | 0.02780397 | 2.049546 |  |  | 0.02780397 | 2.049546 | 0.02087202 | 2.049546 | 0.04449024 | 2.049546
|  | 0.02752738 | 2.086145 |  |  | 0.02752738 | 2.086145 | 0.0203512 | 2.086145 | 0.0444967 | 2.086145
|  | 0.02754917 | 2.122744 |  |  | 0.02754917 | 2.122744 | 0.02043906 | 2.122744 | 0.04313117 | 2.122744
|  | 0.02765891 | 2.159343 |  |  | 0.02765891 | 2.159343 | 0.02108878 | 2.159343 | 0.04437472 | 2.159343
|  | 0.02760133 | 2.195942 |  |  | 0.02760133 | 2.195942 | 0.02039617 | 2.195942 | 0.04406763 | 2.195942
|  | 0.02810381 | 2.232541 |  |  | 0.02810381 | 2.232541 | 0.0208337 | 2.232541 | 0.0435846 | 2.232541
|  | 0.02802797 | 2.26914 |  |  | 0.02802797 | 2.26914 | 0.02112807 | 2.26914 | 0.0434572 | 2.26914
|  | 0.02753716 | 2.305739 |  |  | 0.02753716 | 2.305739 | 0.02124986 | 2.305739 | 0.04319754 | 2.305739
|  | 0.02783467 | 2.342338 |  |  | 0.02783467 | 2.342338 | 0.02126052 | 2.342338 | 0.04379554 | 2.342338
|  | 0.02828445 | 2.378938 |  |  | 0.02828445 | 2.378938 | 0.02102325 | 2.378938 | 0.04443179 | 2.378938
|  | 0.02849443 | 2.415537 |  |  | 0.02849443 | 2.415537 | 0.02067618 | 2.415537 | 0.04476594 | 2.415537
|  | 0.02812503 | 2.452136 |  |  | 0.02812503 | 2.452136 | 0.02057132 | 2.452136 | 0.04454021 | 2.452136
|  | 0.02850868 | 2.488735 |  |  | 0.02850868 | 2.488735 | 0.02084388 | 2.488735 | 0.04492856 | 2.488735
|  | 0.02778128 | 2.525334 |  |  | 0.02778128 | 2.525334 | 0.02087855 | 2.525334 | 0.04333785 | 2.525334
|  | 0.02762898 | 2.561933 |  |  | 0.02762898 | 2.561933 | 0.02122056 | 2.561933 | 0.04450948 | 2.561933
|  | 0.02813275 | 2.598532 |  |  | 0.02813275 | 2.598532 | 0.02089078 | 2.598532 | 0.04451841 | 2.598532
|  | 0.02836857 | 2.635131 |  |  | 0.02836857 | 2.635131 | 0.02101978 | 2.635131 | 0.04353024 | 2.635131
|  | 0.02783844 | 2.67173 |  |  | 0.02783844 | 2.67173 | 0.02075767 | 2.67173 | 0.04367689 | 2.67173
|  | 0.02774101 | 2.708329 |  |  | 0.02774101 | 2.708329 | 0.02134096 | 2.708329 | 0.04413113 | 2.708329
|  | 0.02800817 | 2.744928 |  |  | 0.02800817 | 2.744928 | 0.0205665 | 2.744928 | 0.04388549 | 2.744928
|  | 0.0282976 | 2.781527 |  |  | 0.0282976 | 2.781527 | 0.02095021 | 2.781527 | 0.04347886 | 2.781527
|  | 0.02839241 | 2.818126 |  |  | 0.02839241 | 2.818126 | 0.02071104 | 2.818126 | 0.04389352 | 2.818126
|  | 0.02797896 | 2.854725 |  |  | 0.02797896 | 2.854725 | 0.02096361 | 2.854725 | 0.04299849 | 2.854725
|  | 0.02855286 | 2.891324 |  |  | 0.02855286 | 2.891324 | 0.02103999 | 2.891324 | 0.04388732 | 2.891324
|  | 0.02761456 | 2.927923 |  |  | 0.02761456 | 2.927923 | 0.02062694 | 2.927923 | 0.04278048 | 2.927923
|  | 0.02846428 | 2.964522 |  |  | 0.02846428 | 2.964522 | 0.02091189 | 2.964522 | 0.04321297 | 2.964522
|  | 0.02783536 | 3.001121 |  |  | 0.02783536 | 3.001121 | 0.02077795 | 3.001121 | 0.04360257 | 3.001121
|  | 0.02783998 | 3.03772 |  |  | 0.02783998 | 3.03772 | 0.02064564 | 3.03772 | 0.04304268 | 3.03772
|  | 0.02743255 | 3.074319 |  |  | 0.02743255 | 3.074319 | 0.02053566 | 3.074319 | 0.04185922 | 3.074319
|  | 0.02816639 | 3.110918 |  |  | 0.02816639 | 3.110918 | 0.02025711 | 3.110918 | 0.04292623 | 3.110918
|  | 0.02731321 | 3.147517 |  |  | 0.02731321 | 3.147517 | 0.02027473 | 3.147517 | 0.04246959 | 3.147517
|  | 0.02770915 | 3.184116 |  |  | 0.02770915 | 3.184116 | 0.01981373 | 3.184116 | 0.04209522 | 3.184116
|  | 0.02730915 | 3.220715 |  |  | 0.02730915 | 3.220715 | 0.01942693 | 3.220715 | 0.04148366 | 3.220715
|  | 0.02723634 | 3.257314 |  |  | 0.02723634 | 3.257314 | 0.01959215 | 3.257314 | 0.04095087 | 3.257314
|  | 0.02738527 | 3.293914 |  |  | 0.02738527 | 3.293914 | 0.01951739 | 3.293914 | 0.04025528 | 3.293914
|  | 0.02772749 | 3.330513 |  |  | 0.02772749 | 3.330513 | 0.0192985 | 3.330513 | 0.04071535 | 3.330513
|  | 0.0271756 | 3.367112 |  |  | 0.0271756 | 3.367112 | 0.01932713 | 3.367112 | 0.04010394 | 3.367112
|  | 0.02716654 | 3.403711 |  |  | 0.02716654 | 3.403711 | 0.01908337 | 3.403711 | 0.03952873 | 3.403711
|  | 0.02769404 | 3.44031 |  |  | 0.02769404 | 3.44031 | 0.01847602 | 3.44031 | 0.03919631 | 3.44031
|  | 0.02695867 | 3.476909 |  |  | 0.02695867 | 3.476909 | 0.01841117 | 3.476909 | 0.03922862 | 3.476909
|  | 0.02757897 | 3.513508 |  |  | 0.02757897 | 3.513508 | 0.01807119 | 3.513508 | 0.03916409 | 3.513508
|  | 0.02658563 | 3.550107 |  |  | 0.02658563 | 3.550107 | 0.01814531 | 3.550107 | 0.03838863 | 3.550107
|  | 0.02734997 | 3.586706 |  |  | 0.02734997 | 3.586706 | 0.0181613 | 3.586706 | 0.0380452 | 3.586706
|  | 0.02728801 | 3.623305 |  |  | 0.02728801 | 3.623305 | 0.01754053 | 3.623305 | 0.03776102 | 3.623305
|  | 0.02727438 | 3.659904 |  |  | 0.02727438 | 3.659904 | 0.01750385 | 3.659904 | 0.03731277 | 3.659904
|  | 0.02650921 | 3.696503 |  |  | 0.02650921 | 3.696503 | 0.01730866 | 3.696503 | 0.0361651 | 3.696503
|  | 0.0270869 | 3.733102 |  |  | 0.0270869 | 3.733102 | 0.01727946 | 3.733102 | 0.03659145 | 3.733102
|  | 0.02622678 | 3.769701 |  |  | 0.02622678 | 3.769701 | 0.01701022 | 3.769701 | 0.03649492 | 3.769701
|  | 0.02639012 | 3.8063 |  |  | 0.02639012 | 3.8063 | 0.01675134 | 3.8063 | 0.03589776 | 3.8063
|  | 0.0266804 | 3.842899 |  |  | 0.0266804 | 3.842899 | 0.01653172 | 3.842899 | 0.03570803 | 3.842899
|  | 0.0268306 | 3.879498 |  |  | 0.0268306 | 3.879498 | 0.0166217 | 3.879498 | 0.03523156 | 3.879498
|  | 0.02602312 | 3.916097 |  |  | 0.02602312 | 3.916097 | 0.01675319 | 3.916097 | 0.03502013 | 3.916097
|  | 0.02637164 | 3.952696 |  |  | 0.02637164 | 3.952696 | 0.01639739 | 3.952696 | 0.03481014 | 3.952696
|  | 0.02598234 | 3.989295 |  |  | 0.02598234 | 3.989295 | 0.0161166 | 3.989295 | 0.03485816 | 3.989295
|  | 0.0266767 | 4.025894 |  |  | 0.0266767 | 4.025894 | 0.01573949 | 4.025894 | 0.03450481 | 4.025894
|  | 0.02624807 | 4.062493 |  |  | 0.02624807 | 4.062493 | 0.0158252 | 4.062493 | 0.03403604 | 4.062493
|  | 0.02569113 | 4.099092 |  |  | 0.02569113 | 4.099092 | 0.01595876 | 4.099092 | 0.03338242 | 4.099092
|  | 0.02594216 | 4.135691 |  |  | 0.02594216 | 4.135691 | 0.01524548 | 4.135691 | 0.03372676 | 4.135691
|  | 0.02555697 | 4.17229 |  |  | 0.02555697 | 4.17229 | 0.01530895 | 4.17229 | 0.03273957 | 4.17229
|  | 0.02623979 | 4.208889 |  |  | 0.02623979 | 4.208889 | 0.0151574 | 4.208889 | 0.03215412 | 4.208889
|  | 0.02596406 | 4.245489 |  |  | 0.02596406 | 4.245489 | 0.01475002 | 4.245489 | 0.03288638 | 4.245489
|  | 0.02624124 | 4.282088 |  |  | 0.02624124 | 4.282088 | 0.01497676 | 4.282088 | 0.03156318 | 4.282088
|  | 0.02553852 | 4.318687 |  |  | 0.02553852 | 4.318687 | 0.01469431 | 4.318687 | 0.03142563 | 4.318687
|  | 0.02539818 | 4.355286 |  |  | 0.02539818 | 4.355286 | 0.01455351 | 4.355286 | 0.03163097 | 4.355286
|  | 0.02524213 | 4.391885 |  |  | 0.02524213 | 4.391885 | 0.0140489 | 4.391885 | 0.03108501 | 4.391885
|  | 0.02563245 | 4.428484 |  |  | 0.02563245 | 4.428484 | 0.01427067 | 4.428484 | 0.03066504 | 4.428484
|  | 0.02589053 | 4.465083 |  |  | 0.02589053 | 4.465083 | 0.01400785 | 4.465083 | 0.03105103 | 4.465083
|  | 0.02512863 | 4.501682 |  |  | 0.02512863 | 4.501682 | 0.01378666 | 4.501682 | 0.03075431 | 4.501682
|  | 0.02584071 | 4.538281 |  |  | 0.02584071 | 4.538281 | 0.01350881 | 4.538281 | 0.03048594 | 4.538281
|  | 0.02571608 | 4.57488 |  |  | 0.02571608 | 4.57488 | 0.013289 | 4.57488 | 0.03021376 | 4.57488
|  | 0.02473695 | 4.611479 |  |  | 0.02473695 | 4.611479 | 0.01294521 | 4.611479 | 0.02886683 | 4.611479
|  | 0.02469269 | 4.648078 |  |  | 0.02469269 | 4.648078 | 0.01306202 | 4.648078 | 0.02868388 | 4.648078
|  | 0.02457754 | 4.684677 |  |  | 0.02457754 | 4.684677 | 0.01253603 | 4.684677 | 0.02845575 | 4.684677
|  | 0.02460728 | 4.721276 |  |  | 0.02460728 | 4.721276 | 0.01247744 | 4.721276 | 0.02803778 | 4.721276
|  | 0.02537705 | 4.757875 |  |  | 0.02537705 | 4.757875 | 0.01256491 | 4.757875 | 0.02872434 | 4.757875
|  | 0.02524306 | 4.794474 |  |  | 0.02524306 | 4.794474 | 0.01250521 | 4.794474 | 0.02808338 | 4.794474
|  | 0.02500508 | 4.831073 |  |  | 0.02500508 | 4.831073 | 0.01211414 | 4.831073 | 0.02806615 | 4.831073
|  | 0.02476664 | 4.867672 |  |  | 0.02476664 | 4.867672 | 0.01216573 | 4.867672 | 0.02728689 | 4.867672
|  | 0.02463474 | 4.904271 |  |  | 0.02463474 | 4.904271 | 0.01188059 | 4.904271 | 0.02778739 | 4.904271
|  | 0.02449917 | 4.94087 |  |  | 0.02449917 | 4.94087 | 0.01189734 | 4.94087 | 0.02676687 | 4.94087
|  | 0.02405803 | 4.977469 |  |  | 0.02405803 | 4.977469 | 0.01187757 | 4.977469 | 0.0266922 | 4.977469
|  | 0.02398596 | 5.014068 |  |  | 0.02398596 | 5.014068 | 0.01164808 | 5.014068 | 0.02696907 | 5.014068
|  | 0.02392406 | 5.050667 |  |  | 0.02392406 | 5.050667 | 0.01152949 | 5.050667 | 0.02691563 | 5.050667
|  | 0.02410136 | 5.087266 |  |  | 0.02410136 | 5.087266 | 0.01135975 | 5.087266 | 0.02707555 | 5.087266
|  | 0.02409162 | 5.123865 |  |  | 0.02409162 | 5.123865 | 0.01118642 | 5.123865 | 0.02669219 | 5.123865
|  | 0.02408645 | 5.160464 |  |  | 0.02408645 | 5.160464 | 0.01108252 | 5.160464 | 0.02683365 | 5.160464
|  | 0.02374367 | 5.197064 |  |  | 0.02374367 | 5.197064 | 0.01129741 | 5.197064 | 0.02664653 | 5.197064
|  | 0.02354662 | 5.233663 |  |  | 0.02354662 | 5.233663 | 0.01117324 | 5.233663 | 0.0262409 | 5.233663
|  | 0.0239284 | 5.270262 |  |  | 0.0239284 | 5.270262 | 0.01127258 | 5.270262 | 0.02580518 | 5.270262
|  | 0.02345407 | 5.306861 |  |  | 0.02345407 | 5.306861 | 0.01110934 | 5.306861 | 0.02595719 | 5.306861
|  | 0.02352034 | 5.34346 |  |  | 0.02352034 | 5.34346 | 0.01110382 | 5.34346 | 0.02613629 | 5.34346
|  | 0.02289418 | 5.380059 |  |  | 0.02289418 | 5.380059 | 0.01125402 | 5.380059 | 0.02592608 | 5.380059
|  | 0.02313491 | 5.416658 |  |  | 0.02313491 | 5.416658 | 0.01126953 | 5.416658 | 0.0265985 | 5.416658
|  | 0.0234943 | 5.453257 |  |  | 0.0234943 | 5.453257 | 0.01113268 | 5.453257 | 0.0263833 | 5.453257
|  | 0.02328883 | 5.489856 |  |  | 0.02328883 | 5.489856 | 0.01108093 | 5.489856 | 0.02634477 | 5.489856
|  | 0.02300406 | 5.526455 |  |  | 0.02300406 | 5.526455 | 0.01104692 | 5.526455 | 0.02626751 | 5.526455
|  | 0.02287273 | 5.563054 |  |  | 0.02287273 | 5.563054 | 0.01108147 | 5.563054 | 0.02593349 | 5.563054
|  | 0.02260861 | 5.599653 |  |  | 0.02260861 | 5.599653 | 0.01114264 | 5.599653 | 0.02591385 | 5.599653
|  | 0.02245161 | 5.636252 |  |  | 0.02245161 | 5.636252 | 0.01125694 | 5.636252 | 0.02623722 | 5.636252
|  | 0.02239759 | 5.672851 |  |  | 0.02239759 | 5.672851 | 0.01113723 | 5.672851 | 0.02595345 | 5.672851
|  | 0.02204557 | 5.70945 |  |  | 0.02204557 | 5.70945 | 0.01134683 | 5.70945 | 0.02581545 | 5.70945
|  | 0.0218783 | 5.746049 |  |  | 0.0218783 | 5.746049 | 0.01122191 | 5.746049 | 0.02611413 | 5.746049
|  | 0.02223622 | 5.782648 |  |  | 0.02223622 | 5.782648 | 0.01105847 | 5.782648 | 0.02667828 | 5.782648
|  | 0.0212734 | 5.819247 |  |  | 0.0212734 | 5.819247 | 0.01098248 | 5.819247 | 0.02645865 | 5.819247
|  | 0.02126842 | 5.855846 |  |  | 0.02126842 | 5.855846 | 0.01125259 | 5.855846 | 0.02622134 | 5.855846
|  | 0.02151684 | 5.892445 |  |  | 0.02151684 | 5.892445 | 0.01101456 | 5.892445 | 0.02646527 | 5.892445
|  | 0.02094901 | 5.929044 |  |  | 0.02094901 | 5.929044 | 0.01118794 | 5.929044 | 0.02573013 | 5.929044
|  | 0.02103962 | 5.965643 |  |  | 0.02103962 | 5.965643 | 0.01103655 | 5.965643 | 0.02662269 | 5.965643
|  | 0.02132012 | 6.002242 |  |  | 0.02132012 | 6.002242 | 0.01110325 | 6.002242 | 0.02659334 | 6.002242
|  | 0.02051666 | 6.038841 |  |  | 0.02051666 | 6.038841 | 0.01120677 | 6.038841 | 0.02590667 | 6.038841
|  | 0.02068812 | 6.07544 |  |  | 0.02068812 | 6.07544 | 0.01104949 | 6.07544 | 0.02648231 | 6.07544
|  | 0.02021295 | 6.11204 |  |  | 0.02021295 | 6.11204 | 0.01113374 | 6.11204 | 0.02584627 | 6.11204
|  | 0.02053902 | 6.148639 |  |  | 0.02053902 | 6.148639 | 0.01139445 | 6.148639 | 0.0265438 | 6.148639
|  | 0.02018681 | 6.185238 |  |  | 0.02018681 | 6.185238 | 0.01101652 | 6.185238 | 0.02676093 | 6.185238
|  | 0.01979564 | 6.221837 |  |  | 0.01979564 | 6.221837 | 0.01103428 | 6.221837 | 0.02590287 | 6.221837
|  | 0.01948359 | 6.258436 |  |  | 0.01948359 | 6.258436 | 0.01124755 | 6.258436 | 0.02645302 | 6.258436
|  | 0.01916173 | 6.295035 |  |  | 0.01916173 | 6.295035 | 0.01123845 | 6.295035 | 0.02634474 | 6.295035
|  | 0.01894699 | 6.331634 |  |  | 0.01894699 | 6.331634 | 0.01137624 | 6.331634 | 0.02659766 | 6.331634
|  | 0.01937924 | 6.368233 |  |  | 0.01937924 | 6.368233 | 0.0112803 | 6.368233 | 0.02618594 | 6.368233
|  | 0.01906793 | 6.404832 |  |  | 0.01906793 | 6.404832 | 0.01108026 | 6.404832 | 0.02644921 | 6.404832
|  | 0.01898442 | 6.441431 |  |  | 0.01898442 | 6.441431 | 0.01141959 | 6.441431 | 0.02637399 | 6.441431
|  | 0.01854214 | 6.47803 |  |  | 0.01854214 | 6.47803 | 0.01127814 | 6.47803 | 0.02637843 | 6.47803
|  | 0.01834565 | 6.514629 |  |  | 0.01834565 | 6.514629 | 0.01130841 | 6.514629 | 0.02661469 | 6.514629
|  | 0.01830985 | 6.551228 |  |  | 0.01830985 | 6.551228 | 0.01110525 | 6.551228 | 0.02643312 | 6.551228
|  | 0.01784236 | 6.587827 |  |  | 0.01784236 | 6.587827 | 0.01135496 | 6.587827 | 0.02700318 | 6.587827
|  | 0.0178026 | 6.624426 |  |  | 0.0178026 | 6.624426 | 0.01141142 | 6.624426 | 0.02654855 | 6.624426
|  | 0.01738433 | 6.661025 |  |  | 0.01738433 | 6.661025 | 0.01123173 | 6.661025 | 0.02698589 | 6.661025
|  | 0.01720483 | 6.697624 |  |  | 0.01720483 | 6.697624 | 0.01110926 | 6.697624 | 0.02617518 | 6.697624
|  | 0.01703415 | 6.734223 |  |  | 0.01703415 | 6.734223 | 0.01138437 | 6.734223 | 0.02624967 | 6.734223
|  | 0.01670844 | 6.770822 |  |  | 0.01670844 | 6.770822 | 0.01131894 | 6.770822 | 0.02694327 | 6.770822
|  | 0.01669279 | 6.807421 |  |  | 0.01669279 | 6.807421 | 0.01127975 | 6.807421 | 0.02670489 | 6.807421
|  | 0.01647643 | 6.84402 |  |  | 0.01647643 | 6.84402 | 0.01111642 | 6.84402 | 0.02689339 | 6.84402
|  | 0.01640354 | 6.880619 |  |  | 0.01640354 | 6.880619 | 0.01139508 | 6.880619 | 0.02664957 | 6.880619
|  | 0.01619011 | 6.917218 |  |  | 0.01619011 | 6.917218 | 0.0114128 | 6.917218 | 0.02723176 | 6.917218
|  | 0.01569403 | 6.953817 |  |  | 0.01569403 | 6.953817 | 0.01142331 | 6.953817 | 0.02666695 | 6.953817
|  | 0.01526196 | 6.990416 |  |  | 0.01526196 | 6.990416 | 0.01138144 | 6.990416 | 0.0267567 | 6.990416
|  | 0.01501078 | 7.027015 |  |  | 0.01501078 | 7.027015 | 0.01159101 | 7.027015 | 0.0273016 | 7.027015
|  | 0.01529988 | 7.063615 |  |  | 0.01529988 | 7.063615 | 0.01145778 | 7.063615 | 0.02723068 | 7.063615
|  | 0.01483579 | 7.100214 |  |  | 0.01483579 | 7.100214 | 0.01143704 | 7.100214 | 0.0270383 | 7.100214
|  | 0.01461331 | 7.136813 |  |  | 0.01461331 | 7.136813 | 0.01156453 | 7.136813 | 0.02699174 | 7.136813
|  | 0.01442249 | 7.173412 |  |  | 0.01442249 | 7.173412 | 0.01156917 | 7.173412 | 0.02685556 | 7.173412
|  | 0.01426861 | 7.210011 |  |  | 0.01426861 | 7.210011 | 0.0115677 | 7.210011 | 0.0268875 | 7.210011
|  | 0.01371971 | 7.24661 |  |  | 0.01371971 | 7.24661 | 0.01157379 | 7.24661 | 0.02692683 | 7.24661
|  | 0.01367335 | 7.283209 |  |  | 0.01367335 | 7.283209 | 0.01148571 | 7.283209 | 0.02741126 | 7.283209