## 1
Общество с ограниченной ответственностью "Инженерная геология" (ООО "ИнжГео") | [8 empty] | Общество с ограниченной ответственностью "Инженерная геология" (ООО "ИнжГео")
Юр. адрес: 117279, г. Москва, ул. Миклухо-Маклая, 36 а, этаж 5, пом. XXIII к. 76-84 | [8 empty] | Юр. адрес: 117279, г. Москва, ул. Миклухо-Маклая, 36 а, этаж 5, пом. XXIII к. 76-84
Телефон/факс +7 (495) 132-30-00, Адрес электронной почты inbox@inj-geo.ru | [8 empty] | Телефон/факс +7 (495) 132-30-00, Адрес электронной почты inbox@inj-geo.ru
Испытательная лаборатория ООО «ИнжГео» | [8 empty] | Испытательная лаборатория ООО «ИнжГео»
Адрес места осуществления деятельности лаборатории: г. Москва, просп. Вернадского, д. 51, стр. 1 | [8 empty] | Адрес места осуществления деятельности лаборатории: г. Москва, просп. Вернадского, д. 51, стр. 1
Телефон +7(910)4557682, E-mail: slg85@mail.ru | [8 empty] | Телефон +7(910)4557682, E-mail: slg85@mail.ru
Протокол испытаний № 13-63/25 от 23-11-2022
Наименование и адрес заказчика: Переход трубопровода через р. Енисей
Наименование объекта: ООО Регионстрой
Наименование используемого метода/методики: ГОСТ 12248.4-2020 | [8 empty] | Наименование используемого метода/методики: ГОСТ 12248.3-2020
Условия проведения испытания: температура окружающей среды (18 - 25)0С, влажность воздуха (40 - 75)% | [8 empty] | Условия проведения испытания: температура окружающей среды (18 - 25)0С, влажность воздуха (40 - 75)%
Дата получение объекта подлежащего испытаниям: 27.10.2022
Дата испытания: 25.10.2022-19.11.2025
Испытание грунтов методом трехосного сжатия | [8 empty] | Испытание грунтов методом одноплоскостного среза
Лабораторный номер: |  |  |  | We, д.е. = |  |  |  |  | Лабораторный номер: |  | 1060 |  |  |  | We, д.е. = | 0.307246408
Номер скважины: |  |  |  | ρ, г/см3 = |  |  |  |  | Номер скважины: |  | BH-050 |  |  |  | ρ, г/см3 = | 1.83
Глубина отбора, м: |  |  |  | ρs, г/см3 = |  |  |  |  | Глубина отбора, м: |  | 3.9 |  |  |  | ρs, г/см3 = | 2.71
Наименование грунта: |  |  |  | e, д.е. = |  |  |  |  | Наименование грунта: |  | Суглинок, после оттаивания текучепластичный, легкий песчанистый |  |  |  | e, д.е. = | 0.6
Схема проведения опыта: |  |  |  | IL, д.е. = |  |  |  |  | Схема проведения опыта: |  | КД |  |  |  | IL, д.е. = | 0.923
Результаты испытаний | [8 empty] | Результаты испытаний
[10 empty] | Нормальное напряжение σ, МПа | Касательное напряжение t, МПа | tg ϕ | Угол внутреннего трения ϕ, град. | Удельное сцепление C, МПа
[10 empty] | 0.1 | 0.01783844 | [5 empty] | 1
[10 empty] | 0.15 | 0.04075767
[10 empty] | 0.2 | 0.03367689
Эффективные значения угла внутреннего трения и удельного сцепления ϕ', С'
[10 empty] | ϕ', град. = | 9
[10 empty] | С', МПа = | 0.007
| Исполнитель: |  |  |  | Морозов Д.С. |  |  |  |  | Исполнитель: |  |  |  |  | Морозов Д.С.
| Начальник исп. лаборатории: |  |  |  | Семиколенова Л.Г. |  |  |  |  | Начальник исп. лаборатории: |  |  |  |  | Семиколенова Л.Г.
Лист 1 , всего листов 2 | [8 empty] | Лист 2 , всего листов 2
Частичное воспроизведение протокола испытаний без письменного разрешения ООО «ИнжГео» ЗАПРЕЩАЕТСЯ | [8 empty] | Частичное воспроизведение протокола испытаний без письменного разрешения ООО «ИнжГео» ЗАПРЕЩАЕТСЯ
|  | второй график |  | первый график
|  | dev | eps | sigma |  | dev1 | eps1 | dev2 | eps2 | dev3 | eps3
|  | 0 | 0 |  |  | 0 | 0 | 0 | 0 | 0 | 0
|  | 0.0004932045 | 0.03659904 |  |  | 0.0004932045 | 0.03659904 | 0.001123005 | 0.03659904 | 0.0009203055 | 0.03659904
|  | 0.0009784533 | 0.07319808 |  |  | 0.0009784533 | 0.07319808 | 0.002242685 | 0.07319808 | 0.001828889 | 0.07319808
|  | 0.001469572 | 0.1097971 |  |  | 0.001469572 | 0.1097971 | 0.003294532 | 0.1097971 | 0.002763664 | 0.1097971
|  | 0.00195613 | 0.1463962 |  |  | 0.00195613 | 0.1463962 | 0.00448936 | 0.1463962 | 0.003681588 | 0.1463962
|  | 0.002472329 | 0.1829952 |  |  | 0.002472329 | 0.1829952 | 0.005584545 | 0.1829952 | 0.004665177 | 0.1829952
|  | 0.002977855 | 0.2195942 |  |  | 0.002977855 | 0.2195942 | 0.006648252 | 0.2195942 | 0.005641073 | 0.2195942
|  | 0.003443603 | 0.2561933 |  |  | 0.003443603 | 0.2561933 | 0.00781526 | 0.2561933 | 0.00653253 | 0.2561933
|  | 0.003939427 | 0.2927923 |  |  | 0.003939427 | 0.2927923 | 0.009062957 | 0.2927923 | 0.007423987 | 0.2927923
|  | 0.004392562 | 0.3293914 |  |  | 0.004392562 | 0.3293914 | 0.01006515 | 0.3293914 | 0.008169829 | 0.3293914
|  | 0.004976674 | 0.3659904 |  |  | 0.004976674 | 0.3659904 | 0.01140407 | 0.3659904 | 0.009133453 | 0.3659904
|  | 0.005310045 | 0.4025894 |  |  | 0.005310045 | 0.4025894 | 0.01214351 | 0.4025894 | 0.01018491 | 0.4025894
|  | 0.005778755 | 0.4391885 |  |  | 0.005778755 | 0.4391885 | 0.0133522 | 0.4391885 | 0.01094535 | 0.4391885
|  | 0.006512374 | 0.4757875 |  |  | 0.006512374 | 0.4757875 | 0.01462072 | 0.4757875 | 0.01229472 | 0.4757875
|  | 0.006852933 | 0.5123865 |  |  | 0.006852933 | 0.5123865 | 0.01557475 | 0.5123865 | 0.01326417 | 0.5123865
|  | 0.007416301 | 0.5489856 |  |  | 0.007416301 | 0.5489856 | 0.01692947 | 0.5489856 | 0.01424428 | 0.5489856
|  | 0.007923122 | 0.5855846 |  |  | 0.007923122 | 0.5855846 | 0.01820371 | 0.5855846 | 0.01533595 | 0.5855846
|  | 0.008393043 | 0.6221837 |  |  | 0.008393043 | 0.6221837 | 0.01967748 | 0.6221837 | 0.01621155 | 0.6221837
|  | 0.008911994 | 0.6587827 |  |  | 0.008911994 | 0.6587827 | 0.02051826 | 0.6587827 | 0.01689499 | 0.6587827
|  | 0.00950343 | 0.6953817 |  |  | 0.00950343 | 0.6953817 | 0.02212562 | 0.6953817 | 0.01772909 | 0.6953817
|  | 0.009940252 | 0.7319808 |  |  | 0.009940252 | 0.7319808 | 0.02303459 | 0.7319808 | 0.01881906 | 0.7319808
|  | 0.01028489 | 0.7685798 |  |  | 0.01028489 | 0.7685798 | 0.0233857 | 0.7685798 | 0.01994608 | 0.7685798
|  | 0.01085604 | 0.8051789 |  |  | 0.01085604 | 0.8051789 | 0.02440187 | 0.8051789 | 0.02064058 | 0.8051789
|  | 0.01116803 | 0.8417779 |  |  | 0.01116803 | 0.8417779 | 0.02550803 | 0.8417779 | 0.0207001 | 0.8417779
|  | 0.01161388 | 0.8783769 |  |  | 0.01161388 | 0.8783769 | 0.02623255 | 0.8783769 | 0.02149463 | 0.8783769
|  | 0.01197628 | 0.914976 |  |  | 0.01197628 | 0.914976 | 0.02676629 | 0.914976 | 0.02266829 | 0.914976
|  | 0.0122092 | 0.951575 |  |  | 0.0122092 | 0.951575 | 0.02780928 | 0.951575 | 0.02345192 | 0.951575
|  | 0.01267816 | 0.9881741 |  |  | 0.01267816 | 0.9881741 | 0.02855006 | 0.9881741 | 0.02455878 | 0.9881741
|  | 0.01320182 | 1.024773 |  |  | 0.01320182 | 1.024773 | 0.02925461 | 1.024773 | 0.02515761 | 1.024773
|  | 0.01338448 | 1.061372 |  |  | 0.01338448 | 1.061372 | 0.03032708 | 1.061372 | 0.02582537 | 1.061372
|  | 0.01364863 | 1.097971 |  |  | 0.01364863 | 1.097971 | 0.03139975 | 1.097971 | 0.02685552 | 1.097971
|  | 0.0139865 | 1.13457 |  |  | 0.0139865 | 1.13457 | 0.03172057 | 1.13457 | 0.02705658 | 1.13457
|  | 0.01466915 | 1.171169 |  |  | 0.01466915 | 1.171169 | 0.03190414 | 1.171169 | 0.02818482 | 1.171169
|  | 0.015085 | 1.207768 |  |  | 0.015085 | 1.207768 | 0.03350215 | 1.207768 | 0.02846382 | 1.207768
|  | 0.0152407 | 1.244367 |  |  | 0.0152407 | 1.244367 | 0.03392062 | 1.244367 | 0.02881409 | 1.244367
|  | 0.01565144 | 1.280966 |  |  | 0.01565144 | 1.280966 | 0.03380982 | 1.280966 | 0.03008542 | 1.280966
|  | 0.01560331 | 1.317565 |  |  | 0.01560331 | 1.317565 | 0.03420431 | 1.317565 | 0.03052944 | 1.317565
|  | 0.01599134 | 1.354164 |  |  | 0.01599134 | 1.354164 | 0.0348091 | 1.354164 | 0.03067663 | 1.354164
|  | 0.01614934 | 1.390763 |  |  | 0.01614934 | 1.390763 | 0.03637867 | 1.390763 | 0.03127747 | 1.390763
|  | 0.0165908 | 1.427363 |  |  | 0.0165908 | 1.427363 | 0.03602396 | 1.427363 | 0.03124736 | 1.427363
|  | 0.01657307 | 1.463962 |  |  | 0.01657307 | 1.463962 | 0.03704391 | 1.463962 | 0.03211537 | 1.463962
|  | 0.01709302 | 1.500561 |  |  | 0.01709302 | 1.500561 | 0.03656081 | 1.500561 | 0.03241515 | 1.500561
|  | 0.01682825 | 1.53716 |  |  | 0.01682825 | 1.53716 | 0.03769585 | 1.53716 | 0.03327515 | 1.53716
|  | 0.0168928 | 1.573759 |  |  | 0.0168928 | 1.573759 | 0.03688004 | 1.573759 | 0.03246569 | 1.573759
|  | 0.01733349 | 1.610358 |  |  | 0.01733349 | 1.610358 | 0.03736374 | 1.610358 | 0.033271 | 1.610358
|  | 0.01727817 | 1.646957 |  |  | 0.01727817 | 1.646957 | 0.03805596 | 1.646957 | 0.03270732 | 1.646957
|  | 0.01730596 | 1.683556 |  |  | 0.01730596 | 1.683556 | 0.03816063 | 1.683556 | 0.03240356 | 1.683556
|  | 0.01717952 | 1.720155 |  |  | 0.01717952 | 1.720155 | 0.03835125 | 1.720155 | 0.03343997 | 1.720155
|  | 0.01736481 | 1.756754 |  |  | 0.01736481 | 1.756754 | 0.03809925 | 1.756754 | 0.03302283 | 1.756754
|  | 0.01734767 | 1.793353 |  |  | 0.01734767 | 1.793353 | 0.03899494 | 1.793353 | 0.03370387 | 1.793353
|  | 0.0171385 | 1.829952 |  |  | 0.0171385 | 1.829952 | 0.03953475 | 1.829952 | 0.03355401 | 1.829952
|  | 0.01744068 | 1.866551 |  |  | 0.01744068 | 1.866551 | 0.03915327 | 1.866551 | 0.03353641 | 1.866551
|  | 0.0175133 | 1.90315 |  |  | 0.0175133 | 1.90315 | 0.03894806 | 1.90315 | 0.0339925 | 1.90315
|  | 0.01759827 | 1.939749 |  |  | 0.01759827 | 1.939749 | 0.03866042 | 1.939749 | 0.03375499 | 1.939749
|  | 0.017891 | 1.976348 |  |  | 0.017891 | 1.976348 | 0.03920472 | 1.976348 | 0.03333828 | 1.976348
|  | 0.01736855 | 2.012947 |  |  | 0.01736855 | 2.012947 | 0.03996625 | 2.012947 | 0.03389144 | 2.012947
|  | 0.01786309 | 2.049546 |  |  | 0.01786309 | 2.049546 | 0.03979246 | 2.049546 | 0.03371152 | 2.049546
|  | 0.017761 | 2.086145 |  |  | 0.017761 | 2.086145 | 0.0401639 | 2.086145 | 0.03413496 | 2.086145
|  | 0.01765833 | 2.122744 |  |  | 0.01765833 | 2.122744 | 0.04032032 | 2.122744 | 0.03370624 | 2.122744
|  | 0.0175375 | 2.159343 |  |  | 0.0175375 | 2.159343 | 0.03949531 | 2.159343 | 0.03379496 | 2.159343
|  | 0.01780595 | 2.195942 |  |  | 0.01780595 | 2.195942 | 0.04060583 | 2.195942 | 0.03361722 | 2.195942
|  | 0.01779415 | 2.232541 |  |  | 0.01779415 | 2.232541 | 0.0406304 | 2.232541 | 0.03349685 | 2.232541
|  | 0.01807935 | 2.26914 |  |  | 0.01807935 | 2.26914 | 0.04098047 | 2.26914 | 0.03434852 | 2.26914
|  | 0.017637 | 2.305739 |  |  | 0.017637 | 2.305739 | 0.03989637 | 2.305739 | 0.03440793 | 2.305739
|  | 0.01771481 | 2.342338 |  |  | 0.01771481 | 2.342338 | 0.04033147 | 2.342338 | 0.03430718 | 2.342338
|  | 0.0177269 | 2.378938 |  |  | 0.0177269 | 2.378938 | 0.04124522 | 2.378938 | 0.03442534 | 2.378938
|  | 0.01789165 | 2.415537 |  |  | 0.01789165 | 2.415537 | 0.04047874 | 2.415537 | 0.03460158 | 2.415537
|  | 0.01828772 | 2.452136 |  |  | 0.01828772 | 2.452136 | 0.04135122 | 2.452136 | 0.03372329 | 2.452136
|  | 0.01826048 | 2.488735 |  |  | 0.01826048 | 2.488735 | 0.04041546 | 2.488735 | 0.03354785 | 2.488735
|  | 0.01834156 | 2.525334 |  |  | 0.01834156 | 2.525334 | 0.0402613 | 2.525334 | 0.03465503 | 2.525334
|  | 0.01814618 | 2.561933 |  |  | 0.01814618 | 2.561933 | 0.04149369 | 2.561933 | 0.03336746 | 2.561933
|  | 0.01781126 | 2.598532 |  |  | 0.01781126 | 2.598532 | 0.04083821 | 2.598532 | 0.03381042 | 2.598532
|  | 0.01834078 | 2.635131 |  |  | 0.01834078 | 2.635131 | 0.04049469 | 2.635131 | 0.03385374 | 2.635131
|  | 0.01783844 | 2.67173 |  |  | 0.01783844 | 2.67173 | 0.04075767 | 2.67173 | 0.03367689 | 2.67173
|  | 0.01833078 | 2.708329 |  |  | 0.01833078 | 2.708329 | 0.04156874 | 2.708329 | 0.03397661 | 2.708329
|  | 0.01820678 | 2.744928 |  |  | 0.01820678 | 2.744928 | 0.04189176 | 2.744928 | 0.03355547 | 2.744928
|  | 0.0178936 | 2.781527 |  |  | 0.0178936 | 2.781527 | 0.04161395 | 2.781527 | 0.03427231 | 2.781527
|  | 0.0178173 | 2.818126 |  |  | 0.0178173 | 2.818126 | 0.04033676 | 2.818126 | 0.03430569 | 2.818126
|  | 0.01787981 | 2.854725 |  |  | 0.01787981 | 2.854725 | 0.0405616 | 2.854725 | 0.0339965 | 2.854725
|  | 0.01783191 | 2.891324 |  |  | 0.01783191 | 2.891324 | 0.0407158 | 2.891324 | 0.03353737 | 2.891324
|  | 0.01761194 | 2.927923 |  |  | 0.01761194 | 2.927923 | 0.04086462 | 2.927923 | 0.0340266 | 2.927923
|  | 0.0171584 | 2.964522 |  |  | 0.0171584 | 2.964522 | 0.04075218 | 2.964522 | 0.03350037 | 2.964522
|  | 0.01721694 | 3.001121 |  |  | 0.01721694 | 3.001121 | 0.04030628 | 3.001121 | 0.03349931 | 3.001121
|  | 0.01687612 | 3.03772 |  |  | 0.01687612 | 3.03772 | 0.04137667 | 3.03772 | 0.03442272 | 3.03772
|  | 0.0168229 | 3.074319 |  |  | 0.0168229 | 3.074319 | 0.04099028 | 3.074319 | 0.03381683 | 3.074319
|  | 0.0166069 | 3.110918 |  |  | 0.0166069 | 3.110918 | 0.0412674 | 3.110918 | 0.03346517 | 3.110918
|  | 0.0159959 | 3.147517 |  |  | 0.0159959 | 3.147517 | 0.04115559 | 3.147517 | 0.0338091 | 3.147517
|  | 0.01601533 | 3.184116 |  |  | 0.01601533 | 3.184116 | 0.04026965 | 3.184116 | 0.03364017 | 3.184116
|  | 0.015721 | 3.220715 |  |  | 0.015721 | 3.220715 | 0.04142283 | 3.220715 | 0.03348499 | 3.220715
|  | 0.01500821 | 3.257314 |  |  | 0.01500821 | 3.257314 | 0.04133437 | 3.257314 | 0.03285465 | 3.257314
|  | 0.01518533 | 3.293914 |  |  | 0.01518533 | 3.293914 | 0.04097738 | 3.293914 | 0.03305518 | 3.293914
|  | 0.01482061 | 3.330513 |  |  | 0.01482061 | 3.330513 | 0.03985322 | 3.330513 | 0.0334463 | 3.330513
|  | 0.01419556 | 3.367112 |  |  | 0.01419556 | 3.367112 | 0.04025157 | 3.367112 | 0.03371834 | 3.367112
|  | 0.01420643 | 3.403711 |  |  | 0.01420643 | 3.403711 | 0.04024193 | 3.403711 | 0.03325026 | 3.403711
|  | 0.01391026 | 3.44031 |  |  | 0.01391026 | 3.44031 | 0.04072979 | 3.44031 | 0.03330524 | 3.44031
|  | 0.01334317 | 3.476909 |  |  | 0.01334317 | 3.476909 | 0.03975558 | 3.476909 | 0.0333617 | 3.476909
|  | 0.01332828 | 3.513508 |  |  | 0.01332828 | 3.513508 | 0.03989486 | 3.513508 | 0.03303642 | 3.513508
|  | 0.01324859 | 3.550107 |  |  | 0.01324859 | 3.550107 | 0.04061063 | 3.550107 | 0.03332773 | 3.550107
|  | 0.01266279 | 3.586706 |  |  | 0.01266279 | 3.586706 | 0.04019695 | 3.586706 | 0.03202949 | 3.586706
|  | 0.01245479 | 3.623305 |  |  | 0.01245479 | 3.623305 | 0.03966043 | 3.623305 | 0.03320772 | 3.623305
|  | 0.01267942 | 3.659904 |  |  | 0.01267942 | 3.659904 | 0.03911197 | 3.659904 | 0.03286817 | 3.659904
|  | 0.01258837 | 3.696503 |  |  | 0.01258837 | 3.696503 | 0.03909111 | 3.696503 | 0.03265254 | 3.696503
|  | 0.01229395 | 3.733102 |  |  | 0.01229395 | 3.733102 | 0.03943387 | 3.733102 | 0.0319362 | 3.733102
|  | 0.01203246 | 3.769701 |  |  | 0.01203246 | 3.769701 | 0.03970983 | 3.769701 | 0.03247882 | 3.769701
|  | 0.01216099 | 3.8063 |  |  | 0.01216099 | 3.8063 | 0.03861014 | 3.8063 | 0.03173675 | 3.8063
|  | 0.01223475 | 3.842899 |  |  | 0.01223475 | 3.842899 | 0.03899773 | 3.842899 | 0.03154933 | 3.842899
|  | 0.01191358 | 3.879498 |  |  | 0.01191358 | 3.879498 | 0.03943226 | 3.879498 | 0.03152686 | 3.879498
|  | 0.01192615 | 3.916097 |  |  | 0.01192615 | 3.916097 | 0.03825991 | 3.916097 | 0.03176084 | 3.916097
|  | 0.01197766 | 3.952696 |  |  | 0.01197766 | 3.952696 | 0.03905254 | 3.952696 | 0.03187101 | 3.952696
|  | 0.01222676 | 3.989295 |  |  | 0.01222676 | 3.989295 | 0.03750943 | 3.989295 | 0.0319873 | 3.989295
|  | 0.01226311 | 4.025894 |  |  | 0.01226311 | 4.025894 | 0.03826118 | 4.025894 | 0.03107175 | 4.025894
|  | 0.01244894 | 4.062493 |  |  | 0.01244894 | 4.062493 | 0.03740195 | 4.062493 | 0.03117186 | 4.062493
|  | 0.01220792 | 4.099092 |  |  | 0.01220792 | 4.099092 | 0.03754538 | 4.099092 | 0.03122839 | 4.099092
|  | 0.01215943 | 4.135691 |  |  | 0.01215943 | 4.135691 | 0.03657249 | 4.135691 | 0.03103038 | 4.135691
|  | 0.01237529 | 4.17229 |  |  | 0.01237529 | 4.17229 | 0.03575059 | 4.17229 | 0.03084053 | 4.17229
|  | 0.01229656 | 4.208889 |  |  | 0.01229656 | 4.208889 | 0.03607373 | 4.208889 | 0.03127991 | 4.208889
|  | 0.01237315 | 4.245489 |  |  | 0.01237315 | 4.245489 | 0.03517509 | 4.245489 | 0.03121232 | 4.245489
|  | 0.01245495 | 4.282088 |  |  | 0.01245495 | 4.282088 | 0.03365447 | 4.282088 | 0.031447 | 4.282088
|  | 0.01275233 | 4.318687 |  |  | 0.01275233 | 4.318687 | 0.03411928 | 4.318687 | 0.0314333 | 4.318687
|  | 0.01267051 | 4.355286 |  |  | 0.01267051 | 4.355286 | 0.03303257 | 4.355286 | 0.03119204 | 4.355286
|  | 0.01280393 | 4.391885 |  |  | 0.01280393 | 4.391885 | 0.03232773 | 4.391885 | 0.0310417 | 4.391885
|  | 0.01267049 | 4.428484 |  |  | 0.01267049 | 4.428484 | 0.03220955 | 4.428484 | 0.03098147 | 4.428484
|  | 0.01289107 | 4.465083 |  |  | 0.01289107 | 4.465083 | 0.03152353 | 4.465083 | 0.03025278 | 4.465083
|  | 0.01324297 | 4.501682 |  |  | 0.01324297 | 4.501682 | 0.03079609 | 4.501682 | 0.02996077 | 4.501682
|  | 0.01299564 | 4.538281 |  |  | 0.01299564 | 4.538281 | 0.03042887 | 4.538281 | 0.03018196 | 4.538281
|  | 0.01315114 | 4.57488 |  |  | 0.01315114 | 4.57488 | 0.02918948 | 4.57488 | 0.0299999 | 4.57488
|  | 0.01332606 | 4.611479 |  |  | 0.01332606 | 4.611479 | 0.0280181 | 4.611479 | 0.03003512 | 4.611479
|  | 0.01339666 | 4.648078 |  |  | 0.01339666 | 4.648078 | 0.02802194 | 4.648078 | 0.02952616 | 4.648078
|  | 0.01328957 | 4.684677 |  |  | 0.01328957 | 4.684677 | 0.02767828 | 4.684677 | 0.02945414 | 4.684677
|  | 0.01353826 | 4.721276 |  |  | 0.01353826 | 4.721276 | 0.02687405 | 4.721276 | 0.02935809 | 4.721276
|  | 0.01376287 | 4.757875 |  |  | 0.01376287 | 4.757875 | 0.02626747 | 4.757875 | 0.02991886 | 4.757875
|  | 0.01352917 | 4.794474 |  |  | 0.01352917 | 4.794474 | 0.02563797 | 4.794474 | 0.02966518 | 4.794474
|  | 0.01368667 | 4.831073 |  |  | 0.01368667 | 4.831073 | 0.02443133 | 4.831073 | 0.0293544 | 4.831073
|  | 0.01415618 | 4.867672 |  |  | 0.01415618 | 4.867672 | 0.02421089 | 4.867672 | 0.029405 | 4.867672
|  | 0.01416517 | 4.904271 |  |  | 0.01416517 | 4.904271 | 0.02365982 | 4.904271 | 0.02872643 | 4.904271
|  | 0.013869 | 4.94087 |  |  | 0.013869 | 4.94087 | 0.02289361 | 4.94087 | 0.0286744 | 4.94087
|  | 0.01430178 | 4.977469 |  |  | 0.01430178 | 4.977469 | 0.02307256 | 4.977469 | 0.02860525 | 4.977469
|  | 0.01398481 | 5.014068 |  |  | 0.01398481 | 5.014068 | 0.02212864 | 5.014068 | 0.02867931 | 5.014068
|  | 0.01439373 | 5.050667 |  |  | 0.01439373 | 5.050667 | 0.02195245 | 5.050667 | 0.02904317 | 5.050667
|  | 0.01418317 | 5.087266 |  |  | 0.01418317 | 5.087266 | 0.02131523 | 5.087266 | 0.02834055 | 5.087266
|  | 0.01453908 | 5.123865 |  |  | 0.01453908 | 5.123865 | 0.02148159 | 5.123865 | 0.02906495 | 5.123865
|  | 0.01444384 | 5.160464 |  |  | 0.01444384 | 5.160464 | 0.02094905 | 5.160464 | 0.02880428 | 5.160464
|  | 0.01414169 | 5.197064 |  |  | 0.01414169 | 5.197064 | 0.02107146 | 5.197064 | 0.02797625 | 5.197064
|  | 0.01465248 | 5.233663 |  |  | 0.01465248 | 5.233663 | 0.02078644 | 5.233663 | 0.02829262 | 5.233663
|  | 0.01420453 | 5.270262 |  |  | 0.01420453 | 5.270262 | 0.02079069 | 5.270262 | 0.02812814 | 5.270262
|  | 0.01465299 | 5.306861 |  |  | 0.01465299 | 5.306861 | 0.02078176 | 5.306861 | 0.02754634 | 5.306861
|  | 0.01420734 | 5.34346 |  |  | 0.01420734 | 5.34346 | 0.02048056 | 5.34346 | 0.0275359 | 5.34346
|  | 0.01436601 | 5.380059 |  |  | 0.01436601 | 5.380059 | 0.0202996 | 5.380059 | 0.02828037 | 5.380059
|  | 0.01461895 | 5.416658 |  |  | 0.01461895 | 5.416658 | 0.02062155 | 5.416658 | 0.02735421 | 5.416658
|  | 0.01444492 | 5.453257 |  |  | 0.01444492 | 5.453257 | 0.02028249 | 5.453257 | 0.02770694 | 5.453257
|  | 0.01435011 | 5.489856 |  |  | 0.01435011 | 5.489856 | 0.02076414 | 5.489856 | 0.02800478 | 5.489856
|  | 0.01455363 | 5.526455 |  |  | 0.01455363 | 5.526455 | 0.02086795 | 5.526455 | 0.02698701 | 5.526455
|  | 0.01417197 | 5.563054 |  |  | 0.01417197 | 5.563054 | 0.02061225 | 5.563054 | 0.0276823 | 5.563054
|  | 0.0143997 | 5.599653 |  |  | 0.0143997 | 5.599653 | 0.02047143 | 5.599653 | 0.0277756 | 5.599653
|  | 0.01430377 | 5.636252 |  |  | 0.01430377 | 5.636252 | 0.02061064 | 5.636252 | 0.02760139 | 5.636252
|  | 0.01418941 | 5.672851 |  |  | 0.01418941 | 5.672851 | 0.02083464 | 5.672851 | 0.02663729 | 5.672851
|  | 0.01402912 | 5.70945 |  |  | 0.01402912 | 5.70945 | 0.02068107 | 5.70945 | 0.02736974 | 5.70945
|  | 0.01404477 | 5.746049 |  |  | 0.01404477 | 5.746049 | 0.02051662 | 5.746049 | 0.02650797 | 5.746049
|  | 0.01394628 | 5.782648 |  |  | 0.01394628 | 5.782648 | 0.02097169 | 5.782648 | 0.02703035 | 5.782648
|  | 0.01376427 | 5.819247 |  |  | 0.01376427 | 5.819247 | 0.02043093 | 5.819247 | 0.02663708 | 5.819247
|  | 0.01349084 | 5.855846 |  |  | 0.01349084 | 5.855846 | 0.02035495 | 5.855846 | 0.02694616 | 5.855846
|  | 0.01333818 | 5.892445 |  |  | 0.01333818 | 5.892445 | 0.02096762 | 5.892445 | 0.02684069 | 5.892445
|  | 0.01359258 | 5.929044 |  |  | 0.01359258 | 5.929044 | 0.02034572 | 5.929044 | 0.02598288 | 5.929044
|  | 0.01333974 | 5.965643 |  |  | 0.01333974 | 5.965643 | 0.0203556 | 5.965643 | 0.02671881 | 5.965643
|  | 0.01336255 | 6.002242 |  |  | 0.01336255 | 6.002242 | 0.02078605 | 6.002242 | 0.02586132 | 6.002242
|  | 0.01325884 | 6.038841 |  |  | 0.01325884 | 6.038841 | 0.02108863 | 6.038841 | 0.0264697 | 6.038841
|  | 0.01320875 | 6.07544 |  |  | 0.01320875 | 6.07544 | 0.02087257 | 6.07544 | 0.02634949 | 6.07544
|  | 0.01303798 | 6.11204 |  |  | 0.01303798 | 6.11204 | 0.02098799 | 6.11204 | 0.02572674 | 6.11204
|  | 0.01259952 | 6.148639 |  |  | 0.01259952 | 6.148639 | 0.02103654 | 6.148639 | 0.02576488 | 6.148639
|  | 0.01284801 | 6.185238 |  |  | 0.01284801 | 6.185238 | 0.02084866 | 6.185238 | 0.02584037 | 6.185238
|  | 0.01271023 | 6.221837 |  |  | 0.01271023 | 6.221837 | 0.02083284 | 6.221837 | 0.02595784 | 6.221837
|  | 0.01233361 | 6.258436 |  |  | 0.01233361 | 6.258436 | 0.02079732 | 6.258436 | 0.0250754 | 6.258436
|  | 0.01219877 | 6.295035 |  |  | 0.01219877 | 6.295035 | 0.02063398 | 6.295035 | 0.02517353 | 6.295035
|  | 0.0122084 | 6.331634 |  |  | 0.0122084 | 6.331634 | 0.02093155 | 6.331634 | 0.02569688 | 6.331634
|  | 0.01168587 | 6.368233 |  |  | 0.01168587 | 6.368233 | 0.02140118 | 6.368233 | 0.02518341 | 6.368233
|  | 0.01180512 | 6.404832 |  |  | 0.01180512 | 6.404832 | 0.02139732 | 6.404832 | 0.02512393 | 6.404832
|  | 0.01144248 | 6.441431 |  |  | 0.01144248 | 6.441431 | 0.02161352 | 6.441431 | 0.02539676 | 6.441431
|  | 0.01128172 | 6.47803 |  |  | 0.01128172 | 6.47803 | 0.02132915 | 6.47803 | 0.02533576 | 6.47803
|  | 0.01115215 | 6.514629 |  |  | 0.01115215 | 6.514629 | 0.02106161 | 6.514629 | 0.02517861 | 6.514629
|  | 0.01090002 | 6.551228 |  |  | 0.01090002 | 6.551228 | 0.02145381 | 6.551228 | 0.02508337 | 6.551228
|  | 0.01083745 | 6.587827 |  |  | 0.01083745 | 6.587827 | 0.02182944 | 6.587827 | 0.02512023 | 6.587827
|  | 0.01063899 | 6.624426 |  |  | 0.01063899 | 6.624426 | 0.02166265 | 6.624426 | 0.02418492 | 6.624426
|  | 0.010279 | 6.661025 |  |  | 0.010279 | 6.661025 | 0.02161888 | 6.661025 | 0.0249561 | 6.661025
|  | 0.0103091 | 6.697624 |  |  | 0.0103091 | 6.697624 | 0.02134607 | 6.697624 | 0.02463614 | 6.697624
|  | 0.01007693 | 6.734223 |  |  | 0.01007693 | 6.734223 | 0.02165759 | 6.734223 | 0.02400999 | 6.734223
|  | 0.009756428 | 6.770822 |  |  | 0.009756428 | 6.770822 | 0.02161286 | 6.770822 | 0.02449562 | 6.770822
|  | 0.009632203 | 6.807421 |  |  | 0.009632203 | 6.807421 | 0.02186501 | 6.807421 | 0.02393334 | 6.807421
|  | 0.009369654 | 6.84402 |  |  | 0.009369654 | 6.84402 | 0.0223197 | 6.84402 | 0.02435015 | 6.84402
|  | 0.009222279 | 6.880619 |  |  | 0.009222279 | 6.880619 | 0.0225781 | 6.880619 | 0.02385321 | 6.880619
|  | 0.008842871 | 6.917218 |  |  | 0.008842871 | 6.917218 | 0.02270381 | 6.917218 | 0.02358614 | 6.917218
|  | 0.008645791 | 6.953817 |  |  | 0.008645791 | 6.953817 | 0.02295394 | 6.953817 | 0.0241059 | 6.953817
|  | 0.008282205 | 6.990416 |  |  | 0.008282205 | 6.990416 | 0.02249396 | 6.990416 | 0.02390669 | 6.990416
|  | 0.008018284 | 7.027015 |  |  | 0.008018284 | 7.027015 | 0.02253518 | 7.027015 | 0.02388108 | 7.027015
|  | 0.007780052 | 7.063615 |  |  | 0.007780052 | 7.063615 | 0.02292539 | 7.063615 | 0.02325319 | 7.063615
|  | 0.007750312 | 7.100214 |  |  | 0.007750312 | 7.100214 | 0.02338489 | 7.100214 | 0.02299538 | 7.100214
|  | 0.007305387 | 7.136813 |  |  | 0.007305387 | 7.136813 | 0.02354095 | 7.136813 | 0.0229719 | 7.136813
|  | 0.006964768 | 7.173412 |  |  | 0.006964768 | 7.173412 | 0.02329863 | 7.173412 | 0.02337061 | 7.173412
|  | 0.006842181 | 7.210011 |  |  | 0.006842181 | 7.210011 | 0.02376282 | 7.210011 | 0.02335842 | 7.210011
|  | 0.006601078 | 7.24661 |  |  | 0.006601078 | 7.24661 | 0.02423367 | 7.24661 | 0.02301991 | 7.24661
|  | 0.006324686 | 7.283209 |  |  | 0.006324686 | 7.283209 | 0.02414923 | 7.283209 | 0.02260634 | 7.283209