## 1
Общество с ограниченной ответственностью "Инженерная геология" (ООО "ИнжГео") | [8 empty] | Общество с ограниченной ответственностью "Инженерная геология" (ООО "ИнжГео")
Юр. адрес: 117279, г. Москва, ул. Миклухо-Маклая, 36 а, этаж 5, пом. XXIII к. 76-84 | [8 empty] | Юр. адрес: 117279, г. Москва, ул. Миклухо-Маклая, 36 а, этаж 5, пом. XXIII к. 76-84
Телефон/факс +7 (495) 132-30-00, Адрес электронной почты inbox@inj-geo.ru | [8 empty] | Телефон/факс +7 (495) 132-30-00, Адрес электронной почты inbox@inj-geo.ru
Испытательная лаборатория ООО «ИнжГео» | [8 empty] | Испытательная лаборатория ООО «ИнжГео»
Адрес места осуществления деятельности лаборатории: г. Москва, просп. Вернадского, д. 51, стр. 1 | [8 empty] | Адрес места осуществления деятельности лаборатории: г. Москва, просп. Вернадского, д. 51, стр. 1
Телефон +7(910)4557682, E-mail: slg85@mail.ru | [8 empty] | Телефон +7(910)4557682, E-mail: slg85@mail.ru
Протокол испытаний № 13-63/27 от 25-11-2022
Наименование и адрес заказчика: Переход трубопровода через р. Енисей
Наименование объекта: ООО Регионстрой
Наименование используемого метода/методики: ГОСТ 12248.4-2020 | [8 empty] | Наименование используемого метода/методики: ГОСТ 12248.3-2020
Условия проведения испытания: температура окружающей среды (18 - 25)0С, влажность воздуха (40 - 75)% | [8 empty] | Условия проведения испытания: температура окружающей среды (18 - 25)0С, влажность воздуха (40 - 75)%
Дата получение объекта подлежащего испытаниям: 29.10.2022
Дата испытания: 25.10.2022-19.11.2027
Испытание грунтов методом трехосного сжатия | [8 empty] | Испытание грунтов методом одноплоскостного среза
Лабораторный номер: |  |  |  | We, д.е. = |  |  |  |  | Лабораторный номер: |  | 1062 |  |  |  | We, д.е. = | 0.322602453
Номер скважины: |  |  |  | ρ, г/см3 = |  |  |  |  | Номер скважины: |  | BH-087 |  |  |  | ρ, г/см3 =
Глубина отбора, м: |  |  |  | ρs, г/см3 = |  |  |  |  | Глубина отбора, м: |  | 2.7 |  |  |  | ρs, г/см3 = | 2.71
Наименование грунта: |  |  |  | e, д.е. = |  |  |  |  | Наименование грунта: |  | Суглинок, после оттаивания текучепластичный, легкий песчанистый |  |  |  | e, д.е. =
Схема проведения опыта: |  |  |  | IL, д.е. = |  |  |  |  | Схема проведения опыта: |  | КД |  |  |  | IL, д.е. = | 0.927
Результаты испытаний | [8 empty] | Результаты испытаний
[10 empty] | Нормальное напряжение σ, МПа | Касательное напряжение t, МПа | tg ϕ | Угол внутреннего трения ϕ, град. | Удельное сцепление C, МПа
[10 empty] | 0.1 | 0.02783844 | [5 empty] | 1
[10 empty] | 0.15 | 0.02075767
[10 empty] | 0.2 | 0.04367689
Эффективные значения угла внутреннего трения и удельного сцепления ϕ', С'
[10 empty] | ϕ', град. = | 9
[10 empty] | С', МПа = | 0.007
| Исполнитель: |  |  |  | Морозов Д.С. |  |  |  |  | Исполнитель: |  |  |  |  | Морозов Д.С.
| Начальник исп. лаборатории: |  |  |  | Семиколенова Л.Г. |  |  |  |  | Начальник исп. лаборатории: |  |  |  |  | Семиколенова Л.Г.
Лист 1 , всего листов 2 | [8 empty] | Лист 2 , всего листов 2
Частичное воспроизведение протокола испытаний без письменного разрешения ООО «ИнжГео» ЗАПРЕЩАЕТСЯ | [8 empty] | Частичное воспроизведение протокола испытаний без письменного разрешения ООО «ИнжГео» ЗАПРЕЩАЕТСЯ
|  | второй график |  | первый график
|  | dev | eps | sigma |  | dev1 | eps1 | dev2 | eps2 | dev3 | eps3
|  | 0 | 0 |  |  | 0 | 0 | 0 | 0 | 0 | 0
|  | 0.0007503082 | 0.03659904 |  |  | 0.0007503082 | 0.03659904 | 0.0005747631 | 0.03659904 | 0.001196906 | 0.03659904
|  | 0.001556941 | 0.07319808 |  |  | 0.001556941 | 0.07319808 | 0.001135075 | 0.07319808 | 0.002387874 | 0.07319808
|  | 0.002335865 | 0.1097971 |  |  | 0.002335865 | 0.1097971 | 0.001720225 | 0.1097971 | 0.003560788 | 0.1097971
|  | 0.003079965 | 0.1463962 |  |  | 0.003079965 | 0.1463962 | 0.002306278 | 0.1463962 | 0.004744391 | 0.1463962
|  | 0.0038492 | 0.1829952 |  |  | 0.0038492 | 0.1829952 | 0.002828656 | 0.1829952 | 0.00610509 | 0.1829952
|  | 0.004527286 | 0.2195942 |  |  | 0.004527286 | 0.2195942 | 0.003381178 | 0.2195942 | 0.007192128 | 0.2195942
|  | 0.005452471 | 0.2561933 |  |  | 0.005452471 | 0.2561933 | 0.004022551 | 0.2561933 | 0.008445691 | 0.2561933
|  | 0.006213832 | 0.2927923 |  |  | 0.006213832 | 0.2927923 | 0.004597201 | 0.2927923 | 0.009407064 | 0.2927923
|  | 0.006835216 | 0.3293914 |  |  | 0.006835216 | 0.3293914 | 0.005122571 | 0.3293914 | 0.01058295 | 0.3293914
|  | 0.007606797 | 0.3659904 |  |  | 0.007606797 | 0.3659904 | 0.005633039 | 0.3659904 | 0.01211516 | 0.3659904
|  | 0.008411701 | 0.4025894 |  |  | 0.008411701 | 0.4025894 | 0.006187094 | 0.4025894 | 0.01323274 | 0.4025894
|  | 0.009330325 | 0.4391885 |  |  | 0.009330325 | 0.4391885 | 0.006818603 | 0.4391885 | 0.01449479 | 0.4391885
|  | 0.01009552 | 0.4757875 |  |  | 0.01009552 | 0.4757875 | 0.007488276 | 0.4757875 | 0.01539765 | 0.4757875
|  | 0.01072935 | 0.5123865 |  |  | 0.01072935 | 0.5123865 | 0.007985336 | 0.5123865 | 0.01709157 | 0.5123865
|  | 0.01147497 | 0.5489856 |  |  | 0.01147497 | 0.5489856 | 0.008758913 | 0.5489856 | 0.01790917 | 0.5489856
|  | 0.01267796 | 0.5855846 |  |  | 0.01267796 | 0.5855846 | 0.009327922 | 0.5855846 | 0.01978467 | 0.5855846
|  | 0.01338812 | 0.6221837 |  |  | 0.01338812 | 0.6221837 | 0.009960775 | 0.6221837 | 0.02048278 | 0.6221837
|  | 0.01422903 | 0.6587827 |  |  | 0.01422903 | 0.6587827 | 0.01055018 | 0.6587827 | 0.02201931 | 0.6587827
|  | 0.01493642 | 0.6953817 |  |  | 0.01493642 | 0.6953817 | 0.01093585 | 0.6953817 | 0.02274245 | 0.6953817
|  | 0.01557133 | 0.7319808 |  |  | 0.01557133 | 0.7319808 | 0.011456 | 0.7319808 | 0.02405864 | 0.7319808
|  | 0.01632377 | 0.7685798 |  |  | 0.01632377 | 0.7685798 | 0.01227022 | 0.7685798 | 0.02508208 | 0.7685798
|  | 0.01668252 | 0.8051789 |  |  | 0.01668252 | 0.8051789 | 0.01255103 | 0.8051789 | 0.02670541 | 0.8051789
|  | 0.01742481 | 0.8417779 |  |  | 0.01742481 | 0.8417779 | 0.01316234 | 0.8417779 | 0.02760644 | 0.8417779
|  | 0.0179526 | 0.8783769 |  |  | 0.0179526 | 0.8783769 | 0.01320044 | 0.8783769 | 0.02811729 | 0.8783769
|  | 0.0189136 | 0.914976 |  |  | 0.0189136 | 0.914976 | 0.01364317 | 0.914976 | 0.02972273 | 0.914976
|  | 0.01889043 | 0.951575 |  |  | 0.01889043 | 0.951575 | 0.01429206 | 0.951575 | 0.03032713 | 0.951575
|  | 0.0198976 | 0.9881741 |  |  | 0.0198976 | 0.9881741 | 0.01503113 | 0.9881741 | 0.03104677 | 0.9881741
|  | 0.02010774 | 1.024773 |  |  | 0.02010774 | 1.024773 | 0.0149753 | 1.024773 | 0.03257759 | 1.024773
|  | 0.0206298 | 1.061372 |  |  | 0.0206298 | 1.061372 | 0.01594492 | 1.061372 | 0.03281488 | 1.061372
|  | 0.02152397 | 1.097971 |  |  | 0.02152397 | 1.097971 | 0.01586695 | 1.097971 | 0.03464517 | 1.097971
|  | 0.02237255 | 1.13457 |  |  | 0.02237255 | 1.13457 | 0.01630715 | 1.13457 | 0.03449616 | 1.13457
|  | 0.02304229 | 1.171169 |  |  | 0.02304229 | 1.171169 | 0.01690323 | 1.171169 | 0.0359785 | 1.171169
|  | 0.02314694 | 1.207768 |  |  | 0.02314694 | 1.207768 | 0.01707571 | 1.207768 | 0.03674046 | 1.207768
|  | 0.02412739 | 1.244367 |  |  | 0.02412739 | 1.244367 | 0.01787679 | 1.244367 | 0.03764124 | 1.244367
|  | 0.02382542 | 1.280966 |  |  | 0.02382542 | 1.280966 | 0.01832993 | 1.280966 | 0.03862638 | 1.280966
|  | 0.02481128 | 1.317565 |  |  | 0.02481128 | 1.317565 | 0.01866538 | 1.317565 | 0.03894391 | 1.317565
|  | 0.02504602 | 1.354164 |  |  | 0.02504602 | 1.354164 | 0.0187587 | 1.354164 | 0.03937286 | 1.354164
|  | 0.02575291 | 1.390763 |  |  | 0.02575291 | 1.390763 | 0.01890813 | 1.390763 | 0.04031697 | 1.390763
|  | 0.02604668 | 1.427363 |  |  | 0.02604668 | 1.427363 | 0.01912169 | 1.427363 | 0.04065544 | 1.427363
|  | 0.02598174 | 1.463962 |  |  | 0.02598174 | 1.463962 | 0.01948206 | 1.463962 | 0.0417935 | 1.463962
|  | 0.02670604 | 1.500561 |  |  | 0.02670604 | 1.500561 | 0.01978984 | 1.500561 | 0.04101075 | 1.500561
|  | 0.02652283 | 1.53716 |  |  | 0.02652283 | 1.53716 | 0.01966875 | 1.53716 | 0.04200785 | 1.53716
|  | 0.02685107 | 1.573759 |  |  | 0.02685107 | 1.573759 | 0.02008159 | 1.573759 | 0.04278061 | 1.573759
|  | 0.02691133 | 1.610358 |  |  | 0.02691133 | 1.610358 | 0.01966377 | 1.610358 | 0.04176159 | 1.610358
|  | 0.02649827 | 1.646957 |  |  | 0.02649827 | 1.646957 | 0.02008311 | 1.646957 | 0.04223716 | 1.646957
|  | 0.02667196 | 1.683556 |  |  | 0.02667196 | 1.683556 | 0.01980371 | 1.683556 | 0.04232324 | 1.683556
|  | 0.02691868 | 1.720155 |  |  | 0.02691868 | 1.720155 | 0.02038943 | 1.720155 | 0.04344984 | 1.720155
|  | 0.02670236 | 1.756754 |  |  | 0.02670236 | 1.756754 | 0.01990271 | 1.756754 | 0.04353125 | 1.756754
|  | 0.02689357 | 1.793353 |  |  | 0.02689357 | 1.793353 | 0.02037517 | 1.793353 | 0.04258128 | 1.793353
|  | 0.02674029 | 1.829952 |  |  | 0.02674029 | 1.829952 | 0.020105 | 1.829952 | 0.04356384 | 1.829952
|  | 0.02783542 | 1.866551 |  |  | 0.02783542 | 1.866551 | 0.0204772 | 1.866551 | 0.04252077 | 1.866551
|  | 0.02717902 | 1.90315 |  |  | 0.02717902 | 1.90315 | 0.02079239 | 1.90315 | 0.04242676 | 1.90315
|  | 0.02796482 | 1.939749 |  |  | 0.02796482 | 1.939749 | 0.02039111 | 1.939749 | 0.04280376 | 1.939749
|  | 0.02709548 | 1.976348 |  |  | 0.02709548 | 1.976348 | 0.02087183 | 1.976348 | 0.04277076 | 1.976348
|  | 0.02728919 | 2.012947 |  |  | 0.02728919 | 2.012947 | 0.02057461 | 2.012947 | 0.04414318 | 2.012947
|  | 0.02814796 | 2.049546 |  |  | 0.02814796 | 2.049546 | 0.02028424 | 2.049546 | 0.0432609 | 2.049546
|  | 0.02787012 | 2.086145 |  |  | 0.02787012 | 2.086145 | 0.02072232 | 2.086145 | 0.04336336 | 2.086145
|  | 0.02753336 | 2.122744 |  |  | 0.02753336 | 2.122744 | 0.02037157 | 2.122744 | 0.0435054 | 2.122744
|  | 0.02784677 | 2.159343 |  |  | 0.02784677 | 2.159343 | 0.02038253 | 2.159343 | 0.04341911 | 2.159343
|  | 0.02796822 | 2.195942 |  |  | 0.02796822 | 2.195942 | 0.02049204 | 2.195942 | 0.04401698 | 2.195942
|  | 0.02800428 | 2.232541 |  |  | 0.02800428 | 2.232541 | 0.02089797 | 2.232541 | 0.04451272 | 2.232541
|  | 0.02738848 | 2.26914 |  |  | 0.02738848 | 2.26914 | 0.0207735 | 2.26914 | 0.04434607 | 2.26914
|  | 0.02771093 | 2.305739 |  |  | 0.02771093 | 2.305739 | 0.02120745 | 2.305739 | 0.04356696 | 2.305739
|  | 0.0277405 | 2.342338 |  |  | 0.0277405 | 2.342338 | 0.02052328 | 2.342338 | 0.04338671 | 2.342338
|  | 0.02828255 | 2.378938 |  |  | 0.02828255 | 2.378938 | 0.02069105 | 2.378938 | 0.04437716 | 2.378938
|  | 0.02793775 | 2.415537 |  |  | 0.02793775 | 2.415537 | 0.02060045 | 2.415537 | 0.04426342 | 2.415537
|  | 0.02783911 | 2.452136 |  |  | 0.02783911 | 2.452136 | 0.02076214 | 2.452136 | 0.04455953 | 2.452136
|  | 0.0283151 | 2.488735 |  |  | 0.0283151 | 2.488735 | 0.02076648 | 2.488735 | 0.04450314 | 2.488735
|  | 0.02831323 | 2.525334 |  |  | 0.02831323 | 2.525334 | 0.02097588 | 2.525334 | 0.0438755 | 2.525334
|  | 0.02852236 | 2.561933 |  |  | 0.02852236 | 2.561933 | 0.02083897 | 2.561933 | 0.04478396 | 2.561933
|  | 0.02771289 | 2.598532 |  |  | 0.02771289 | 2.598532 | 0.02097769 | 2.598532 | 0.0441653 | 2.598532
|  | 0.02808539 | 2.635131 |  |  | 0.02808539 | 2.635131 | 0.02094404 | 2.635131 | 0.04349858 | 2.635131
|  | 0.02783844 | 2.67173 |  |  | 0.02783844 | 2.67173 | 0.02075767 | 2.67173 | 0.04367689 | 2.67173
|  | 0.02811683 | 2.708329 |  |  | 0.02811683 | 2.708329 | 0.0212683 | 2.708329 | 0.04470329 | 2.708329
|  | 0.0280244 | 2.744928 |  |  | 0.0280244 | 2.744928 | 0.02092269 | 2.744928 | 0.04401685 | 2.744928
|  | 0.02796694 | 2.781527 |  |  | 0.02796694 | 2.781527 | 0.02114523 | 2.781527 | 0.04375756 | 2.781527
|  | 0.02794659 | 2.818126 |  |  | 0.02794659 | 2.818126 | 0.02090631 | 2.818126 | 0.04398656 | 2.818126
|  | 0.02729284 | 2.854725 |  |  | 0.02729284 | 2.854725 | 0.02031433 | 2.854725 | 0.04358265 | 2.854725
|  | 0.02763972 | 2.891324 |  |  | 0.02763972 | 2.891324 | 0.02026656 | 2.891324 | 0.04393731 | 2.891324
|  | 0.02730575 | 2.927923 |  |  | 0.02730575 | 2.927923 | 0.02004855 | 2.927923 | 0.04343862 | 2.927923
|  | 0.02780571 | 2.964522 |  |  | 0.02780571 | 2.964522 | 0.02043525 | 2.964522 | 0.04340225 | 2.964522
|  | 0.02669454 | 3.001121 |  |  | 0.02669454 | 3.001121 | 0.01996487 | 3.001121 | 0.04444701 | 3.001121
|  | 0.02671551 | 3.03772 |  |  | 0.02671551 | 3.03772 | 0.01986754 | 3.03772 | 0.04344065 | 3.03772
|  | 0.02679087 | 3.074319 |  |  | 0.02679087 | 3.074319 | 0.01961701 | 3.074319 | 0.0442591 | 3.074319
|  | 0.02646537 | 3.110918 |  |  | 0.02646537 | 3.110918 | 0.01952285 | 3.110918 | 0.044407 | 3.110918
|  | 0.02569201 | 3.147517 |  |  | 0.02569201 | 3.147517 | 0.0187968 | 3.147517 | 0.04284248 | 3.147517
|  | 0.02608979 | 3.184116 |  |  | 0.02608979 | 3.184116 | 0.01882641 | 3.184116 | 0.04339152 | 3.184116
|  | 0.0250508 | 3.220715 |  |  | 0.0250508 | 3.220715 | 0.01876875 | 3.220715 | 0.04345598 | 3.220715
|  | 0.02519906 | 3.257314 |  |  | 0.02519906 | 3.257314 | 0.01848984 | 3.257314 | 0.04337292 | 3.257314
|  | 0.02432545 | 3.293914 |  |  | 0.02432545 | 3.293914 | 0.01820458 | 3.293914 | 0.04227016 | 3.293914
|  | 0.0241906 | 3.330513 |  |  | 0.0241906 | 3.330513 | 0.01765923 | 3.330513 | 0.04353493 | 3.330513
|  | 0.02395983 | 3.367112 |  |  | 0.02395983 | 3.367112 | 0.01726041 | 3.367112 | 0.04303289 | 3.367112
|  | 0.02414192 | 3.403711 |  |  | 0.02414192 | 3.403711 | 0.01696832 | 3.403711 | 0.04328481 | 3.403711
|  | 0.0237434 | 3.44031 |  |  | 0.0237434 | 3.44031 | 0.01719174 | 3.44031 | 0.0431808 | 3.44031
|  | 0.02313119 | 3.476909 |  |  | 0.02313119 | 3.476909 | 0.01666099 | 3.476909 | 0.04205728 | 3.476909
|  | 0.02262974 | 3.513508 |  |  | 0.02262974 | 3.513508 | 0.01656659 | 3.513508 | 0.04222931 | 3.513508
|  | 0.02254217 | 3.550107 |  |  | 0.02254217 | 3.550107 | 0.01631767 | 3.550107 | 0.04150838 | 3.550107
|  | 0.02253311 | 3.586706 |  |  | 0.02253311 | 3.586706 | 0.01634258 | 3.586706 | 0.04164018 | 3.586706
|  | 0.02187683 | 3.623305 |  |  | 0.02187683 | 3.623305 | 0.01557741 | 3.623305 | 0.04162277 | 3.623305
|  | 0.02221477 | 3.659904 |  |  | 0.02221477 | 3.659904 | 0.0158446 | 3.659904 | 0.04173424 | 3.659904
|  | 0.02192361 | 3.696503 |  |  | 0.02192361 | 3.696503 | 0.01535077 | 3.696503 | 0.04177216 | 3.696503
|  | 0.02196698 | 3.733102 |  |  | 0.02196698 | 3.733102 | 0.01571229 | 3.733102 | 0.04197086 | 3.733102
|  | 0.02205207 | 3.769701 |  |  | 0.02205207 | 3.769701 | 0.01566895 | 3.769701 | 0.04087745 | 3.769701
|  | 0.02157164 | 3.8063 |  |  | 0.02157164 | 3.8063 | 0.0155397 | 3.8063 | 0.04021274 | 3.8063
|  | 0.02186464 | 3.842899 |  |  | 0.02186464 | 3.842899 | 0.01502711 | 3.842899 | 0.04098755 | 3.842899
|  | 0.02136784 | 3.879498 |  |  | 0.02136784 | 3.879498 | 0.01504992 | 3.879498 | 0.04098156 | 3.879498
|  | 0.02133314 | 3.916097 |  |  | 0.02133314 | 3.916097 | 0.01515409 | 3.916097 | 0.04120605 | 3.916097
|  | 0.02153278 | 3.952696 |  |  | 0.02153278 | 3.952696 | 0.01529084 | 3.952696 | 0.04088527 | 3.952696
|  | 0.02202954 | 3.989295 |  |  | 0.02202954 | 3.989295 | 0.01536096 | 3.989295 | 0.03949709 | 3.989295
|  | 0.02199637 | 4.025894 |  |  | 0.02199637 | 4.025894 | 0.01543999 | 4.025894 | 0.0398339 | 4.025894
|  | 0.02165316 | 4.062493 |  |  | 0.02165316 | 4.062493 | 0.01541423 | 4.062493 | 0.03915996 | 4.062493
|  | 0.02173776 | 4.099092 |  |  | 0.02173776 | 4.099092 | 0.01564482 | 4.099092 | 0.03882115 | 4.099092
|  | 0.02170578 | 4.135691 |  |  | 0.02170578 | 4.135691 | 0.01556952 | 4.135691 | 0.03798161 | 4.135691
|  | 0.02209278 | 4.17229 |  |  | 0.02209278 | 4.17229 | 0.0158284 | 4.17229 | 0.03861793 | 4.17229
|  | 0.02206715 | 4.208889 |  |  | 0.02206715 | 4.208889 | 0.01561358 | 4.208889 | 0.03705438 | 4.208889
|  | 0.02240067 | 4.245489 |  |  | 0.02240067 | 4.245489 | 0.01572872 | 4.245489 | 0.03707912 | 4.245489
|  | 0.02252 | 4.282088 |  |  | 0.02252 | 4.282088 | 0.0160162 | 4.282088 | 0.03726361 | 4.282088
|  | 0.02178414 | 4.318687 |  |  | 0.02178414 | 4.318687 | 0.01616592 | 4.318687 | 0.03587216 | 4.318687
|  | 0.0218609 | 4.355286 |  |  | 0.0218609 | 4.355286 | 0.01590123 | 4.355286 | 0.03602023 | 4.355286
|  | 0.02251189 | 4.391885 |  |  | 0.02251189 | 4.391885 | 0.01626166 | 4.391885 | 0.03532 | 4.391885
|  | 0.02208494 | 4.428484 |  |  | 0.02208494 | 4.428484 | 0.01635347 | 4.428484 | 0.03504694 | 4.428484
|  | 0.02274083 | 4.465083 |  |  | 0.02274083 | 4.465083 | 0.01636182 | 4.465083 | 0.03377995 | 4.465083
|  | 0.02240721 | 4.501682 |  |  | 0.02240721 | 4.501682 | 0.01614725 | 4.501682 | 0.03420538 | 4.501682
|  | 0.02294843 | 4.538281 |  |  | 0.02294843 | 4.538281 | 0.01676207 | 4.538281 | 0.03293251 | 4.538281
|  | 0.02230164 | 4.57488 |  |  | 0.02230164 | 4.57488 | 0.01621279 | 4.57488 | 0.03239665 | 4.57488
|  | 0.02289495 | 4.611479 |  |  | 0.02289495 | 4.611479 | 0.01655839 | 4.611479 | 0.03226618 | 4.611479
|  | 0.023218 | 4.648078 |  |  | 0.023218 | 4.648078 | 0.01704201 | 4.648078 | 0.03181846 | 4.648078
|  | 0.02331766 | 4.684677 |  |  | 0.02331766 | 4.684677 | 0.01674706 | 4.684677 | 0.03184026 | 4.684677
|  | 0.02292793 | 4.721276 |  |  | 0.02292793 | 4.721276 | 0.01681961 | 4.721276 | 0.03132789 | 4.721276
|  | 0.02326998 | 4.757875 |  |  | 0.02326998 | 4.757875 | 0.01694568 | 4.757875 | 0.03056087 | 4.757875
|  | 0.0230565 | 4.794474 |  |  | 0.0230565 | 4.794474 | 0.01725062 | 4.794474 | 0.03001916 | 4.794474
|  | 0.02281174 | 4.831073 |  |  | 0.02281174 | 4.831073 | 0.01742428 | 4.831073 | 0.02933877 | 4.831073
|  | 0.02321771 | 4.867672 |  |  | 0.02321771 | 4.867672 | 0.01741486 | 4.867672 | 0.02918023 | 4.867672
|  | 0.02294528 | 4.904271 |  |  | 0.02294528 | 4.904271 | 0.01730341 | 4.904271 | 0.02907543 | 4.904271
|  | 0.02376031 | 4.94087 |  |  | 0.02376031 | 4.94087 | 0.01719665 | 4.94087 | 0.0287867 | 4.94087
|  | 0.02362164 | 4.977469 |  |  | 0.02362164 | 4.977469 | 0.01746021 | 4.977469 | 0.02804106 | 4.977469
|  | 0.02348276 | 5.014068 |  |  | 0.02348276 | 5.014068 | 0.01736004 | 5.014068 | 0.02721113 | 5.014068
|  | 0.02373383 | 5.050667 |  |  | 0.02373383 | 5.050667 | 0.01723258 | 5.050667 | 0.02752907 | 5.050667
|  | 0.02329892 | 5.087266 |  |  | 0.02329892 | 5.087266 | 0.01774804 | 5.087266 | 0.02747914 | 5.087266
|  | 0.02399036 | 5.123865 |  |  | 0.02399036 | 5.123865 | 0.01762042 | 5.123865 | 0.02730458 | 5.123865
|  | 0.02389856 | 5.160464 |  |  | 0.02389856 | 5.160464 | 0.0178265 | 5.160464 | 0.0270619 | 5.160464
|  | 0.02358105 | 5.197064 |  |  | 0.02358105 | 5.197064 | 0.01737386 | 5.197064 | 0.02635993 | 5.197064
|  | 0.02351165 | 5.233663 |  |  | 0.02351165 | 5.233663 | 0.01745107 | 5.233663 | 0.02653975 | 5.233663
|  | 0.02327898 | 5.270262 |  |  | 0.02327898 | 5.270262 | 0.01777152 | 5.270262 | 0.02631458 | 5.270262
|  | 0.02337627 | 5.306861 |  |  | 0.02337627 | 5.306861 | 0.01740559 | 5.306861 | 0.02622259 | 5.306861
|  | 0.02316588 | 5.34346 |  |  | 0.02316588 | 5.34346 | 0.01795871 | 5.34346 | 0.0260343 | 5.34346
|  | 0.02323123 | 5.380059 |  |  | 0.02323123 | 5.380059 | 0.01799263 | 5.380059 | 0.02603432 | 5.380059
|  | 0.02370491 | 5.416658 |  |  | 0.02370491 | 5.416658 | 0.01760128 | 5.416658 | 0.02674302 | 5.416658
|  | 0.02349394 | 5.453257 |  |  | 0.02349394 | 5.453257 | 0.017893 | 5.453257 | 0.02667513 | 5.453257
|  | 0.02320435 | 5.489856 |  |  | 0.02320435 | 5.489856 | 0.01743159 | 5.489856 | 0.02635888 | 5.489856
|  | 0.02300645 | 5.526455 |  |  | 0.02300645 | 5.526455 | 0.01734457 | 5.526455 | 0.02605579 | 5.526455
|  | 0.02325656 | 5.563054 |  |  | 0.02325656 | 5.563054 | 0.01733386 | 5.563054 | 0.02684849 | 5.563054
|  | 0.02292096 | 5.599653 |  |  | 0.02292096 | 5.599653 | 0.01724461 | 5.599653 | 0.02677312 | 5.599653
|  | 0.02355407 | 5.636252 |  |  | 0.02355407 | 5.636252 | 0.01777324 | 5.636252 | 0.02596826 | 5.636252
|  | 0.02319192 | 5.672851 |  |  | 0.02319192 | 5.672851 | 0.01760231 | 5.672851 | 0.02652079 | 5.672851
|  | 0.0226064 | 5.70945 |  |  | 0.0226064 | 5.70945 | 0.01721282 | 5.70945 | 0.02624448 | 5.70945
|  | 0.02303945 | 5.746049 |  |  | 0.02303945 | 5.746049 | 0.01697249 | 5.746049 | 0.02666141 | 5.746049
|  | 0.02323054 | 5.782648 |  |  | 0.02323054 | 5.782648 | 0.01687085 | 5.782648 | 0.02606898 | 5.782648
|  | 0.02230344 | 5.819247 |  |  | 0.02230344 | 5.819247 | 0.01685345 | 5.819247 | 0.02616985 | 5.819247
|  | 0.02267879 | 5.855846 |  |  | 0.02267879 | 5.855846 | 0.01657737 | 5.855846 | 0.02678629 | 5.855846
|  | 0.02277559 | 5.892445 |  |  | 0.02277559 | 5.892445 | 0.01674064 | 5.892445 | 0.02641681 | 5.892445
|  | 0.02272448 | 5.929044 |  |  | 0.02272448 | 5.929044 | 0.01690504 | 5.929044 | 0.02694492 | 5.929044
|  | 0.02229132 | 5.965643 |  |  | 0.02229132 | 5.965643 | 0.01659353 | 5.965643 | 0.02606311 | 5.965643
|  | 0.02210691 | 6.002242 |  |  | 0.02210691 | 6.002242 | 0.01644733 | 6.002242 | 0.02671485 | 6.002242
|  | 0.02215934 | 6.038841 |  |  | 0.02215934 | 6.038841 | 0.01597765 | 6.038841 | 0.02642751 | 6.038841
|  | 0.02128793 | 6.07544 |  |  | 0.02128793 | 6.07544 | 0.01623224 | 6.07544 | 0.02694922 | 6.07544
|  | 0.02188041 | 6.11204 |  |  | 0.02188041 | 6.11204 | 0.01612062 | 6.11204 | 0.02642954 | 6.11204
|  | 0.02139085 | 6.148639 |  |  | 0.02139085 | 6.148639 | 0.01552606 | 6.148639 | 0.02630541 | 6.148639
|  | 0.02123754 | 6.185238 |  |  | 0.02123754 | 6.185238 | 0.01587486 | 6.185238 | 0.02601663 | 6.185238
|  | 0.02116313 | 6.221837 |  |  | 0.02116313 | 6.221837 | 0.0153439 | 6.221837 | 0.02608697 | 6.221837
|  | 0.02064775 | 6.258436 |  |  | 0.02064775 | 6.258436 | 0.01534388 | 6.258436 | 0.02614203 | 6.258436
|  | 0.02019064 | 6.295035 |  |  | 0.02019064 | 6.295035 | 0.01487283 | 6.295035 | 0.02665869 | 6.295035
|  | 0.02058059 | 6.331634 |  |  | 0.02058059 | 6.331634 | 0.01491035 | 6.331634 | 0.02625348 | 6.331634
|  | 0.0196942 | 6.368233 |  |  | 0.0196942 | 6.368233 | 0.01496431 | 6.368233 | 0.02679229 | 6.368233
|  | 0.01941688 | 6.404832 |  |  | 0.01941688 | 6.404832 | 0.01453666 | 6.404832 | 0.02669727 | 6.404832
|  | 0.01972519 | 6.441431 |  |  | 0.01972519 | 6.441431 | 0.0140743 | 6.441431 | 0.02698566 | 6.441431
|  | 0.01937135 | 6.47803 |  |  | 0.01937135 | 6.47803 | 0.01390504 | 6.47803 | 0.02641412 | 6.47803
|  | 0.01876978 | 6.514629 |  |  | 0.01876978 | 6.514629 | 0.01371292 | 6.514629 | 0.02685586 | 6.514629
|  | 0.01842033 | 6.551228 |  |  | 0.01842033 | 6.551228 | 0.01367501 | 6.551228 | 0.0267392 | 6.551228
|  | 0.01861986 | 6.587827 |  |  | 0.01861986 | 6.587827 | 0.01370881 | 6.587827 | 0.02696971 | 6.587827
|  | 0.0184185 | 6.624426 |  |  | 0.0184185 | 6.624426 | 0.01337085 | 6.624426 | 0.02650992 | 6.624426
|  | 0.01801967 | 6.661025 |  |  | 0.01801967 | 6.661025 | 0.01311645 | 6.661025 | 0.02663918 | 6.661025
|  | 0.01727887 | 6.697624 |  |  | 0.01727887 | 6.697624 | 0.01291709 | 6.697624 | 0.026827 | 6.697624
|  | 0.01720524 | 6.734223 |  |  | 0.01720524 | 6.734223 | 0.01272979 | 6.734223 | 0.02657886 | 6.734223
|  | 0.01734568 | 6.770822 |  |  | 0.01734568 | 6.770822 | 0.01225831 | 6.770822 | 0.02629163 | 6.770822
|  | 0.01680458 | 6.807421 |  |  | 0.01680458 | 6.807421 | 0.01190648 | 6.807421 | 0.02683436 | 6.807421
|  | 0.01660416 | 6.84402 |  |  | 0.01660416 | 6.84402 | 0.01182311 | 6.84402 | 0.02670901 | 6.84402
|  | 0.01588878 | 6.880619 |  |  | 0.01588878 | 6.880619 | 0.01155796 | 6.880619 | 0.02652621 | 6.880619
|  | 0.01572643 | 6.917218 |  |  | 0.01572643 | 6.917218 | 0.01123948 | 6.917218 | 0.02611701 | 6.917218
|  | 0.01548635 | 6.953817 |  |  | 0.01548635 | 6.953817 | 0.01083984 | 6.953817 | 0.02691963 | 6.953817
|  | 0.01521481 | 6.990416 |  |  | 0.01521481 | 6.990416 | 0.01055965 | 6.990416 | 0.02714552 | 6.990416
|  | 0.01492962 | 7.027015 |  |  | 0.01492962 | 7.027015 | 0.01045264 | 7.027015 | 0.02704471 | 7.027015
|  | 0.01442567 | 7.063615 |  |  | 0.01442567 | 7.063615 | 0.009996946 | 7.063615 | 0.02694717 | 7.063615
|  | 0.01445547 | 7.100214 |  |  | 0.01445547 | 7.100214 | 0.009984358 | 7.100214 | 0.02686614 | 7.100214
|  | 0.01365495 | 7.136813 |  |  | 0.01365495 | 7.136813 | 0.00959694 | 7.136813 | 0.02662154 | 7.136813
|  | 0.0135248 | 7.173412 |  |  | 0.0135248 | 7.173412 | 0.009223062 | 7.173412 | 0.02645688 | 7.173412
|  | 0.01298554 | 7.210011 |  |  | 0.01298554 | 7.210011 | 0.008942202 | 7.210011 | 0.02641746 | 7.210011
|  | 0.01263846 | 7.24661 |  |  | 0.01263846 | 7.24661 | 0.008753676 | 7.24661 | 0.02679302 | 7.24661
|  | 0.01264143 | 7.283209 |  |  | 0.01264143 | 7.283209 | 0.008202451 | 7.283209 | 0.02639932 | 7.283209