## 1
Общество с ограниченной ответственностью "Инженерная геология" (ООО "ИнжГео") | [8 empty] | Общество с ограниченной ответственностью "Инженерная геология" (ООО "ИнжГео")
Юр. адрес: 117279, г. Москва, ул. Миклухо-Маклая, 36 а, этаж 5, пом. XXIII к. 76-84 | [8 empty] | Юр. адрес: 117279, г. Москва, ул. Миклухо-Маклая, 36 а, этаж 5, пом. XXIII к. 76-84
Телефон/факс +7 (495) 132-30-00, Адрес электронной почты inbox@inj-geo.ru | [8 empty] | Телефон/факс +7 (495) 132-30-00, Адрес электронной почты inbox@inj-geo.ru
Испытательная лаборатория ООО «ИнжГео» | [8 empty] | Испытательная лаборатория ООО «ИнжГео»
Адрес места осуществления деятельности лаборатории: г. Москва, просп. Вернадского, д. 51, стр. 1 | [8 empty] | Адрес места осуществления деятельности лаборатории: г. Москва, просп. Вернадского, д. 51, стр. 1
Телефон +7(910)4557682, E-mail: slg85@mail.ru | [8 empty] | Телефон +7(910)4557682, E-mail: slg85@mail.ru
Протокол испытаний № 13-63/28 от 26-11-2022
Наименование и адрес заказчика: Переход трубопровода через р. Енисей
Наименование объекта: ООО Регионстрой
Наименование используемого метода/методики: ГОСТ 12248.4-2020 | [8 empty] | Наименование используемого метода/методики: ГОСТ 12248.3-2020
Условия проведения испытания: температура окружающей среды (18 - 25)0С, влажность воздуха (40 - 75)% | [8 empty] | Условия проведения испытания: температура окружающей среды (18 - 25)0С, влажность воздуха (40 - 75)%
Дата получение объекта подлежащего испытаниям: 30-10-2022
Дата испытания: 25.10.2022-19.11.2028
Испытание грунтов методом трехосного сжатия | [8 empty] | Испытание грунтов методом одноплоскостного среза
Лабораторный номер: |  |  |  | We, д.е. = |  |  |  |  | Лабораторный номер: |  | 1063 |  |  |  | We, д.е. = | 0.331811285
Номер скважины: |  |  |  | ρ, г/см3 = |  |  |  |  | Номер скважины: |  | BH-087 |  |  |  | ρ, г/см3 = | 1.83
Глубина отбора, м: |  |  |  | ρs, г/см3 = |  |  |  |  | Глубина отбора, м: |  | 3.4 |  |  |  | ρs, г/см3 = | 2.7
Наименование грунта: |  |  |  | e, д.е. = |  |  |  |  | Наименование грунта: |  | Суглинок, после оттаивания текучепластичный, легкий пылеватый |  |  |  | e, д.е. = | 0.9649675
Схема проведения опыта: |  |  |  | IL, д.е. = |  |  |  |  | Схема проведения опыта: |  | КД |  |  |  | IL, д.е. = | 0.855
Результаты испытаний | [8 empty] | Результаты испытаний
[10 empty] | Нормальное напряжение σ, МПа | Касательное напряжение t, МПа | tg ϕ | Угол внутреннего трения ϕ, град. | Удельное сцепление C, МПа
[10 empty] | 0.1 | 0.01283844 | [5 empty] | 1
[10 empty] | 0.15 | 0.05075767
[10 empty] | 0.2 | 0.02867689
Эффективные значения угла внутреннего трения и удельного сцепления ϕ', С'
[10 empty] | ϕ', град. = | 9
[10 empty] | С', МПа = | 0.007
| Исполнитель: |  |  |  | Морозов Д.С. |  |  |  |  | Исполнитель: |  |  |  |  | Морозов Д.С.
| Начальник исп. лаборатории: |  |  |  | Семиколенова Л.Г. |  |  |  |  | Начальник исп. лаборатории: |  |  |  |  | Семиколенова Л.Г.
Лист 1 , всего листов 2 | [8 empty] | Лист 2 , всего листов 2
Частичное воспроизведение протокола испытаний без письменного разрешения ООО «ИнжГео» ЗАПРЕЩАЕТСЯ | [8 empty] | Частичное воспроизведение протокола испытаний без письменного разрешения ООО «ИнжГео» ЗАПРЕЩАЕТСЯ
|  | второй график |  | первый график
|  | dev | eps | sigma |  | dev1 | eps1 | dev2 | eps2 | dev3 | eps3
|  | 0 | 0 |  |  | 0 | 0 | 0 | 0 | 0 | 0
|  | 0.0003488178 | 0.03659904 |  |  | 0.0003488178 | 0.03659904 | 0.001398675 | 0.03659904 | 0.0008016824 | 0.03659904
|  | 0.0007184438 | 0.07319808 |  |  | 0.0007184438 | 0.07319808 | 0.002777474 | 0.07319808 | 0.001561253 | 0.07319808
|  | 0.001075047 | 0.1097971 |  |  | 0.001075047 | 0.1097971 | 0.004191471 | 0.1097971 | 0.00232059 | 0.1097971
|  | 0.001401695 | 0.1463962 |  |  | 0.001401695 | 0.1463962 | 0.005466056 | 0.1463962 | 0.003119075 | 0.1463962
|  | 0.001772543 | 0.1829952 |  |  | 0.001772543 | 0.1829952 | 0.006979574 | 0.1829952 | 0.003953823 | 0.1829952
|  | 0.002130403 | 0.2195942 |  |  | 0.002130403 | 0.2195942 | 0.008493091 | 0.2195942 | 0.004678145 | 0.2195942
|  | 0.002426816 | 0.2561933 |  |  | 0.002426816 | 0.2561933 | 0.00982841 | 0.2561933 | 0.005589395 | 0.2561933
|  | 0.002783839 | 0.2927923 |  |  | 0.002783839 | 0.2927923 | 0.01119161 | 0.2927923 | 0.006412212 | 0.2927923
|  | 0.003184293 | 0.3293914 |  |  | 0.003184293 | 0.3293914 | 0.01234832 | 0.3293914 | 0.007085999 | 0.3293914
|  | 0.003593615 | 0.3659904 |  |  | 0.003593615 | 0.3659904 | 0.0138432 | 0.3659904 | 0.00778521 | 0.3659904
|  | 0.00391424 | 0.4025894 |  |  | 0.00391424 | 0.4025894 | 0.01549796 | 0.4025894 | 0.008665078 | 0.4025894
|  | 0.004167211 | 0.4391885 |  |  | 0.004167211 | 0.4391885 | 0.01678721 | 0.4391885 | 0.009511351 | 0.4391885
|  | 0.00469315 | 0.4757875 |  |  | 0.00469315 | 0.4757875 | 0.01821904 | 0.4757875 | 0.01026131 | 0.4757875
|  | 0.00496789 | 0.5123865 |  |  | 0.00496789 | 0.5123865 | 0.01956505 | 0.5123865 | 0.01105988 | 0.5123865
|  | 0.005466709 | 0.5489856 |  |  | 0.005466709 | 0.5489856 | 0.02139399 | 0.5489856 | 0.01197203 | 0.5489856
|  | 0.005799819 | 0.5855846 |  |  | 0.005799819 | 0.5855846 | 0.02312406 | 0.5855846 | 0.01299529 | 0.5855846
|  | 0.006024442 | 0.6221837 |  |  | 0.006024442 | 0.6221837 | 0.02443527 | 0.6221837 | 0.01388958 | 0.6221837
|  | 0.00663351 | 0.6587827 |  |  | 0.00663351 | 0.6587827 | 0.02560244 | 0.6587827 | 0.01461218 | 0.6587827
|  | 0.006908115 | 0.6953817 |  |  | 0.006908115 | 0.6953817 | 0.0274444 | 0.6953817 | 0.01544601 | 0.6953817
|  | 0.007231961 | 0.7319808 |  |  | 0.007231961 | 0.7319808 | 0.02859172 | 0.7319808 | 0.01624719 | 0.7319808
|  | 0.007394491 | 0.7685798 |  |  | 0.007394491 | 0.7685798 | 0.02948984 | 0.7685798 | 0.01659928 | 0.7685798
|  | 0.007761722 | 0.8051789 |  |  | 0.007761722 | 0.8051789 | 0.03078247 | 0.8051789 | 0.01711389 | 0.8051789
|  | 0.007923378 | 0.8417779 |  |  | 0.007923378 | 0.8417779 | 0.03180077 | 0.8417779 | 0.01780156 | 0.8417779
|  | 0.008113199 | 0.8783769 |  |  | 0.008113199 | 0.8783769 | 0.03331438 | 0.8783769 | 0.01800476 | 0.8783769
|  | 0.00851703 | 0.914976 |  |  | 0.00851703 | 0.914976 | 0.03417304 | 0.914976 | 0.01855049 | 0.914976
|  | 0.008586207 | 0.951575 |  |  | 0.008586207 | 0.951575 | 0.03442991 | 0.951575 | 0.01953968 | 0.951575
|  | 0.009076836 | 0.9881741 |  |  | 0.009076836 | 0.9881741 | 0.03560283 | 0.9881741 | 0.01955771 | 0.9881741
|  | 0.009114351 | 1.024773 |  |  | 0.009114351 | 1.024773 | 0.03689604 | 1.024773 | 0.02047281 | 1.024773
|  | 0.009609869 | 1.061372 |  |  | 0.009609869 | 1.061372 | 0.03851149 | 1.061372 | 0.02078375 | 1.061372
|  | 0.009796864 | 1.097971 |  |  | 0.009796864 | 1.097971 | 0.03986073 | 1.097971 | 0.02126567 | 1.097971
|  | 0.01004861 | 1.13457 |  |  | 0.01004861 | 1.13457 | 0.03994485 | 1.13457 | 0.02152017 | 1.13457
|  | 0.0100321 | 1.171169 |  |  | 0.0100321 | 1.171169 | 0.04083592 | 1.171169 | 0.02218275 | 1.171169
|  | 0.01042363 | 1.207768 |  |  | 0.01042363 | 1.207768 | 0.04157835 | 1.207768 | 0.02302613 | 1.207768
|  | 0.0104595 | 1.244367 |  |  | 0.0104595 | 1.244367 | 0.04287162 | 1.244367 | 0.02295665 | 1.244367
|  | 0.01084 | 1.280966 |  |  | 0.01084 | 1.280966 | 0.04379999 | 1.280966 | 0.02332818 | 1.280966
|  | 0.01082613 | 1.317565 |  |  | 0.01082613 | 1.317565 | 0.04483393 | 1.317565 | 0.02426438 | 1.317565
|  | 0.01097645 | 1.354164 |  |  | 0.01097645 | 1.354164 | 0.04619143 | 1.354164 | 0.02390889 | 1.354164
|  | 0.01096214 | 1.390763 |  |  | 0.01096214 | 1.390763 | 0.04544233 | 1.390763 | 0.02424186 | 1.390763
|  | 0.01115633 | 1.427363 |  |  | 0.01115633 | 1.427363 | 0.04680958 | 1.427363 | 0.02427869 | 1.427363
|  | 0.01125838 | 1.463962 |  |  | 0.01125838 | 1.463962 | 0.04693028 | 1.463962 | 0.02522371 | 1.463962
|  | 0.01133686 | 1.500561 |  |  | 0.01133686 | 1.500561 | 0.04763964 | 1.500561 | 0.02502716 | 1.500561
|  | 0.01139785 | 1.53716 |  |  | 0.01139785 | 1.53716 | 0.04826071 | 1.53716 | 0.02558292 | 1.53716
|  | 0.01173617 | 1.573759 |  |  | 0.01173617 | 1.573759 | 0.04771478 | 1.573759 | 0.02567781 | 1.573759
|  | 0.01166619 | 1.610358 |  |  | 0.01166619 | 1.610358 | 0.04771622 | 1.610358 | 0.0262735 | 1.610358
|  | 0.01170605 | 1.646957 |  |  | 0.01170605 | 1.646957 | 0.04910246 | 1.646957 | 0.02640723 | 1.646957
|  | 0.01204976 | 1.683556 |  |  | 0.01204976 | 1.683556 | 0.04877471 | 1.683556 | 0.02663435 | 1.683556
|  | 0.01180027 | 1.720155 |  |  | 0.01180027 | 1.720155 | 0.04991456 | 1.720155 | 0.02595065 | 1.720155
|  | 0.01219666 | 1.756754 |  |  | 0.01219666 | 1.756754 | 0.04875252 | 1.756754 | 0.02634987 | 1.756754
|  | 0.0121304 | 1.793353 |  |  | 0.0121304 | 1.793353 | 0.04936994 | 1.793353 | 0.02667241 | 1.793353
|  | 0.01215161 | 1.829952 |  |  | 0.01215161 | 1.829952 | 0.04963736 | 1.829952 | 0.02690066 | 1.829952
|  | 0.0123402 | 1.866551 |  |  | 0.0123402 | 1.866551 | 0.04937477 | 1.866551 | 0.02686429 | 1.866551
|  | 0.01203497 | 1.90315 |  |  | 0.01203497 | 1.90315 | 0.04919842 | 1.90315 | 0.02749433 | 1.90315
|  | 0.0124584 | 1.939749 |  |  | 0.0124584 | 1.939749 | 0.04988445 | 1.939749 | 0.02683646 | 1.939749
|  | 0.01254733 | 1.976348 |  |  | 0.01254733 | 1.976348 | 0.04990957 | 1.976348 | 0.02690234 | 1.976348
|  | 0.01235267 | 2.012947 |  |  | 0.01235267 | 2.012947 | 0.05107025 | 2.012947 | 0.0271925 | 2.012947
|  | 0.01270542 | 2.049546 |  |  | 0.01270542 | 2.049546 | 0.04952447 | 2.049546 | 0.02733699 | 2.049546
|  | 0.01236349 | 2.086145 |  |  | 0.01236349 | 2.086145 | 0.05067752 | 2.086145 | 0.02806085 | 2.086145
|  | 0.01233169 | 2.122744 |  |  | 0.01233169 | 2.122744 | 0.05022605 | 2.122744 | 0.02764493 | 2.122744
|  | 0.01250717 | 2.159343 |  |  | 0.01250717 | 2.159343 | 0.05055744 | 2.159343 | 0.02774703 | 2.159343
|  | 0.0125697 | 2.195942 |  |  | 0.0125697 | 2.195942 | 0.05098925 | 2.195942 | 0.02803591 | 2.195942
|  | 0.01291937 | 2.232541 |  |  | 0.01291937 | 2.232541 | 0.0515269 | 2.232541 | 0.02847147 | 2.232541
|  | 0.01287607 | 2.26914 |  |  | 0.01287607 | 2.26914 | 0.0510944 | 2.26914 | 0.02829376 | 2.26914
|  | 0.0128475 | 2.305739 |  |  | 0.0128475 | 2.305739 | 0.0509717 | 2.305739 | 0.02891655 | 2.305739
|  | 0.01305316 | 2.342338 |  |  | 0.01305316 | 2.342338 | 0.05170991 | 2.342338 | 0.02799015 | 2.342338
|  | 0.01298112 | 2.378938 |  |  | 0.01298112 | 2.378938 | 0.05092376 | 2.378938 | 0.02836891 | 2.378938
|  | 0.01271482 | 2.415537 |  |  | 0.01271482 | 2.415537 | 0.05126183 | 2.415537 | 0.02833034 | 2.415537
|  | 0.01287334 | 2.452136 |  |  | 0.01287334 | 2.452136 | 0.05027364 | 2.452136 | 0.02875942 | 2.452136
|  | 0.01280322 | 2.488735 |  |  | 0.01280322 | 2.488735 | 0.05209803 | 2.488735 | 0.02840096 | 2.488735
|  | 0.01310359 | 2.525334 |  |  | 0.01310359 | 2.525334 | 0.05185112 | 2.525334 | 0.0289532 | 2.525334
|  | 0.01317992 | 2.561933 |  |  | 0.01317992 | 2.561933 | 0.05201311 | 2.561933 | 0.02921566 | 2.561933
|  | 0.01281206 | 2.598532 |  |  | 0.01281206 | 2.598532 | 0.05117436 | 2.598532 | 0.02855101 | 2.598532
|  | 0.01291138 | 2.635131 |  |  | 0.01291138 | 2.635131 | 0.05108953 | 2.635131 | 0.0291577 | 2.635131
|  | 0.01283844 | 2.67173 |  |  | 0.01283844 | 2.67173 | 0.05075767 | 2.67173 | 0.02867689 | 2.67173
|  | 0.012945 | 2.708329 |  |  | 0.012945 | 2.708329 | 0.05125001 | 2.708329 | 0.028436 | 2.708329
|  | 0.0130861 | 2.744928 |  |  | 0.0130861 | 2.744928 | 0.05180055 | 2.744928 | 0.02921853 | 2.744928
|  | 0.01280991 | 2.781527 |  |  | 0.01280991 | 2.781527 | 0.05121675 | 2.781527 | 0.0291899 | 2.781527
|  | 0.01314449 | 2.818126 |  |  | 0.01314449 | 2.818126 | 0.0516152 | 2.818126 | 0.02842469 | 2.818126
|  | 0.01278907 | 2.854725 |  |  | 0.01278907 | 2.854725 | 0.05026715 | 2.854725 | 0.02835829 | 2.854725
|  | 0.01305032 | 2.891324 |  |  | 0.01305032 | 2.891324 | 0.05111375 | 2.891324 | 0.02902176 | 2.891324
|  | 0.01291208 | 2.927923 |  |  | 0.01291208 | 2.927923 | 0.04989455 | 2.927923 | 0.02889902 | 2.927923
|  | 0.01299159 | 2.964522 |  |  | 0.01299159 | 2.964522 | 0.04835799 | 2.964522 | 0.02822699 | 2.964522
|  | 0.01275607 | 3.001121 |  |  | 0.01275607 | 3.001121 | 0.04920421 | 3.001121 | 0.0287751 | 3.001121
|  | 0.01301073 | 3.03772 |  |  | 0.01301073 | 3.03772 | 0.04827026 | 3.03772 | 0.02834785 | 3.03772
|  | 0.01307296 | 3.074319 |  |  | 0.01307296 | 3.074319 | 0.0466557 | 3.074319 | 0.02815221 | 3.074319
|  | 0.01266967 | 3.110918 |  |  | 0.01266967 | 3.110918 | 0.04700583 | 3.110918 | 0.02798294 | 3.110918
|  | 0.01268772 | 3.147517 |  |  | 0.01268772 | 3.147517 | 0.04678746 | 3.147517 | 0.02814253 | 3.147517
|  | 0.01268863 | 3.184116 |  |  | 0.01268863 | 3.184116 | 0.04485476 | 3.184116 | 0.027384 | 3.184116
|  | 0.01253892 | 3.220715 |  |  | 0.01253892 | 3.220715 | 0.0442601 | 3.220715 | 0.02742491 | 3.220715
|  | 0.01263839 | 3.257314 |  |  | 0.01263839 | 3.257314 | 0.04433156 | 3.257314 | 0.02765367 | 3.257314
|  | 0.01281338 | 3.293914 |  |  | 0.01281338 | 3.293914 | 0.04281924 | 3.293914 | 0.02746072 | 3.293914
|  | 0.01263179 | 3.330513 |  |  | 0.01263179 | 3.330513 | 0.04224934 | 3.330513 | 0.02700231 | 3.330513
|  | 0.01252194 | 3.367112 |  |  | 0.01252194 | 3.367112 | 0.04256829 | 3.367112 | 0.02716301 | 3.367112
|  | 0.0124547 | 3.403711 |  |  | 0.0124547 | 3.403711 | 0.04096872 | 3.403711 | 0.02652099 | 3.403711
|  | 0.0123616 | 3.44031 |  |  | 0.0123616 | 3.44031 | 0.04112332 | 3.44031 | 0.02669907 | 3.44031
|  | 0.01234675 | 3.476909 |  |  | 0.01234675 | 3.476909 | 0.0395208 | 3.476909 | 0.02664116 | 3.476909
|  | 0.01268284 | 3.513508 |  |  | 0.01268284 | 3.513508 | 0.03881805 | 3.513508 | 0.02676612 | 3.513508
|  | 0.012549 | 3.550107 |  |  | 0.012549 | 3.550107 | 0.03893125 | 3.550107 | 0.02652506 | 3.550107
|  | 0.01228029 | 3.586706 |  |  | 0.01228029 | 3.586706 | 0.03799635 | 3.586706 | 0.02572552 | 3.586706
|  | 0.01243762 | 3.623305 |  |  | 0.01243762 | 3.623305 | 0.03697995 | 3.623305 | 0.02627669 | 3.623305
|  | 0.01205601 | 3.659904 |  |  | 0.01205601 | 3.659904 | 0.03699132 | 3.659904 | 0.02558947 | 3.659904
|  | 0.01197983 | 3.696503 |  |  | 0.01197983 | 3.696503 | 0.03730499 | 3.696503 | 0.02624839 | 3.696503
|  | 0.01216237 | 3.733102 |  |  | 0.01216237 | 3.733102 | 0.03577032 | 3.733102 | 0.02552683 | 3.733102
|  | 0.01212532 | 3.769701 |  |  | 0.01212532 | 3.769701 | 0.03626182 | 3.769701 | 0.02583082 | 3.769701
|  | 0.01227069 | 3.8063 |  |  | 0.01227069 | 3.8063 | 0.03670888 | 3.8063 | 0.02583276 | 3.8063
|  | 0.01216044 | 3.842899 |  |  | 0.01216044 | 3.842899 | 0.03638241 | 3.842899 | 0.02498342 | 3.842899
|  | 0.01182486 | 3.879498 |  |  | 0.01182486 | 3.879498 | 0.03546272 | 3.879498 | 0.02523516 | 3.879498
|  | 0.01197505 | 3.916097 |  |  | 0.01197505 | 3.916097 | 0.03651444 | 3.916097 | 0.02569099 | 3.916097
|  | 0.01182977 | 3.952696 |  |  | 0.01182977 | 3.952696 | 0.03628511 | 3.952696 | 0.02474888 | 3.952696
|  | 0.01178488 | 3.989295 |  |  | 0.01178488 | 3.989295 | 0.03543978 | 3.989295 | 0.02517624 | 3.989295
|  | 0.01184178 | 4.025894 |  |  | 0.01184178 | 4.025894 | 0.03647449 | 4.025894 | 0.02524849 | 4.025894
|  | 0.01168316 | 4.062493 |  |  | 0.01168316 | 4.062493 | 0.03658276 | 4.062493 | 0.02554081 | 4.062493
|  | 0.0115437 | 4.099092 |  |  | 0.0115437 | 4.099092 | 0.03550864 | 4.099092 | 0.02508407 | 4.099092
|  | 0.01141769 | 4.135691 |  |  | 0.01141769 | 4.135691 | 0.03614929 | 4.135691 | 0.02445569 | 4.135691
|  | 0.01103342 | 4.17229 |  |  | 0.01103342 | 4.17229 | 0.03675856 | 4.17229 | 0.0244206 | 4.17229
|  | 0.01100832 | 4.208889 |  |  | 0.01100832 | 4.208889 | 0.03685235 | 4.208889 | 0.02507116 | 4.208889
|  | 0.01079338 | 4.245489 |  |  | 0.01079338 | 4.245489 | 0.0355711 | 4.245489 | 0.0244191 | 4.245489
|  | 0.01046468 | 4.282088 |  |  | 0.01046468 | 4.282088 | 0.03641239 | 4.282088 | 0.02468505 | 4.282088
|  | 0.01062553 | 4.318687 |  |  | 0.01062553 | 4.318687 | 0.0369305 | 4.318687 | 0.02425612 | 4.318687
|  | 0.0104644 | 4.355286 |  |  | 0.0104644 | 4.355286 | 0.03643236 | 4.355286 | 0.02463342 | 4.355286
|  | 0.01028716 | 4.391885 |  |  | 0.01028716 | 4.391885 | 0.03571793 | 4.391885 | 0.02418333 | 4.391885
|  | 0.009821389 | 4.428484 |  |  | 0.009821389 | 4.428484 | 0.03685939 | 4.428484 | 0.02466565 | 4.428484
|  | 0.009950851 | 4.465083 |  |  | 0.009950851 | 4.465083 | 0.03668468 | 4.465083 | 0.02497914 | 4.465083
|  | 0.009409914 | 4.501682 |  |  | 0.009409914 | 4.501682 | 0.03715498 | 4.501682 | 0.0241121 | 4.501682
|  | 0.009468527 | 4.538281 |  |  | 0.009468527 | 4.538281 | 0.03733681 | 4.538281 | 0.02484529 | 4.538281
|  | 0.009299084 | 4.57488 |  |  | 0.009299084 | 4.57488 | 0.03692703 | 4.57488 | 0.02439759 | 4.57488
|  | 0.009118503 | 4.611479 |  |  | 0.009118503 | 4.611479 | 0.03640307 | 4.611479 | 0.0240502 | 4.611479
|  | 0.009036175 | 4.648078 |  |  | 0.009036175 | 4.648078 | 0.03749881 | 4.648078 | 0.02464689 | 4.648078
|  | 0.008697988 | 4.684677 |  |  | 0.008697988 | 4.684677 | 0.03714089 | 4.684677 | 0.02461976 | 4.684677
|  | 0.008436934 | 4.721276 |  |  | 0.008436934 | 4.721276 | 0.03729994 | 4.721276 | 0.02434675 | 4.721276
|  | 0.008344549 | 4.757875 |  |  | 0.008344549 | 4.757875 | 0.03659447 | 4.757875 | 0.02439313 | 4.757875
|  | 0.008245941 | 4.794474 |  |  | 0.008245941 | 4.794474 | 0.03705465 | 4.794474 | 0.0245678 | 4.794474
|  | 0.007930477 | 4.831073 |  |  | 0.007930477 | 4.831073 | 0.0377308 | 4.831073 | 0.02463304 | 4.831073
|  | 0.007713855 | 4.867672 |  |  | 0.007713855 | 4.867672 | 0.03705085 | 4.867672 | 0.02370788 | 4.867672
|  | 0.007785118 | 4.904271 |  |  | 0.007785118 | 4.904271 | 0.03673848 | 4.904271 | 0.02455357 | 4.904271
|  | 0.007480305 | 4.94087 |  |  | 0.007480305 | 4.94087 | 0.03715575 | 4.94087 | 0.02382867 | 4.94087
|  | 0.007481598 | 4.977469 |  |  | 0.007481598 | 4.977469 | 0.03752322 | 4.977469 | 0.0236106 | 4.977469
|  | 0.007329046 | 5.014068 |  |  | 0.007329046 | 5.014068 | 0.03743075 | 5.014068 | 0.02405975 | 5.014068
|  | 0.007316642 | 5.050667 |  |  | 0.007316642 | 5.050667 | 0.03802178 | 5.050667 | 0.02375042 | 5.050667
|  | 0.007067597 | 5.087266 |  |  | 0.007067597 | 5.087266 | 0.03689129 | 5.087266 | 0.02356751 | 5.087266
|  | 0.006959708 | 5.123865 |  |  | 0.006959708 | 5.123865 | 0.03675407 | 5.123865 | 0.02338997 | 5.123865
|  | 0.006891685 | 5.160464 |  |  | 0.006891685 | 5.160464 | 0.03670888 | 5.160464 | 0.02355343 | 5.160464
|  | 0.006845667 | 5.197064 |  |  | 0.006845667 | 5.197064 | 0.03701856 | 5.197064 | 0.023493 | 5.197064
|  | 0.006744729 | 5.233663 |  |  | 0.006744729 | 5.233663 | 0.03811292 | 5.233663 | 0.02358164 | 5.233663
|  | 0.00695829 | 5.270262 |  |  | 0.00695829 | 5.270262 | 0.03763939 | 5.270262 | 0.02371307 | 5.270262
|  | 0.006738908 | 5.306861 |  |  | 0.006738908 | 5.306861 | 0.03807576 | 5.306861 | 0.02360563 | 5.306861
|  | 0.006877656 | 5.34346 |  |  | 0.006877656 | 5.34346 | 0.03814179 | 5.34346 | 0.02380766 | 5.34346
|  | 0.006811952 | 5.380059 |  |  | 0.006811952 | 5.380059 | 0.03773534 | 5.380059 | 0.02373219 | 5.380059
|  | 0.006851583 | 5.416658 |  |  | 0.006851583 | 5.416658 | 0.03784915 | 5.416658 | 0.02364872 | 5.416658
|  | 0.006894626 | 5.453257 |  |  | 0.006894626 | 5.453257 | 0.0379461 | 5.453257 | 0.02306235 | 5.453257
|  | 0.006818676 | 5.489856 |  |  | 0.006818676 | 5.489856 | 0.03710499 | 5.489856 | 0.02305858 | 5.489856
|  | 0.006804794 | 5.526455 |  |  | 0.006804794 | 5.526455 | 0.0372809 | 5.526455 | 0.02341256 | 5.526455
|  | 0.006892431 | 5.563054 |  |  | 0.006892431 | 5.563054 | 0.0364501 | 5.563054 | 0.02245514 | 5.563054
|  | 0.006886126 | 5.599653 |  |  | 0.006886126 | 5.599653 | 0.03725669 | 5.599653 | 0.02296333 | 5.599653
|  | 0.006650709 | 5.636252 |  |  | 0.006650709 | 5.636252 | 0.03660735 | 5.636252 | 0.02276482 | 5.636252
|  | 0.0068297 | 5.672851 |  |  | 0.0068297 | 5.672851 | 0.03670515 | 5.672851 | 0.02252387 | 5.672851
|  | 0.006813778 | 5.70945 |  |  | 0.006813778 | 5.70945 | 0.03687297 | 5.70945 | 0.0226016 | 5.70945
|  | 0.006781279 | 5.746049 |  |  | 0.006781279 | 5.746049 | 0.03559007 | 5.746049 | 0.02200138 | 5.746049
|  | 0.006625314 | 5.782648 |  |  | 0.006625314 | 5.782648 | 0.03672725 | 5.782648 | 0.02189446 | 5.782648
|  | 0.00675551 | 5.819247 |  |  | 0.00675551 | 5.819247 | 0.03608085 | 5.819247 | 0.02187454 | 5.819247
|  | 0.0067128 | 5.855846 |  |  | 0.0067128 | 5.855846 | 0.0353131 | 5.855846 | 0.02237855 | 5.855846
|  | 0.006685603 | 5.892445 |  |  | 0.006685603 | 5.892445 | 0.03538813 | 5.892445 | 0.02178643 | 5.892445
|  | 0.006768525 | 5.929044 |  |  | 0.006768525 | 5.929044 | 0.03545308 | 5.929044 | 0.02196884 | 5.929044
|  | 0.006766873 | 5.965643 |  |  | 0.006766873 | 5.965643 | 0.03458094 | 5.965643 | 0.02173973 | 5.965643
|  | 0.006670823 | 6.002242 |  |  | 0.006670823 | 6.002242 | 0.0348312 | 6.002242 | 0.02179047 | 6.002242
|  | 0.006745303 | 6.038841 |  |  | 0.006745303 | 6.038841 | 0.03380511 | 6.038841 | 0.02169226 | 6.038841
|  | 0.006674881 | 6.07544 |  |  | 0.006674881 | 6.07544 | 0.03350518 | 6.07544 | 0.02149831 | 6.07544
|  | 0.006754158 | 6.11204 |  |  | 0.006754158 | 6.11204 | 0.03408338 | 6.11204 | 0.02137569 | 6.11204
|  | 0.006674084 | 6.148639 |  |  | 0.006674084 | 6.148639 | 0.03311341 | 6.148639 | 0.0211131 | 6.148639
|  | 0.006637357 | 6.185238 |  |  | 0.006637357 | 6.185238 | 0.03266641 | 6.185238 | 0.02046353 | 6.185238
|  | 0.006826339 | 6.221837 |  |  | 0.006826339 | 6.221837 | 0.03237662 | 6.221837 | 0.02090305 | 6.221837
|  | 0.006717533 | 6.258436 |  |  | 0.006717533 | 6.258436 | 0.03188585 | 6.258436 | 0.0208617 | 6.258436
|  | 0.006592382 | 6.295035 |  |  | 0.006592382 | 6.295035 | 0.03268682 | 6.295035 | 0.02052937 | 6.295035
|  | 0.006644999 | 6.331634 |  |  | 0.006644999 | 6.331634 | 0.03170268 | 6.331634 | 0.01992445 | 6.331634
|  | 0.006709605 | 6.368233 |  |  | 0.006709605 | 6.368233 | 0.03142384 | 6.368233 | 0.02009459 | 6.368233
|  | 0.006772286 | 6.404832 |  |  | 0.006772286 | 6.404832 | 0.03063358 | 6.404832 | 0.01979321 | 6.404832
|  | 0.006704698 | 6.441431 |  |  | 0.006704698 | 6.441431 | 0.03036712 | 6.441431 | 0.01945266 | 6.441431
|  | 0.006757646 | 6.47803 |  |  | 0.006757646 | 6.47803 | 0.03015072 | 6.47803 | 0.01927426 | 6.47803
|  | 0.006762411 | 6.514629 |  |  | 0.006762411 | 6.514629 | 0.02955253 | 6.514629 | 0.01984995 | 6.514629
|  | 0.006772579 | 6.551228 |  |  | 0.006772579 | 6.551228 | 0.02949865 | 6.551228 | 0.01969413 | 6.551228
|  | 0.006761056 | 6.587827 |  |  | 0.006761056 | 6.587827 | 0.02897419 | 6.587827 | 0.01905067 | 6.587827
|  | 0.006778058 | 6.624426 |  |  | 0.006778058 | 6.624426 | 0.02838229 | 6.624426 | 0.01911051 | 6.624426
|  | 0.006607659 | 6.661025 |  |  | 0.006607659 | 6.661025 | 0.02813847 | 6.661025 | 0.01873969 | 6.661025
|  | 0.006679714 | 6.697624 |  |  | 0.006679714 | 6.697624 | 0.02756177 | 6.697624 | 0.01868415 | 6.697624
|  | 0.006684538 | 6.734223 |  |  | 0.006684538 | 6.734223 | 0.02733193 | 6.734223 | 0.01866652 | 6.734223
|  | 0.006710586 | 6.770822 |  |  | 0.006710586 | 6.770822 | 0.02631649 | 6.770822 | 0.01860231 | 6.770822
|  | 0.006606805 | 6.807421 |  |  | 0.006606805 | 6.807421 | 0.026578 | 6.807421 | 0.01821668 | 6.807421
|  | 0.006786734 | 6.84402 |  |  | 0.006786734 | 6.84402 | 0.02538464 | 6.84402 | 0.01778353 | 6.84402
|  | 0.00666673 | 6.880619 |  |  | 0.00666673 | 6.880619 | 0.025436 | 6.880619 | 0.0179457 | 6.880619
|  | 0.006757821 | 6.917218 |  |  | 0.006757821 | 6.917218 | 0.02496557 | 6.917218 | 0.01724189 | 6.917218
|  | 0.006584712 | 6.953817 |  |  | 0.006584712 | 6.953817 | 0.02385353 | 6.953817 | 0.01744352 | 6.953817
|  | 0.006763 | 6.990416 |  |  | 0.006763 | 6.990416 | 0.02371316 | 6.990416 | 0.0172285 | 6.990416
|  | 0.006687026 | 7.027015 |  |  | 0.006687026 | 7.027015 | 0.02344411 | 7.027015 | 0.01672965 | 7.027015
|  | 0.006608549 | 7.063615 |  |  | 0.006608549 | 7.063615 | 0.02257414 | 7.063615 | 0.01654566 | 7.063615
|  | 0.006771963 | 7.100214 |  |  | 0.006771963 | 7.100214 | 0.02179347 | 7.100214 | 0.01680588 | 7.100214
|  | 0.006613359 | 7.136813 |  |  | 0.006613359 | 7.136813 | 0.02111389 | 7.136813 | 0.01627361 | 7.136813
|  | 0.006747335 | 7.173412 |  |  | 0.006747335 | 7.173412 | 0.02074849 | 7.173412 | 0.01602256 | 7.173412
|  | 0.006650231 | 7.210011 |  |  | 0.006650231 | 7.210011 | 0.02048375 | 7.210011 | 0.01613176 | 7.210011
|  | 0.006723828 | 7.24661 |  |  | 0.006723828 | 7.24661 | 0.02005333 | 7.24661 | 0.01606589 | 7.24661
|  | 0.006757361 | 7.283209 |  |  | 0.006757361 | 7.283209 | 0.01924786 | 7.283209 | 0.01532808 | 7.283209