## 1
Общество с ограниченной ответственностью "Инженерная геология" (ООО "ИнжГео") | [8 empty] | Общество с ограниченной ответственностью "Инженерная геология" (ООО "ИнжГео")
Юр. адрес: 117279, г. Москва, ул. Миклухо-Маклая, 36 а, этаж 5, пом. XXIII к. 76-84 | [8 empty] | Юр. адрес: 117279, г. Москва, ул. Миклухо-Маклая, 36 а, этаж 5, пом. XXIII к. 76-84
Телефон/факс +7 (495) 132-30-00, Адрес электронной почты inbox@inj-geo.ru | [8 empty] | Телефон/факс +7 (495) 132-30-00, Адрес электронной почты inbox@inj-geo.ru
Испытательная лаборатория ООО «ИнжГео» | [8 empty] | Испытательная лаборатория ООО «ИнжГео»
Адрес места осуществления деятельности лаборатории: г. Москва, просп. Вернадского, д. 51, стр. 1 | [8 empty] | Адрес места осуществления деятельности лаборатории: г. Москва, просп. Вернадского, д. 51, стр. 1
Телефон +7(910)4557682, E-mail: slg85@mail.ru | [8 empty] | Телефон +7(910)4557682, E-mail: slg85@mail.ru
Протокол испытаний № 13-63/30 от 28-11-2022
Наименование и адрес заказчика: Переход трубопровода через р. Енисей
Наименование объекта: ООО Регионстрой
Наименование используемого метода/методики: ГОСТ 12248.4-2020 | [8 empty] | Наименование используемого метода/методики: ГОСТ 12248.3-2020
Условия проведения испытания: температура окружающей среды (18 - 25)0С, влажность воздуха (40 - 75)% | [8 empty] | Условия проведения испытания: температура окружающей среды (18 - 25)0С, влажность воздуха (40 - 75)%
Дата получение объекта подлежащего испытаниям: 01-11-2022
Дата испытания: 25.10.2022-19.11.2030
Испытание грунтов методом трехосного сжатия | [8 empty] | Испытание грунтов методом одноплоскостного среза
Лабораторный номер: |  |  |  | We, д.е. = |  |  |  |  | Лабораторный номер: |  | 1065 |  |  |  | We, д.е. = | 0.332730511
Номер скважины: |  |  |  | ρ, г/см3 = |  |  |  |  | Номер скважины: |  | BH-102 |  |  |  | ρ, г/см3 =
Глубина отбора, м: |  |  |  | ρs, г/см3 = |  |  |  |  | Глубина отбора, м: |  | 0.7 |  |  |  | ρs, г/см3 = | 2.72
Наименование грунта: |  |  |  | e, д.е. = |  |  |  |  | Наименование грунта: |  | Суглинок, после оттаивания текучий, легкий пылеватый |  |  |  | e, д.е. =
Схема проведения опыта: |  |  |  | IL, д.е. = |  |  |  |  | Схема проведения опыта: |  | КД |  |  |  | IL, д.е. = | 1.031
Результаты испытаний | [8 empty] | Результаты испытаний
[10 empty] | Нормальное напряжение σ, МПа | Касательное напряжение t, МПа | tg ϕ | Угол внутреннего трения ϕ, град. | Удельное сцепление C, МПа
[10 empty] | 0.1 | 0.03283844 | [5 empty] | 1
[10 empty] | 0.15 | 0.01075767
[10 empty] | 0.2 | 0.04867689
Эффективные значения угла внутреннего трения и удельного сцепления ϕ', С'
[10 empty] | ϕ', град. = | 9
[10 empty] | С', МПа = | 0.007
| Исполнитель: |  |  |  | Морозов Д.С. |  |  |  |  | Исполнитель: |  |  |  |  | Морозов Д.С.
| Начальник исп. лаборатории: |  |  |  | Семиколенова Л.Г. |  |  |  |  | Начальник исп. лаборатории: |  |  |  |  | Семиколенова Л.Г.
Лист 1 , всего листов 2 | [8 empty] | Лист 2 , всего листов 2
Частичное воспроизведение протокола испытаний без письменного разрешения ООО «ИнжГео» ЗАПРЕЩАЕТСЯ | [8 empty] | Частичное воспроизведение протокола испытаний без письменного разрешения ООО «ИнжГео» ЗАПРЕЩАЕТСЯ
|  | второй график |  | первый график
|  | dev | eps | sigma |  | dev1 | eps1 | dev2 | eps2 | dev3 | eps3
|  | 0 | 0 |  |  | 0 | 0 | 0 | 0 | 0 | 0
|  | 0.0009022152 | 0.03659904 |  |  | 0.0009022152 | 0.03659904 | 0.0003003285 | 0.03659904 | 0.001362517 | 0.03659904
|  | 0.001821219 | 0.07319808 |  |  | 0.001821219 | 0.07319808 | 0.0005965613 | 0.07319808 | 0.002632373 | 0.07319808
|  | 0.002711468 | 0.1097971 |  |  | 0.002711468 | 0.1097971 | 0.0008970361 | 0.1097971 | 0.00402441 | 0.1097971
|  | 0.003552422 | 0.1463962 |  |  | 0.003552422 | 0.1463962 | 0.001187974 | 0.1463962 | 0.005295457 | 0.1463962
|  | 0.004579392 | 0.1829952 |  |  | 0.004579392 | 0.1829952 | 0.001452787 | 0.1829952 | 0.006697422 | 0.1829952
|  | 0.005374713 | 0.2195942 |  |  | 0.005374713 | 0.2195942 | 0.001754052 | 0.2195942 | 0.008055173 | 0.2195942
|  | 0.006287377 | 0.2561933 |  |  | 0.006287377 | 0.2561933 | 0.002070558 | 0.2561933 | 0.009350445 | 0.2561933
|  | 0.007334171 | 0.2927923 |  |  | 0.007334171 | 0.2927923 | 0.002348097 | 0.2927923 | 0.01072117 | 0.2927923
|  | 0.00806207 | 0.3293914 |  |  | 0.00806207 | 0.3293914 | 0.002695848 | 0.3293914 | 0.01179445 | 0.3293914
|  | 0.009184681 | 0.3659904 |  |  | 0.009184681 | 0.3659904 | 0.003005625 | 0.3659904 | 0.01336969 | 0.3659904
|  | 0.01009837 | 0.4025894 |  |  | 0.01009837 | 0.4025894 | 0.00323704 | 0.4025894 | 0.01478696 | 0.4025894
|  | 0.01098159 | 0.4391885 |  |  | 0.01098159 | 0.4391885 | 0.003612483 | 0.4391885 | 0.01624158 | 0.4391885
|  | 0.01182896 | 0.4757875 |  |  | 0.01182896 | 0.4757875 | 0.003803788 | 0.4757875 | 0.01748421 | 0.4757875
|  | 0.01280135 | 0.5123865 |  |  | 0.01280135 | 0.5123865 | 0.004189197 | 0.5123865 | 0.0188029 | 0.5123865
|  | 0.01356844 | 0.5489856 |  |  | 0.01356844 | 0.5489856 | 0.004498547 | 0.5489856 | 0.02075923 | 0.5489856
|  | 0.01446236 | 0.5855846 |  |  | 0.01446236 | 0.5855846 | 0.004882377 | 0.5855846 | 0.02224454 | 0.5855846
|  | 0.01559975 | 0.6221837 |  |  | 0.01559975 | 0.6221837 | 0.005161745 | 0.6221837 | 0.02310631 | 0.6221837
|  | 0.0166048 | 0.6587827 |  |  | 0.0166048 | 0.6587827 | 0.005393621 | 0.6587827 | 0.02502453 | 0.6587827
|  | 0.01726992 | 0.6953817 |  |  | 0.01726992 | 0.6953817 | 0.005630897 | 0.6953817 | 0.02643158 | 0.6953817
|  | 0.01848355 | 0.7319808 |  |  | 0.01848355 | 0.7319808 | 0.005895016 | 0.7319808 | 0.02710118 | 0.7319808
|  | 0.01934611 | 0.7685798 |  |  | 0.01934611 | 0.7685798 | 0.006375435 | 0.7685798 | 0.02841486 | 0.7685798
|  | 0.01963063 | 0.8051789 |  |  | 0.01963063 | 0.8051789 | 0.006506175 | 0.8051789 | 0.02911698 | 0.8051789
|  | 0.02037701 | 0.8417779 |  |  | 0.02037701 | 0.8417779 | 0.006765838 | 0.8417779 | 0.02999694 | 0.8417779
|  | 0.02072902 | 0.8783769 |  |  | 0.02072902 | 0.8783769 | 0.006888846 | 0.8783769 | 0.03179125 | 0.8783769
|  | 0.0217205 | 0.914976 |  |  | 0.0217205 | 0.914976 | 0.007007678 | 0.914976 | 0.03147183 | 0.914976
|  | 0.02196144 | 0.951575 |  |  | 0.02196144 | 0.951575 | 0.007459235 | 0.951575 | 0.03333949 | 0.951575
|  | 0.02320914 | 0.9881741 |  |  | 0.02320914 | 0.9881741 | 0.007494162 | 0.9881741 | 0.03328961 | 0.9881741
|  | 0.02396303 | 1.024773 |  |  | 0.02396303 | 1.024773 | 0.007925694 | 1.024773 | 0.03428585 | 1.024773
|  | 0.02415706 | 1.061372 |  |  | 0.02415706 | 1.061372 | 0.008084268 | 1.061372 | 0.03590827 | 1.061372
|  | 0.02470599 | 1.097971 |  |  | 0.02470599 | 1.097971 | 0.008150197 | 1.097971 | 0.03655635 | 1.097971
|  | 0.0252089 | 1.13457 |  |  | 0.0252089 | 1.13457 | 0.008328419 | 1.13457 | 0.03777777 | 1.13457
|  | 0.02596215 | 1.171169 |  |  | 0.02596215 | 1.171169 | 0.008592935 | 1.171169 | 0.03741474 | 1.171169
|  | 0.02635809 | 1.207768 |  |  | 0.02635809 | 1.207768 | 0.008894329 | 1.207768 | 0.03853603 | 1.207768
|  | 0.02737674 | 1.244367 |  |  | 0.02737674 | 1.244367 | 0.008775034 | 1.244367 | 0.03979752 | 1.244367
|  | 0.02698972 | 1.280966 |  |  | 0.02698972 | 1.280966 | 0.008983578 | 1.280966 | 0.03992972 | 1.280966
|  | 0.02743226 | 1.317565 |  |  | 0.02743226 | 1.317565 | 0.009352915 | 1.317565 | 0.04070868 | 1.317565
|  | 0.027833 | 1.354164 |  |  | 0.027833 | 1.354164 | 0.00921442 | 1.354164 | 0.04142442 | 1.354164
|  | 0.02914604 | 1.390763 |  |  | 0.02914604 | 1.390763 | 0.009621958 | 1.390763 | 0.04086224 | 1.390763
|  | 0.02853409 | 1.427363 |  |  | 0.02853409 | 1.427363 | 0.009546862 | 1.427363 | 0.0429071 | 1.427363
|  | 0.02978988 | 1.463962 |  |  | 0.02978988 | 1.463962 | 0.00986638 | 1.463962 | 0.04206657 | 1.463962
|  | 0.0297406 | 1.500561 |  |  | 0.0297406 | 1.500561 | 0.009669909 | 1.500561 | 0.0433973 | 1.500561
|  | 0.02943718 | 1.53716 |  |  | 0.02943718 | 1.53716 | 0.01009714 | 1.53716 | 0.0432528 | 1.53716
|  | 0.03005255 | 1.573759 |  |  | 0.03005255 | 1.573759 | 0.01015246 | 1.573759 | 0.04389882 | 1.573759
|  | 0.0308439 | 1.610358 |  |  | 0.0308439 | 1.610358 | 0.01012351 | 1.610358 | 0.0437192 | 1.610358
|  | 0.03072156 | 1.646957 |  |  | 0.03072156 | 1.646957 | 0.01012501 | 1.646957 | 0.04386137 | 1.646957
|  | 0.03017455 | 1.683556 |  |  | 0.03017455 | 1.683556 | 0.01033924 | 1.683556 | 0.04534922 | 1.683556
|  | 0.03106755 | 1.720155 |  |  | 0.03106755 | 1.720155 | 0.01035281 | 1.720155 | 0.04499068 | 1.720155
|  | 0.03083125 | 1.756754 |  |  | 0.03083125 | 1.756754 | 0.01027566 | 1.756754 | 0.04453045 | 1.756754
|  | 0.0314677 | 1.793353 |  |  | 0.0314677 | 1.793353 | 0.01041329 | 1.793353 | 0.04486582 | 1.793353
|  | 0.03161944 | 1.829952 |  |  | 0.03161944 | 1.829952 | 0.01013823 | 1.829952 | 0.0460104 | 1.829952
|  | 0.03101849 | 1.866551 |  |  | 0.03101849 | 1.866551 | 0.01049508 | 1.866551 | 0.04676356 | 1.866551
|  | 0.03201678 | 1.90315 |  |  | 0.03201678 | 1.90315 | 0.01045928 | 1.90315 | 0.04640991 | 1.90315
|  | 0.0315297 | 1.939749 |  |  | 0.0315297 | 1.939749 | 0.01046504 | 1.939749 | 0.04598357 | 1.939749
|  | 0.03185099 | 1.976348 |  |  | 0.03185099 | 1.976348 | 0.01033218 | 1.976348 | 0.04719612 | 1.976348
|  | 0.03179324 | 2.012947 |  |  | 0.03179324 | 2.012947 | 0.01045924 | 2.012947 | 0.04744598 | 2.012947
|  | 0.03147242 | 2.049546 |  |  | 0.03147242 | 2.049546 | 0.01051756 | 2.049546 | 0.04646262 | 2.049546
|  | 0.03211397 | 2.086145 |  |  | 0.03211397 | 2.086145 | 0.01055569 | 2.086145 | 0.04762264 | 2.086145
|  | 0.03202923 | 2.122744 |  |  | 0.03202923 | 2.122744 | 0.01074474 | 2.122744 | 0.04656847 | 2.122744
|  | 0.03173606 | 2.159343 |  |  | 0.03173606 | 2.159343 | 0.01050312 | 2.159343 | 0.04852942 | 2.159343
|  | 0.03267205 | 2.195942 |  |  | 0.03267205 | 2.195942 | 0.01059026 | 2.195942 | 0.04823989 | 2.195942
|  | 0.03193804 | 2.232541 |  |  | 0.03193804 | 2.232541 | 0.0106549 | 2.232541 | 0.04715736 | 2.232541
|  | 0.03199499 | 2.26914 |  |  | 0.03199499 | 2.26914 | 0.01071063 | 2.26914 | 0.04857931 | 2.26914
|  | 0.03241838 | 2.305739 |  |  | 0.03241838 | 2.305739 | 0.01072224 | 2.305739 | 0.04822365 | 2.305739
|  | 0.03319115 | 2.342338 |  |  | 0.03319115 | 2.342338 | 0.01079175 | 2.342338 | 0.04784919 | 2.342338
|  | 0.03322199 | 2.378938 |  |  | 0.03322199 | 2.378938 | 0.01099311 | 2.378938 | 0.04788401 | 2.378938
|  | 0.03288747 | 2.415537 |  |  | 0.03288747 | 2.415537 | 0.01076871 | 2.415537 | 0.04866389 | 2.415537
|  | 0.03311949 | 2.452136 |  |  | 0.03311949 | 2.452136 | 0.0106349 | 2.452136 | 0.04868068 | 2.452136
|  | 0.03346942 | 2.488735 |  |  | 0.03346942 | 2.488735 | 0.01104239 | 2.488735 | 0.04837954 | 2.488735
|  | 0.03301409 | 2.525334 |  |  | 0.03301409 | 2.525334 | 0.01065893 | 2.525334 | 0.04811754 | 2.525334
|  | 0.03275361 | 2.561933 |  |  | 0.03275361 | 2.561933 | 0.01093015 | 2.561933 | 0.04878347 | 2.561933
|  | 0.03370883 | 2.598532 |  |  | 0.03370883 | 2.598532 | 0.01094286 | 2.598532 | 0.04931073 | 2.598532
|  | 0.03341037 | 2.635131 |  |  | 0.03341037 | 2.635131 | 0.01065134 | 2.635131 | 0.04863761 | 2.635131
|  | 0.03283844 | 2.67173 |  |  | 0.03283844 | 2.67173 | 0.01075767 | 2.67173 | 0.04867689 | 2.67173
|  | 0.03287457 | 2.708329 |  |  | 0.03287457 | 2.708329 | 0.01092548 | 2.708329 | 0.05009825 | 2.708329
|  | 0.0331964 | 2.744928 |  |  | 0.0331964 | 2.744928 | 0.01078336 | 2.744928 | 0.04819804 | 2.744928
|  | 0.03267812 | 2.781527 |  |  | 0.03267812 | 2.781527 | 0.01101981 | 2.781527 | 0.04830999 | 2.781527
|  | 0.03352256 | 2.818126 |  |  | 0.03352256 | 2.818126 | 0.01084896 | 2.818126 | 0.04839496 | 2.818126
|  | 0.03285525 | 2.854725 |  |  | 0.03285525 | 2.854725 | 0.0106077 | 2.854725 | 0.04855541 | 2.854725
|  | 0.03317291 | 2.891324 |  |  | 0.03317291 | 2.891324 | 0.01086762 | 2.891324 | 0.04937368 | 2.891324
|  | 0.03263046 | 2.927923 |  |  | 0.03263046 | 2.927923 | 0.01068066 | 2.927923 | 0.04883659 | 2.927923
|  | 0.03264001 | 2.964522 |  |  | 0.03264001 | 2.964522 | 0.01043704 | 2.964522 | 0.04792281 | 2.964522
|  | 0.03361466 | 3.001121 |  |  | 0.03361466 | 3.001121 | 0.01037487 | 3.001121 | 0.04938288 | 3.001121
|  | 0.0323549 | 3.03772 |  |  | 0.0323549 | 3.03772 | 0.01050471 | 3.03772 | 0.04938173 | 3.03772
|  | 0.03234811 | 3.074319 |  |  | 0.03234811 | 3.074319 | 0.01059281 | 3.074319 | 0.04922689 | 3.074319
|  | 0.03313048 | 3.110918 |  |  | 0.03313048 | 3.110918 | 0.01043782 | 3.110918 | 0.04753802 | 3.110918
|  | 0.03313076 | 3.147517 |  |  | 0.03313076 | 3.147517 | 0.01030966 | 3.147517 | 0.04742362 | 3.147517
|  | 0.0327387 | 3.184116 |  |  | 0.0327387 | 3.184116 | 0.01005151 | 3.184116 | 0.04766474 | 3.184116
|  | 0.03209906 | 3.220715 |  |  | 0.03209906 | 3.220715 | 0.009869528 | 3.220715 | 0.04736397 | 3.220715
|  | 0.0326589 | 3.257314 |  |  | 0.0326589 | 3.257314 | 0.0100557 | 3.257314 | 0.04830127 | 3.257314
|  | 0.03223809 | 3.293914 |  |  | 0.03223809 | 3.293914 | 0.009889581 | 3.293914 | 0.04837932 | 3.293914
|  | 0.03301764 | 3.330513 |  |  | 0.03301764 | 3.330513 | 0.009655446 | 3.330513 | 0.04854014 | 3.330513
|  | 0.03195179 | 3.367112 |  |  | 0.03195179 | 3.367112 | 0.009609919 | 3.367112 | 0.04656951 | 3.367112
|  | 0.03267574 | 3.403711 |  |  | 0.03267574 | 3.403711 | 0.009461475 | 3.403711 | 0.04730491 | 3.403711
|  | 0.03267025 | 3.44031 |  |  | 0.03267025 | 3.44031 | 0.009259773 | 3.44031 | 0.04633128 | 3.44031
|  | 0.03214124 | 3.476909 |  |  | 0.03214124 | 3.476909 | 0.009440099 | 3.476909 | 0.04782979 | 3.476909
|  | 0.03180372 | 3.513508 |  |  | 0.03180372 | 3.513508 | 0.009054721 | 3.513508 | 0.04645427 | 3.513508
|  | 0.03220097 | 3.550107 |  |  | 0.03220097 | 3.550107 | 0.00914209 | 3.550107 | 0.04636419 | 3.550107
|  | 0.03223205 | 3.586706 |  |  | 0.03223205 | 3.586706 | 0.009190919 | 3.586706 | 0.04611536 | 3.586706
|  | 0.03176459 | 3.623305 |  |  | 0.03176459 | 3.623305 | 0.008888735 | 3.623305 | 0.04569634 | 3.623305
|  | 0.03199942 | 3.659904 |  |  | 0.03199942 | 3.659904 | 0.008938556 | 3.659904 | 0.04523282 | 3.659904
|  | 0.03117071 | 3.696503 |  |  | 0.03117071 | 3.696503 | 0.008770559 | 3.696503 | 0.04559416 | 3.696503
|  | 0.03155235 | 3.733102 |  |  | 0.03155235 | 3.733102 | 0.008660894 | 3.733102 | 0.04602408 | 3.733102
|  | 0.03201324 | 3.769701 |  |  | 0.03201324 | 3.769701 | 0.008555942 | 3.769701 | 0.04613881 | 3.769701
|  | 0.03101742 | 3.8063 |  |  | 0.03101742 | 3.8063 | 0.008378029 | 3.8063 | 0.04584816 | 3.8063
|  | 0.03116533 | 3.842899 |  |  | 0.03116533 | 3.842899 | 0.008512572 | 3.842899 | 0.04445454 | 3.842899
|  | 0.03100226 | 3.879498 |  |  | 0.03100226 | 3.879498 | 0.008332856 | 3.879498 | 0.04519252 | 3.879498
|  | 0.03085594 | 3.916097 |  |  | 0.03085594 | 3.916097 | 0.00815482 | 3.916097 | 0.04468343 | 3.916097
|  | 0.03108618 | 3.952696 |  |  | 0.03108618 | 3.952696 | 0.008349431 | 3.952696 | 0.04399187 | 3.952696
|  | 0.03043512 | 3.989295 |  |  | 0.03043512 | 3.989295 | 0.008316688 | 3.989295 | 0.04430364 | 3.989295
|  | 0.03045808 | 4.025894 |  |  | 0.03045808 | 4.025894 | 0.007978217 | 4.025894 | 0.0448779 | 4.025894
|  | 0.03058501 | 4.062493 |  |  | 0.03058501 | 4.062493 | 0.007922732 | 4.062493 | 0.04371717 | 4.062493
|  | 0.03080883 | 4.099092 |  |  | 0.03080883 | 4.099092 | 0.008101942 | 4.099092 | 0.04380099 | 4.099092
|  | 0.03007367 | 4.135691 |  |  | 0.03007367 | 4.135691 | 0.007786754 | 4.135691 | 0.04349918 | 4.135691
|  | 0.03053399 | 4.17229 |  |  | 0.03053399 | 4.17229 | 0.007834407 | 4.17229 | 0.04312664 | 4.17229
|  | 0.03037716 | 4.208889 |  |  | 0.03037716 | 4.208889 | 0.007665298 | 4.208889 | 0.04277868 | 4.208889
|  | 0.03055478 | 4.245489 |  |  | 0.03055478 | 4.245489 | 0.007821556 | 4.245489 | 0.04277425 | 4.245489
|  | 0.0301151 | 4.282088 |  |  | 0.0301151 | 4.282088 | 0.007656725 | 4.282088 | 0.04164201 | 4.282088
|  | 0.03059674 | 4.318687 |  |  | 0.03059674 | 4.318687 | 0.00754544 | 4.318687 | 0.04103958 | 4.318687
|  | 0.02983345 | 4.355286 |  |  | 0.02983345 | 4.355286 | 0.007682425 | 4.355286 | 0.04131144 | 4.355286
|  | 0.03023585 | 4.391885 |  |  | 0.03023585 | 4.391885 | 0.007446012 | 4.391885 | 0.04055786 | 4.391885
|  | 0.02930264 | 4.428484 |  |  | 0.02930264 | 4.428484 | 0.007539615 | 4.428484 | 0.04018159 | 4.428484
|  | 0.02959537 | 4.465083 |  |  | 0.02959537 | 4.465083 | 0.007539717 | 4.465083 | 0.0407562 | 4.465083
|  | 0.02907544 | 4.501682 |  |  | 0.02907544 | 4.501682 | 0.00726765 | 4.501682 | 0.03937997 | 4.501682
|  | 0.02921808 | 4.538281 |  |  | 0.02921808 | 4.538281 | 0.007237165 | 4.538281 | 0.03916904 | 4.538281
|  | 0.02909249 | 4.57488 |  |  | 0.02909249 | 4.57488 | 0.007294326 | 4.57488 | 0.0393908 | 4.57488
|  | 0.02938966 | 4.611479 |  |  | 0.02938966 | 4.611479 | 0.007123613 | 4.611479 | 0.0387381 | 4.611479
|  | 0.0290367 | 4.648078 |  |  | 0.0290367 | 4.648078 | 0.007148816 | 4.648078 | 0.03905397 | 4.648078
|  | 0.02850032 | 4.684677 |  |  | 0.02850032 | 4.684677 | 0.007216744 | 4.684677 | 0.03870033 | 4.684677
|  | 0.02925744 | 4.721276 |  |  | 0.02925744 | 4.721276 | 0.007012792 | 4.721276 | 0.03843753 | 4.721276
|  | 0.02907051 | 4.757875 |  |  | 0.02907051 | 4.757875 | 0.006996092 | 4.757875 | 0.03709944 | 4.757875
|  | 0.02902612 | 4.794474 |  |  | 0.02902612 | 4.794474 | 0.006832212 | 4.794474 | 0.03686325 | 4.794474
|  | 0.0280198 | 4.831073 |  |  | 0.0280198 | 4.831073 | 0.006765684 | 4.831073 | 0.036677 | 4.831073
|  | 0.02834645 | 4.867672 |  |  | 0.02834645 | 4.867672 | 0.006808547 | 4.867672 | 0.03664548 | 4.867672
|  | 0.02810678 | 4.904271 |  |  | 0.02810678 | 4.904271 | 0.006650835 | 4.904271 | 0.03583077 | 4.904271
|  | 0.02831224 | 4.94087 |  |  | 0.02831224 | 4.94087 | 0.00664087 | 4.94087 | 0.03610894 | 4.94087
|  | 0.02804349 | 4.977469 |  |  | 0.02804349 | 4.977469 | 0.006645041 | 4.977469 | 0.03561428 | 4.977469
|  | 0.02805101 | 5.014068 |  |  | 0.02805101 | 5.014068 | 0.006561929 | 5.014068 | 0.03560509 | 5.014068
|  | 0.02758568 | 5.050667 |  |  | 0.02758568 | 5.050667 | 0.006706134 | 5.050667 | 0.03458472 | 5.050667
|  | 0.02774311 | 5.087266 |  |  | 0.02774311 | 5.087266 | 0.006556002 | 5.087266 | 0.0348534 | 5.087266
|  | 0.02773869 | 5.123865 |  |  | 0.02773869 | 5.123865 | 0.006567215 | 5.123865 | 0.03399661 | 5.123865
|  | 0.02677809 | 5.160464 |  |  | 0.02677809 | 5.160464 | 0.006541935 | 5.160464 | 0.03501934 | 5.160464
|  | 0.0269772 | 5.197064 |  |  | 0.0269772 | 5.197064 | 0.006282689 | 5.197064 | 0.03362935 | 5.197064
|  | 0.02630828 | 5.233663 |  |  | 0.02630828 | 5.233663 | 0.006301821 | 5.233663 | 0.03439669 | 5.233663
|  | 0.02691432 | 5.270262 |  |  | 0.02691432 | 5.270262 | 0.006198703 | 5.270262 | 0.03435312 | 5.270262
|  | 0.02619369 | 5.306861 |  |  | 0.02619369 | 5.306861 | 0.00631846 | 5.306861 | 0.03445785 | 5.306861
|  | 0.02628435 | 5.34346 |  |  | 0.02628435 | 5.34346 | 0.006224532 | 5.34346 | 0.033269 | 5.34346
|  | 0.02608565 | 5.380059 |  |  | 0.02608565 | 5.380059 | 0.006217007 | 5.380059 | 0.03321542 | 5.380059
|  | 0.02621237 | 5.416658 |  |  | 0.02621237 | 5.416658 | 0.005974183 | 5.416658 | 0.0334474 | 5.416658
|  | 0.0256467 | 5.453257 |  |  | 0.0256467 | 5.453257 | 0.006080321 | 5.453257 | 0.03293155 | 5.453257
|  | 0.02553375 | 5.489856 |  |  | 0.02553375 | 5.489856 | 0.005994583 | 5.489856 | 0.03336435 | 5.489856
|  | 0.02568024 | 5.526455 |  |  | 0.02568024 | 5.526455 | 0.005839694 | 5.526455 | 0.03366343 | 5.526455
|  | 0.02493086 | 5.563054 |  |  | 0.02493086 | 5.563054 | 0.005968616 | 5.563054 | 0.03280618 | 5.563054
|  | 0.02479609 | 5.599653 |  |  | 0.02479609 | 5.599653 | 0.005882754 | 5.599653 | 0.03325278 | 5.599653
|  | 0.02499129 | 5.636252 |  |  | 0.02499129 | 5.636252 | 0.005826296 | 5.636252 | 0.03323225 | 5.636252
|  | 0.02453455 | 5.672851 |  |  | 0.02453455 | 5.672851 | 0.00575819 | 5.672851 | 0.03249304 | 5.672851
|  | 0.02490851 | 5.70945 |  |  | 0.02490851 | 5.70945 | 0.005773928 | 5.70945 | 0.03303514 | 5.70945
|  | 0.02453454 | 5.746049 |  |  | 0.02453454 | 5.746049 | 0.00556702 | 5.746049 | 0.03226063 | 5.746049
|  | 0.0244713 | 5.782648 |  |  | 0.0244713 | 5.782648 | 0.005642047 | 5.782648 | 0.03195076 | 5.782648
|  | 0.02421773 | 5.819247 |  |  | 0.02421773 | 5.819247 | 0.005519148 | 5.819247 | 0.03211736 | 5.819247
|  | 0.0240125 | 5.855846 |  |  | 0.0240125 | 5.855846 | 0.005471721 | 5.855846 | 0.03225834 | 5.855846
|  | 0.02343527 | 5.892445 |  |  | 0.02343527 | 5.892445 | 0.005402877 | 5.892445 | 0.03173116 | 5.892445
|  | 0.02354657 | 5.929044 |  |  | 0.02354657 | 5.929044 | 0.005317459 | 5.929044 | 0.03245829 | 5.929044
|  | 0.0230621 | 5.965643 |  |  | 0.0230621 | 5.965643 | 0.005427478 | 5.965643 | 0.03210023 | 5.965643
|  | 0.02276563 | 6.002242 |  |  | 0.02276563 | 6.002242 | 0.005346239 | 6.002242 | 0.03220286 | 6.002242
|  | 0.02279826 | 6.038841 |  |  | 0.02279826 | 6.038841 | 0.005363708 | 6.038841 | 0.03156357 | 6.038841
|  | 0.02215961 | 6.07544 |  |  | 0.02215961 | 6.07544 | 0.005260938 | 6.07544 | 0.03225331 | 6.07544
|  | 0.02179594 | 6.11204 |  |  | 0.02179594 | 6.11204 | 0.005135282 | 6.11204 | 0.03195486 | 6.11204
|  | 0.02169409 | 6.148639 |  |  | 0.02169409 | 6.148639 | 0.005047227 | 6.148639 | 0.03130042 | 6.148639
|  | 0.02153252 | 6.185238 |  |  | 0.02153252 | 6.185238 | 0.005096816 | 6.185238 | 0.031834 | 6.185238
|  | 0.02127524 | 6.221837 |  |  | 0.02127524 | 6.221837 | 0.005002428 | 6.221837 | 0.03183847 | 6.221837
|  | 0.02066389 | 6.258436 |  |  | 0.02066389 | 6.258436 | 0.0050009 | 6.258436 | 0.03161526 | 6.258436
|  | 0.02097679 | 6.295035 |  |  | 0.02097679 | 6.295035 | 0.00499289 | 6.295035 | 0.03083536 | 6.295035
|  | 0.02040355 | 6.331634 |  |  | 0.02040355 | 6.331634 | 0.004857432 | 6.331634 | 0.03149789 | 6.331634
|  | 0.02026277 | 6.368233 |  |  | 0.02026277 | 6.368233 | 0.00478095 | 6.368233 | 0.03068541 | 6.368233
|  | 0.02027729 | 6.404832 |  |  | 0.02027729 | 6.404832 | 0.004852213 | 6.404832 | 0.0313551 | 6.404832
|  | 0.01929288 | 6.441431 |  |  | 0.01929288 | 6.441431 | 0.004732101 | 6.441431 | 0.03099144 | 6.441431
|  | 0.01944328 | 6.47803 |  |  | 0.01944328 | 6.47803 | 0.004664004 | 6.47803 | 0.03128862 | 6.47803
|  | 0.01900399 | 6.514629 |  |  | 0.01900399 | 6.514629 | 0.00475885 | 6.514629 | 0.03028381 | 6.514629
|  | 0.01846959 | 6.551228 |  |  | 0.01846959 | 6.551228 | 0.004677229 | 6.551228 | 0.0307133 | 6.551228
|  | 0.01884437 | 6.587827 |  |  | 0.01884437 | 6.587827 | 0.004612845 | 6.587827 | 0.03129234 | 6.587827
|  | 0.01860187 | 6.624426 |  |  | 0.01860187 | 6.624426 | 0.004509509 | 6.624426 | 0.03027241 | 6.624426
|  | 0.01767766 | 6.661025 |  |  | 0.01767766 | 6.661025 | 0.004460034 | 6.661025 | 0.03067302 | 6.661025
|  | 0.0178167 | 6.697624 |  |  | 0.0178167 | 6.697624 | 0.004395462 | 6.697624 | 0.03069059 | 6.697624
|  | 0.01721829 | 6.734223 |  |  | 0.01721829 | 6.734223 | 0.004417503 | 6.734223 | 0.03076794 | 6.734223
|  | 0.01704652 | 6.770822 |  |  | 0.01704652 | 6.770822 | 0.004416888 | 6.770822 | 0.03039222 | 6.770822
|  | 0.01653731 | 6.807421 |  |  | 0.01653731 | 6.807421 | 0.004244891 | 6.807421 | 0.03056222 | 6.807421
|  | 0.01618295 | 6.84402 |  |  | 0.01618295 | 6.84402 | 0.004352383 | 6.84402 | 0.03025917 | 6.84402
|  | 0.0160632 | 6.880619 |  |  | 0.0160632 | 6.880619 | 0.004229717 | 6.880619 | 0.0306235 | 6.880619
|  | 0.01613329 | 6.917218 |  |  | 0.01613329 | 6.917218 | 0.004223108 | 6.917218 | 0.03073471 | 6.917218
|  | 0.01547364 | 6.953817 |  |  | 0.01547364 | 6.953817 | 0.004132522 | 6.953817 | 0.03005701 | 6.953817
|  | 0.01549912 | 6.990416 |  |  | 0.01549912 | 6.990416 | 0.004183213 | 6.990416 | 0.03084226 | 6.990416
|  | 0.01468726 | 7.027015 |  |  | 0.01468726 | 7.027015 | 0.003997267 | 7.027015 | 0.03050673 | 7.027015
|  | 0.01445436 | 7.063615 |  |  | 0.01445436 | 7.063615 | 0.00408142 | 7.063615 | 0.0296363 | 7.063615
|  | 0.01404028 | 7.100214 |  |  | 0.01404028 | 7.100214 | 0.004053073 | 7.100214 | 0.03027063 | 7.100214
|  | 0.01402172 | 7.136813 |  |  | 0.01402172 | 7.136813 | 0.003890984 | 7.136813 | 0.03046219 | 7.136813
|  | 0.0135593 | 7.173412 |  |  | 0.0135593 | 7.173412 | 0.003948313 | 7.173412 | 0.02997277 | 7.173412
|  | 0.01328395 | 7.210011 |  |  | 0.01328395 | 7.210011 | 0.003889364 | 7.210011 | 0.03046626 | 7.210011
|  | 0.01290878 | 7.24661 |  |  | 0.01290878 | 7.24661 | 0.003762429 | 7.24661 | 0.03012985 | 7.24661
|  | 0.0125624 | 7.283209 |  |  | 0.0125624 | 7.283209 | 0.003848729 | 7.283209 | 0.03021775 | 7.283209