## 1
Общество с ограниченной ответственностью "Инженерная геология" (ООО "ИнжГео") | [8 empty] | Общество с ограниченной ответственностью "Инженерная геология" (ООО "ИнжГео")
Юр. адрес: 117279, г. Москва, ул. Миклухо-Маклая, 36 а, этаж 5, пом. XXIII к. 76-84 | [8 empty] | Юр. адрес: 117279, г. Москва, ул. Миклухо-Маклая, 36 а, этаж 5, пом. XXIII к. 76-84
Телефон/факс +7 (495) 132-30-00, Адрес электронной почты inbox@inj-geo.ru | [8 empty] | Телефон/факс +7 (495) 132-30-00, Адрес электронной почты inbox@inj-geo.ru
Испытательная лаборатория ООО «ИнжГео» | [8 empty] | Испытательная лаборатория ООО «ИнжГео»
Адрес места осуществления деятельности лаборатории: г. Москва, просп. Вернадского, д. 51, стр. 1 | [8 empty] | Адрес места осуществления деятельности лаборатории: г. Москва, просп. Вернадского, д. 51, стр. 1
Телефон +7(910)4557682, E-mail: slg85@mail.ru | [8 empty] | Телефон +7(910)4557682, E-mail: slg85@mail.ru
Протокол испытаний № 13-63/32 от 30-11-2022
Наименование и адрес заказчика: Переход трубопровода через р. Енисей
Наименование объекта: ООО Регионстрой
Наименование используемого метода/методики: ГОСТ 12248.4-2020 | [8 empty] | Наименование используемого метода/методики: ГОСТ 12248.3-2020
Условия проведения испытания: температура окружающей среды (18 - 25)0С, влажность воздуха (40 - 75)% | [8 empty] | Условия проведения испытания: температура окружающей среды (18 - 25)0С, влажность воздуха (40 - 75)%
Дата получение объекта подлежащего испытаниям: 03-11-2022
Дата испытания: 25.10.2022-19.11.2032
Испытание грунтов методом трехосного сжатия | [8 empty] | Испытание грунтов методом одноплоскостного среза
Лабораторный номер: |  |  |  | We, д.е. = |  |  |  |  | Лабораторный номер: |  | 1067 |  |  |  | We, д.е. = | 0.337453659
Номер скважины: |  |  |  | ρ, г/см3 = |  |  |  |  | Номер скважины: |  | BH-144 |  |  |  | ρ, г/см3 = | 1.75
Глубина отбора, м: |  |  |  | ρs, г/см3 = |  |  |  |  | Глубина отбора, м: |  | 2.1 |  |  |  | ρs, г/см3 = | 2.7
Наименование грунта: |  |  |  | e, д.е. = |  |  |  |  | Наименование грунта: |  | Суглинок, после оттаивания текучепластичный, легкий пылеватый |  |  |  | e, д.е. = | 1.0635
Схема проведения опыта: |  |  |  | IL, д.е. = |  |  |  |  | Схема проведения опыта: |  | КД |  |  |  | IL, д.е. = | 0.867
Результаты испытаний | [8 empty] | Результаты испытаний
[10 empty] | Нормальное напряжение σ, МПа | Касательное напряжение t, МПа | tg ϕ | Угол внутреннего трения ϕ, град. | Удельное сцепление C, МПа
[10 empty] | 0.1 | 0.01783844 | [5 empty] | 1
[10 empty] | 0.15 | 0.04075767
[10 empty] | 0.2 | 0.03367689
Эффективные значения угла внутреннего трения и удельного сцепления ϕ', С'
[10 empty] | ϕ', град. = | 9
[10 empty] | С', МПа = | 0.007
| Исполнитель: |  |  |  | Морозов Д.С. |  |  |  |  | Исполнитель: |  |  |  |  | Морозов Д.С.
| Начальник исп. лаборатории: |  |  |  | Семиколенова Л.Г. |  |  |  |  | Начальник исп. лаборатории: |  |  |  |  | Семиколенова Л.Г.
Лист 1 , всего листов 2 | [8 empty] | Лист 2 , всего листов 2
Частичное воспроизведение протокола испытаний без письменного разрешения ООО «ИнжГео» ЗАПРЕЩАЕТСЯ | [8 empty] | Частичное воспроизведение протокола испытаний без письменного разрешения ООО «ИнжГео» ЗАПРЕЩАЕТСЯ
|  | второй график |  | первый график
|  | dev | eps | sigma |  | dev1 | eps1 | dev2 | eps2 | dev3 | eps3
|  | 0 | 0 |  |  | 0 | 0 | 0 | 0 | 0 | 0
|  | 0.0004797458 | 0.03620606 |  |  | 0.0004797458 | 0.03620606 | 0.001104326 | 0.03620606 | 0.0009119242 | 0.03620606
|  | 0.0009933128 | 0.07241211 |  |  | 0.0009933128 | 0.07241211 | 0.002280614 | 0.07241211 | 0.001805919 | 0.07241211
|  | 0.001508721 | 0.1086182 |  |  | 0.001508721 | 0.1086182 | 0.003303679 | 0.1086182 | 0.00278023 | 0.1086182
|  | 0.001980423 | 0.1448242 |  |  | 0.001980423 | 0.1448242 | 0.004644481 | 0.1448242 | 0.003517069 | 0.1448242
|  | 0.002510901 | 0.1810303 |  |  | 0.002510901 | 0.1810303 | 0.005658357 | 0.1810303 | 0.004432469 | 0.1810303
|  | 0.002935748 | 0.2172363 |  |  | 0.002935748 | 0.2172363 | 0.006566839 | 0.2172363 | 0.005612052 | 0.2172363
|  | 0.003493554 | 0.2534424 |  |  | 0.003493554 | 0.2534424 | 0.0079217 | 0.2534424 | 0.006352093 | 0.2534424
|  | 0.00401279 | 0.2896485 |  |  | 0.00401279 | 0.2896485 | 0.008716815 | 0.2896485 | 0.007414678 | 0.2896485
|  | 0.004537937 | 0.3258545 |  |  | 0.004537937 | 0.3258545 | 0.009663934 | 0.3258545 | 0.007975975 | 0.3258545
|  | 0.004653065 | 0.3620606 |  |  | 0.004653065 | 0.3620606 | 0.01120268 | 0.3620606 | 0.008819201 | 0.3620606
|  | 0.00548454 | 0.3982666 |  |  | 0.00548454 | 0.3982666 | 0.01173962 | 0.3982666 | 0.009771557 | 0.3982666
|  | 0.005616622 | 0.4344727 |  |  | 0.005616622 | 0.4344727 | 0.01316043 | 0.4344727 | 0.01079599 | 0.4344727
|  | 0.00615254 | 0.4706787 |  |  | 0.00615254 | 0.4706787 | 0.01436173 | 0.4706787 | 0.01170866 | 0.4706787
|  | 0.007049225 | 0.5068848 |  |  | 0.007049225 | 0.5068848 | 0.01508595 | 0.5068848 | 0.01332886 | 0.5068848
|  | 0.007730885 | 0.5430909 |  |  | 0.007730885 | 0.5430909 | 0.01631549 | 0.5430909 | 0.01432105 | 0.5430909
|  | 0.007674286 | 0.5792969 |  |  | 0.007674286 | 0.5792969 | 0.01772656 | 0.5792969 | 0.01458703 | 0.5792969
|  | 0.008793509 | 0.615503 |  |  | 0.008793509 | 0.615503 | 0.01880459 | 0.615503 | 0.01660111 | 0.615503
|  | 0.009127476 | 0.651709 |  |  | 0.009127476 | 0.651709 | 0.02057818 | 0.651709 | 0.01736698 | 0.651709
|  | 0.009704897 | 0.6879151 |  |  | 0.009704897 | 0.6879151 | 0.02219554 | 0.6879151 | 0.01814517 | 0.6879151
|  | 0.009666949 | 0.7241211 |  |  | 0.009666949 | 0.7241211 | 0.02202621 | 0.7241211 | 0.0180427 | 0.7241211
|  | 0.01023717 | 0.7603272 |  |  | 0.01023717 | 0.7603272 | 0.02343956 | 0.7603272 | 0.01945889 | 0.7603272
|  | 0.01048835 | 0.7965333 |  |  | 0.01048835 | 0.7965333 | 0.02341045 | 0.7965333 | 0.02061884 | 0.7965333
|  | 0.01090466 | 0.8327393 |  |  | 0.01090466 | 0.8327393 | 0.02564697 | 0.8327393 | 0.02137212 | 0.8327393
|  | 0.0110677 | 0.8689454 |  |  | 0.0110677 | 0.8689454 | 0.02582625 | 0.8689454 | 0.02164969 | 0.8689454
|  | 0.01122748 | 0.9051514 |  |  | 0.01122748 | 0.9051514 | 0.02610531 | 0.9051514 | 0.02182741 | 0.9051514
|  | 0.01222123 | 0.9413575 |  |  | 0.01222123 | 0.9413575 | 0.02643656 | 0.9413575 | 0.02317838 | 0.9413575
|  | 0.01282337 | 0.9775635 |  |  | 0.01282337 | 0.9775635 | 0.02882552 | 0.9775635 | 0.02400526 | 0.9775635
|  | 0.01301454 | 1.01377 |  |  | 0.01301454 | 1.01377 | 0.02785033 | 1.01377 | 0.02318978 | 1.01377
|  | 0.01280381 | 1.049976 |  |  | 0.01280381 | 1.049976 | 0.02960083 | 1.049976 | 0.02418906 | 1.049976
|  | 0.0136467 | 1.086182 |  |  | 0.0136467 | 1.086182 | 0.03139924 | 1.086182 | 0.02460097 | 1.086182
|  | 0.01367629 | 1.122388 |  |  | 0.01367629 | 1.122388 | 0.03001719 | 1.122388 | 0.02511601 | 1.122388
|  | 0.01337951 | 1.158594 |  |  | 0.01337951 | 1.158594 | 0.03061662 | 1.158594 | 0.02647109 | 1.158594
|  | 0.01427008 | 1.1948 |  |  | 0.01427008 | 1.1948 | 0.03223265 | 1.1948 | 0.02638862 | 1.1948
|  | 0.0141052 | 1.231006 |  |  | 0.0141052 | 1.231006 | 0.03248988 | 1.231006 | 0.02789051 | 1.231006
|  | 0.01508833 | 1.267212 |  |  | 0.01508833 | 1.267212 | 0.0319389 | 1.267212 | 0.02795518 | 1.267212
|  | 0.01533972 | 1.303418 |  |  | 0.01533972 | 1.303418 | 0.03311494 | 1.303418 | 0.02873609 | 1.303418
|  | 0.01459934 | 1.339624 |  |  | 0.01459934 | 1.339624 | 0.033855 | 1.339624 | 0.02779982 | 1.339624
|  | 0.01557622 | 1.37583 |  |  | 0.01557622 | 1.37583 | 0.033356 | 1.37583 | 0.02813447 | 1.37583
|  | 0.01547397 | 1.412036 |  |  | 0.01547397 | 1.412036 | 0.03627734 | 1.412036 | 0.0301503 | 1.412036
|  | 0.01501122 | 1.448242 |  |  | 0.01501122 | 1.448242 | 0.035622 | 1.448242 | 0.02981168 | 1.448242
|  | 0.01621221 | 1.484448 |  |  | 0.01621221 | 1.484448 | 0.03653283 | 1.484448 | 0.02985063 | 1.484448
|  | 0.01644749 | 1.520654 |  |  | 0.01644749 | 1.520654 | 0.03493542 | 1.520654 | 0.02969249 | 1.520654
|  | 0.01601735 | 1.55686 |  |  | 0.01601735 | 1.55686 | 0.03606292 | 1.55686 | 0.0303709 | 1.55686
|  | 0.01660221 | 1.593067 |  |  | 0.01660221 | 1.593067 | 0.03782686 | 1.593067 | 0.03125222 | 1.593067
|  | 0.01616518 | 1.629273 |  |  | 0.01616518 | 1.629273 | 0.03816932 | 1.629273 | 0.0293501 | 1.629273
|  | 0.01632193 | 1.665479 |  |  | 0.01632193 | 1.665479 | 0.03802611 | 1.665479 | 0.03016669 | 1.665479
|  | 0.01714223 | 1.701685 |  |  | 0.01714223 | 1.701685 | 0.03932856 | 1.701685 | 0.03144813 | 1.701685
|  | 0.01625062 | 1.737891 |  |  | 0.01625062 | 1.737891 | 0.03689127 | 1.737891 | 0.03156844 | 1.737891
|  | 0.01741462 | 1.774097 |  |  | 0.01741462 | 1.774097 | 0.03894261 | 1.774097 | 0.03076275 | 1.774097
|  | 0.01701853 | 1.810303 |  |  | 0.01701853 | 1.810303 | 0.0371068 | 1.810303 | 0.03263827 | 1.810303
|  | 0.01667726 | 1.846509 |  |  | 0.01667726 | 1.846509 | 0.03852752 | 1.846509 | 0.03064291 | 1.846509
|  | 0.01682298 | 1.882715 |  |  | 0.01682298 | 1.882715 | 0.03988799 | 1.882715 | 0.03125905 | 1.882715
|  | 0.01678922 | 1.918921 |  |  | 0.01678922 | 1.918921 | 0.03897202 | 1.918921 | 0.03187889 | 1.918921
|  | 0.01807018 | 1.955127 |  |  | 0.01807018 | 1.955127 | 0.03865223 | 1.955127 | 0.0315294 | 1.955127
|  | 0.01667447 | 1.991333 |  |  | 0.01667447 | 1.991333 | 0.03952712 | 1.991333 | 0.03251465 | 1.991333
|  | 0.01723084 | 2.027539 |  |  | 0.01723084 | 2.027539 | 0.04038508 | 2.027539 | 0.0336334 | 2.027539
|  | 0.0173158 | 2.063745 |  |  | 0.0173158 | 2.063745 | 0.04084603 | 2.063745 | 0.03428106 | 2.063745
|  | 0.01717019 | 2.099951 |  |  | 0.01717019 | 2.099951 | 0.03906616 | 2.099951 | 0.0341991 | 2.099951
|  | 0.01764464 | 2.136157 |  |  | 0.01764464 | 2.136157 | 0.041163 | 2.136157 | 0.03214036 | 2.136157
|  | 0.01859931 | 2.172363 |  |  | 0.01859931 | 2.172363 | 0.0403959 | 2.172363 | 0.0343669 | 2.172363
|  | 0.01715804 | 2.208569 |  |  | 0.01715804 | 2.208569 | 0.04161853 | 2.208569 | 0.03375345 | 2.208569
|  | 0.01803218 | 2.244776 |  |  | 0.01803218 | 2.244776 | 0.0403075 | 2.244776 | 0.03390809 | 2.244776
|  | 0.01783844 | 2.280982 |  |  | 0.01783844 | 2.280982 | 0.04008728 | 2.280982 | 0.03400745 | 2.280982
|  | 0.01727297 | 2.317188 |  |  | 0.01727297 | 2.317188 | 0.04075767 | 2.317188 | 0.03367689 | 2.317188
|  | 0.01859644 | 2.353394 |  |  | 0.01859644 | 2.353394 | 0.04233975 | 2.353394 | 0.03311878 | 2.353394
|  | 0.01855377 | 2.3896 |  |  | 0.01855377 | 2.3896 | 0.04165558 | 2.3896 | 0.03505248 | 2.3896
|  | 0.01858866 | 2.425806 |  |  | 0.01858866 | 2.425806 | 0.04192596 | 2.425806 | 0.03479353 | 2.425806
|  | 0.01833202 | 2.462012 |  |  | 0.01833202 | 2.462012 | 0.03990571 | 2.462012 | 0.0331605 | 2.462012
|  | 0.01853776 | 2.498218 |  |  | 0.01853776 | 2.498218 | 0.04110343 | 2.498218 | 0.03304339 | 2.498218
|  | 0.01790073 | 2.534424 |  |  | 0.01790073 | 2.534424 | 0.04113398 | 2.534424 | 0.03279131 | 2.534424
|  | 0.01700518 | 2.57063 |  |  | 0.01700518 | 2.57063 | 0.04255602 | 2.57063 | 0.0340489 | 2.57063
|  | 0.01770901 | 2.606836 |  |  | 0.01770901 | 2.606836 | 0.04250632 | 2.606836 | 0.03332227 | 2.606836
|  | 0.01748586 | 2.643042 |  |  | 0.01748586 | 2.643042 | 0.04150757 | 2.643042 | 0.0357565 | 2.643042
|  | 0.01767433 | 2.679248 |  |  | 0.01767433 | 2.679248 | 0.04040041 | 2.679248 | 0.0333004 | 2.679248
|  | 0.01764027 | 2.715454 |  |  | 0.01764027 | 2.715454 | 0.04092549 | 2.715454 | 0.03352183 | 2.715454
|  | 0.01718677 | 2.75166 |  |  | 0.01718677 | 2.75166 | 0.04205561 | 2.75166 | 0.03408603 | 2.75166
|  | 0.01704923 | 2.787866 |  |  | 0.01704923 | 2.787866 | 0.04085083 | 2.787866 | 0.03506335 | 2.787866
|  | 0.01647446 | 2.824072 |  |  | 0.01647446 | 2.824072 | 0.04245305 | 2.824072 | 0.03558546 | 2.824072
|  | 0.01679812 | 2.860279 |  |  | 0.01679812 | 2.860279 | 0.04211565 | 2.860279 | 0.03539102 | 2.860279
|  | 0.01750478 | 2.896485 |  |  | 0.01750478 | 2.896485 | 0.04048267 | 2.896485 | 0.03381956 | 2.896485
|  | 0.01747076 | 2.932691 |  |  | 0.01747076 | 2.932691 | 0.04287063 | 2.932691 | 0.03589383 | 2.932691
|  | 0.01671547 | 2.968897 |  |  | 0.01671547 | 2.968897 | 0.0429507 | 2.968897 | 0.03528177 | 2.968897
|  | 0.01615256 | 3.005103 |  |  | 0.01615256 | 3.005103 | 0.04290272 | 3.005103 | 0.03606501 | 3.005103
|  | 0.01633962 | 3.041309 |  |  | 0.01633962 | 3.041309 | 0.04084809 | 3.041309 | 0.03550176 | 3.041309
|  | 0.01629598 | 3.077515 |  |  | 0.01629598 | 3.077515 | 0.0428565 | 3.077515 | 0.03500061 | 3.077515
|  | 0.01658037 | 3.113721 |  |  | 0.01658037 | 3.113721 | 0.04134613 | 3.113721 | 0.03421014 | 3.113721
|  | 0.01685094 | 3.149927 |  |  | 0.01685094 | 3.149927 | 0.0413817 | 3.149927 | 0.03357921 | 3.149927
|  | 0.01631459 | 3.186133 |  |  | 0.01631459 | 3.186133 | 0.04349822 | 3.186133 | 0.035322 | 3.186133
|  | 0.01698569 | 3.222339 |  |  | 0.01698569 | 3.222339 | 0.04242123 | 3.222339 | 0.03375337 | 3.222339
|  | 0.01596435 | 3.258545 |  |  | 0.01596435 | 3.258545 | 0.04095418 | 3.258545 | 0.03615457 | 3.258545
|  | 0.01664173 | 3.294751 |  |  | 0.01664173 | 3.294751 | 0.04227844 | 3.294751 | 0.03538454 | 3.294751
|  | 0.0164828 | 3.330957 |  |  | 0.0164828 | 3.330957 | 0.04044308 | 3.330957 | 0.03526344 | 3.330957
|  | 0.01605084 | 3.367163 |  |  | 0.01605084 | 3.367163 | 0.04033369 | 3.367163 | 0.03425523 | 3.367163
|  | 0.01701129 | 3.403369 |  |  | 0.01701129 | 3.403369 | 0.04164187 | 3.403369 | 0.03439866 | 3.403369
|  | 0.0164623 | 3.439575 |  |  | 0.0164623 | 3.439575 | 0.0414287 | 3.439575 | 0.0347169 | 3.439575
|  | 0.01606066 | 3.475782 |  |  | 0.01606066 | 3.475782 | 0.04082564 | 3.475782 | 0.03438454 | 3.475782
|  | 0.01674261 | 3.511988 |  |  | 0.01674261 | 3.511988 | 0.04131729 | 3.511988 | 0.03508708 | 3.511988
|  | 0.01634481 | 3.548194 |  |  | 0.01634481 | 3.548194 | 0.04242551 | 3.548194 | 0.03633756 | 3.548194
|  | 0.0164538 | 3.5844 |  |  | 0.0164538 | 3.5844 | 0.04073655 | 3.5844 | 0.03582901 | 3.5844
|  | 0.01596627 | 3.620606 |  |  | 0.01596627 | 3.620606 | 0.04222952 | 3.620606 | 0.03427477 | 3.620606
|  | 0.01701948 | 3.656812 |  |  | 0.01701948 | 3.656812 | 0.04054923 | 3.656812 | 0.03354827 | 3.656812
|  | 0.01615595 | 3.693018 |  |  | 0.01615595 | 3.693018 | 0.04238301 | 3.693018 | 0.03615955 | 3.693018
|  | 0.01647455 | 3.729224 |  |  | 0.01647455 | 3.729224 | 0.03973593 | 3.729224 | 0.03505992 | 3.729224
|  | 0.01634364 | 3.76543 |  |  | 0.01634364 | 3.76543 | 0.0414627 | 3.76543 | 0.03357693 | 3.76543
|  | 0.01593484 | 3.801636 |  |  | 0.01593484 | 3.801636 | 0.04006159 | 3.801636 | 0.033407 | 3.801636
|  | 0.01715847 | 3.837842 |  |  | 0.01715847 | 3.837842 | 0.04054887 | 3.837842 | 0.03297537 | 3.837842
|  | 0.01719568 | 3.874048 |  |  | 0.01719568 | 3.874048 | 0.0378738 | 3.874048 | 0.03550696 | 3.874048
|  | 0.01724281 | 3.910254 |  |  | 0.01724281 | 3.910254 | 0.0388141 | 3.910254 | 0.03447574 | 3.910254
|  | 0.01632745 | 3.94646 |  |  | 0.01632745 | 3.94646 | 0.03972783 | 3.94646 | 0.03306819 | 3.94646
|  | 0.01747426 | 3.982666 |  |  | 0.01747426 | 3.982666 | 0.03778713 | 3.982666 | 0.03295162 | 3.982666
|  | 0.01715623 | 4.018872 |  |  | 0.01715623 | 4.018872 | 0.03781383 | 4.018872 | 0.03330415 | 4.018872
|  | 0.01635471 | 4.055078 |  |  | 0.01635471 | 4.055078 | 0.03840875 | 4.055078 | 0.0346446 | 4.055078
|  | 0.01707823 | 4.091284 |  |  | 0.01707823 | 4.091284 | 0.03591444 | 4.091284 | 0.03284618 | 4.091284
|  | 0.01649069 | 4.127491 |  |  | 0.01649069 | 4.127491 | 0.03614348 | 4.127491 | 0.03314512 | 4.127491
|  | 0.01771654 | 4.163697 |  |  | 0.01771654 | 4.163697 | 0.03725266 | 4.163697 | 0.03212088 | 4.163697
|  | 0.01741924 | 4.199903 |  |  | 0.01741924 | 4.199903 | 0.03593222 | 4.199903 | 0.03223254 | 4.199903
|  | 0.01650116 | 4.236109 |  |  | 0.01650116 | 4.236109 | 0.03508793 | 4.236109 | 0.03136831 | 4.236109
|  | 0.01651886 | 4.272315 |  |  | 0.01651886 | 4.272315 | 0.03450383 | 4.272315 | 0.03296073 | 4.272315
|  | 0.01696778 | 4.308521 |  |  | 0.01696778 | 4.308521 | 0.03708762 | 4.308521 | 0.03277064 | 4.308521
|  | 0.01747736 | 4.344727 |  |  | 0.01747736 | 4.344727 | 0.03587049 | 4.344727 | 0.03254074 | 4.344727
|  | 0.01694064 | 4.380933 |  |  | 0.01694064 | 4.380933 | 0.03629756 | 4.380933 | 0.03273378 | 4.380933
|  | 0.01787584 | 4.417139 |  |  | 0.01787584 | 4.417139 | 0.03732993 | 4.417139 | 0.03141769 | 4.417139
|  | 0.01659223 | 4.453345 |  |  | 0.01659223 | 4.453345 | 0.03487492 | 4.453345 | 0.03150961 | 4.453345
|  | 0.016847 | 4.489551 |  |  | 0.016847 | 4.489551 | 0.03742415 | 4.489551 | 0.03103828 | 4.489551
|  | 0.01638021 | 4.525757 |  |  | 0.01638021 | 4.525757 | 0.03550249 | 4.525757 | 0.03127089 | 4.525757
|  | 0.01775941 | 4.561963 |  |  | 0.01775941 | 4.561963 | 0.0366641 | 4.561963 | 0.03203266 | 4.561963
|  | 0.01698382 | 4.598169 |  |  | 0.01698382 | 4.598169 | 0.03514333 | 4.598169 | 0.03166923 | 4.598169
|  | 0.01655094 | 4.634375 |  |  | 0.01655094 | 4.634375 | 0.03712769 | 4.634375 | 0.0299815 | 4.634375
|  | 0.01699138 | 4.670581 |  |  | 0.01699138 | 4.670581 | 0.03656562 | 4.670581 | 0.03052939 | 4.670581
|  | 0.01639111 | 4.706787 |  |  | 0.01639111 | 4.706787 | 0.03727682 | 4.706787 | 0.03115103 | 4.706787
|  | 0.01703363 | 4.742994 |  |  | 0.01703363 | 4.742994 | 0.03660399 | 4.742994 | 0.0308281 | 4.742994
|  | 0.01648036 | 4.7792 |  |  | 0.01648036 | 4.7792 | 0.03711497 | 4.7792 | 0.02904303 | 4.7792
|  | 0.01697567 | 4.815406 |  |  | 0.01697567 | 4.815406 | 0.03741137 | 4.815406 | 0.03000142 | 4.815406
|  | 0.01643601 | 4.851612 |  |  | 0.01643601 | 4.851612 | 0.03577659 | 4.851612 | 0.02834159 | 4.851612
|  | 0.01636448 | 4.887818 |  |  | 0.01636448 | 4.887818 | 0.03618741 | 4.887818 | 0.02932336 | 4.887818
|  | 0.01751147 | 4.924024 |  |  | 0.01751147 | 4.924024 | 0.03668759 | 4.924024 | 0.02871131 | 4.924024
|  | 0.01703285 | 4.96023 |  |  | 0.01703285 | 4.96023 | 0.03571793 | 4.96023 | 0.02790525 | 4.96023
|  | 0.01677724 | 4.996436 |  |  | 0.01677724 | 4.996436 | 0.03578527 | 4.996436 | 0.02834214 | 4.996436
|  | 0.01728801 | 5.032642 |  |  | 0.01728801 | 5.032642 | 0.03526966 | 5.032642 | 0.02806595 | 5.032642
|  | 0.01696363 | 5.068848 |  |  | 0.01696363 | 5.068848 | 0.03544768 | 5.068848 | 0.02891706 | 5.068848
|  | 0.01604729 | 5.105054 |  |  | 0.01604729 | 5.105054 | 0.03502128 | 5.105054 | 0.02837915 | 5.105054
|  | 0.01622422 | 5.14126 |  |  | 0.01622422 | 5.14126 | 0.03725867 | 5.14126 | 0.02754254 | 5.14126
|  | 0.01646887 | 5.177466 |  |  | 0.01646887 | 5.177466 | 0.03606321 | 5.177466 | 0.02777126 | 5.177466
|  | 0.01598125 | 5.213672 |  |  | 0.01598125 | 5.213672 | 0.03567573 | 5.213672 | 0.02799798 | 5.213672
|  | 0.0166157 | 5.249878 |  |  | 0.0166157 | 5.249878 | 0.03645365 | 5.249878 | 0.02791106 | 5.249878
|  | 0.0170123 | 5.286084 |  |  | 0.0170123 | 5.286084 | 0.03635088 | 5.286084 | 0.02767216 | 5.286084
|  | 0.01719402 | 5.32229 |  |  | 0.01719402 | 5.32229 | 0.03554212 | 5.32229 | 0.02652732 | 5.32229
|  | 0.01647709 | 5.358496 |  |  | 0.01647709 | 5.358496 | 0.03687459 | 5.358496 | 0.02787987 | 5.358496
|  | 0.01568698 | 5.394703 |  |  | 0.01568698 | 5.394703 | 0.03608471 | 5.394703 | 0.02583112 | 5.394703
|  | 0.01642775 | 5.430909 |  |  | 0.01642775 | 5.430909 | 0.03548456 | 5.430909 | 0.02650531 | 5.430909
|  | 0.01657877 | 5.467115 |  |  | 0.01657877 | 5.467115 | 0.03577774 | 5.467115 | 0.0263274 | 5.467115
|  | 0.01542632 | 5.503321 |  |  | 0.01542632 | 5.503321 | 0.03600204 | 5.503321 | 0.02741872 | 5.503321
|  | 0.01570026 | 5.539527 |  |  | 0.01570026 | 5.539527 | 0.03606254 | 5.539527 | 0.02606789 | 5.539527
|  | 0.01524027 | 5.575733 |  |  | 0.01524027 | 5.575733 | 0.03484958 | 5.575733 | 0.02713884 | 5.575733
|  | 0.01510554 | 5.611939 |  |  | 0.01510554 | 5.611939 | 0.03552234 | 5.611939 | 0.02695782 | 5.611939
|  | 0.01537433 | 5.648145 |  |  | 0.01537433 | 5.648145 | 0.03508067 | 5.648145 | 0.02644513 | 5.648145
|  | 0.01522006 | 5.684351 |  |  | 0.01522006 | 5.684351 | 0.03419971 | 5.684351 | 0.0261909 | 5.684351
|  | 0.01493272 | 5.720557 |  |  | 0.01493272 | 5.720557 | 0.03455189 | 5.720557 | 0.02623912 | 5.720557
|  | 0.01522633 | 5.756763 |  |  | 0.01522633 | 5.756763 | 0.03418241 | 5.756763 | 0.02663329 | 5.756763
|  | 0.01537682 | 5.792969 |  |  | 0.01537682 | 5.792969 | 0.03613773 | 5.792969 | 0.02680434 | 5.792969
|  | 0.01467312 | 5.829175 |  |  | 0.01467312 | 5.829175 | 0.033917 | 5.829175 | 0.02575156 | 5.829175
|  | 0.0149724 | 5.865381 |  |  | 0.0149724 | 5.865381 | 0.03512601 | 5.865381 | 0.02488921 | 5.865381
|  | 0.01411664 | 5.901587 |  |  | 0.01411664 | 5.901587 | 0.03384494 | 5.901587 | 0.02653718 | 5.901587
|  | 0.01398476 | 5.937793 |  |  | 0.01398476 | 5.937793 | 0.03533367 | 5.937793 | 0.02484015 | 5.937793
|  | 0.01447299 | 5.973999 |  |  | 0.01447299 | 5.973999 | 0.03239949 | 5.973999 | 0.02577636 | 5.973999
|  | 0.01336684 | 6.010206 |  |  | 0.01336684 | 6.010206 | 0.03355618 | 6.010206 | 0.02576235 | 6.010206
|  | 0.01439729 | 6.046412 |  |  | 0.01439729 | 6.046412 | 0.03456481 | 6.046412 | 0.02635246 | 6.046412
|  | 0.01396526 | 6.082618 |  |  | 0.01396526 | 6.082618 | 0.03248659 | 6.082618 | 0.02452656 | 6.082618
|  | 0.01358962 | 6.118824 |  |  | 0.01358962 | 6.118824 | 0.03364446 | 6.118824 | 0.02429235 | 6.118824
|  | 0.01388379 | 6.15503 |  |  | 0.01388379 | 6.15503 | 0.03237195 | 6.15503 | 0.02513978 | 6.15503
|  | 0.01319584 | 6.191236 |  |  | 0.01319584 | 6.191236 | 0.03225976 | 6.191236 | 0.02559679 | 6.191236
|  | 0.0134156 | 6.227442 |  |  | 0.0134156 | 6.227442 | 0.03262194 | 6.227442 | 0.0253875 | 6.227442
|  | 0.01377977 | 6.263648 |  |  | 0.01377977 | 6.263648 | 0.03279239 | 6.263648 | 0.02533387 | 6.263648
|  | 0.01346896 | 6.299854 |  |  | 0.01346896 | 6.299854 | 0.03116635 | 6.299854 | 0.02537221 | 6.299854
|  | 0.01298102 | 6.33606 |  |  | 0.01298102 | 6.33606 | 0.03219202 | 6.33606 | 0.0234023 | 6.33606
|  | 0.01283489 | 6.372266 |  |  | 0.01283489 | 6.372266 | 0.02995437 | 6.372266 | 0.0245263 | 6.372266
|  | 0.01305332 | 6.408472 |  |  | 0.01305332 | 6.408472 | 0.03022969 | 6.408472 | 0.02372454 | 6.408472
|  | 0.01346926 | 6.444678 |  |  | 0.01346926 | 6.444678 | 0.03012537 | 6.444678 | 0.02309224 | 6.444678
|  | 0.01232123 | 6.480884 |  |  | 0.01232123 | 6.480884 | 0.03116981 | 6.480884 | 0.02394072 | 6.480884
|  | 0.01292748 | 6.51709 |  |  | 0.01292748 | 6.51709 | 0.03068544 | 6.51709 | 0.02381362 | 6.51709
|  | 0.01272219 | 6.553296 |  |  | 0.01272219 | 6.553296 | 0.02938616 | 6.553296 | 0.02314814 | 6.553296
|  | 0.0122591 | 6.589502 |  |  | 0.0122591 | 6.589502 | 0.0298883 | 6.589502 | 0.02340963 | 6.589502
|  | 0.01289356 | 6.625708 |  |  | 0.01289356 | 6.625708 | 0.02745365 | 6.625708 | 0.02249204 | 6.625708
|  | 0.01215949 | 6.661915 |  |  | 0.01215949 | 6.661915 | 0.02647914 | 6.661915 | 0.0217448 | 6.661915
|  | 0.012552 | 6.698121 |  |  | 0.012552 | 6.698121 | 0.02696177 | 6.698121 | 0.02222012 | 6.698121
|  | 0.01290617 | 6.734327 |  |  | 0.01290617 | 6.734327 | 0.02630176 | 6.734327 | 0.02244414 | 6.734327
|  | 0.01284424 | 6.770533 |  |  | 0.01284424 | 6.770533 | 0.02647677 | 6.770533 | 0.02087064 | 6.770533
|  | 0.01207606 | 6.806739 |  |  | 0.01207606 | 6.806739 | 0.02612354 | 6.806739 | 0.02176304 | 6.806739
|  | 0.01247971 | 6.842945 |  |  | 0.01247971 | 6.842945 | 0.0247067 | 6.842945 | 0.02039479 | 6.842945
|  | 0.01241228 | 6.879151 |  |  | 0.01241228 | 6.879151 | 0.02490219 | 6.879151 | 0.02020878 | 6.879151
|  | 0.01219031 | 6.915357 |  |  | 0.01219031 | 6.915357 | 0.02319713 | 6.915357 | 0.02072476 | 6.915357
|  | 0.01201306 | 6.951563 |  |  | 0.01201306 | 6.951563 | 0.02353911 | 6.951563 | 0.02069172 | 6.951563
|  | 0.01220377 | 6.987769 |  |  | 0.01220377 | 6.987769 | 0.02143413 | 6.987769 | 0.01950151 | 6.987769
|  | 0.01220188 | 7.023975 |  |  | 0.01220188 | 7.023975 | 0.0218809 | 7.023975 | 0.01943385 | 7.023975
|  | 0.01179638 | 7.060181 |  |  | 0.01179638 | 7.060181 | 0.02158976 | 7.060181 | 0.01884509 | 7.060181
|  | 0.01156333 | 7.096387 |  |  | 0.01156333 | 7.096387 | 0.0201541 | 7.096387 | 0.01883668 | 7.096387
|  | 0.01176751 | 7.132593 |  |  | 0.01176751 | 7.132593 | 0.01892851 | 7.132593 | 0.01872531 | 7.132593
|  | 0.01232284 | 7.168799 |  |  | 0.01232284 | 7.168799 | 0.01920413 | 7.168799 | 0.01943349 | 7.168799
|  | 0.01188653 | 7.205005 |  |  | 0.01188653 | 7.205005 | 0.01761176 | 7.205005 | 0.01888313 | 7.205005