## 1
Общество с ограниченной ответственностью "Инженерная геология" (ООО "ИнжГео") | [8 empty] | Общество с ограниченной ответственностью "Инженерная геология" (ООО "ИнжГео")
Юр. адрес: 117279, г. Москва, ул. Миклухо-Маклая, 36 а, этаж 5, пом. XXIII к. 76-84 | [8 empty] | Юр. адрес: 117279, г. Москва, ул. Миклухо-Маклая, 36 а, этаж 5, пом. XXIII к. 76-84
Телефон/факс +7 (495) 132-30-00, Адрес электронной почты inbox@inj-geo.ru | [8 empty] | Телефон/факс +7 (495) 132-30-00, Адрес электронной почты inbox@inj-geo.ru
Испытательная лаборатория ООО «ИнжГео» | [8 empty] | Испытательная лаборатория ООО «ИнжГео»
Адрес места осуществления деятельности лаборатории: г. Москва, просп. Вернадского, д. 51, стр. 1 | [8 empty] | Адрес места осуществления деятельности лаборатории: г. Москва, просп. Вернадского, д. 51, стр. 1
Телефон +7(910)4557682, E-mail: slg85@mail.ru | [8 empty] | Телефон +7(910)4557682, E-mail: slg85@mail.ru
Протокол испытаний № 13-63/34 от 02-12-2022
Наименование и адрес заказчика: Переход трубопровода через р. Енисей
Наименование объекта: ООО Регионстрой
Наименование используемого метода/методики: ГОСТ 12248.4-2020 | [8 empty] | Наименование используемого метода/методики: ГОСТ 12248.3-2020
Условия проведения испытания: температура окружающей среды (18 - 25)0С, влажность воздуха (40 - 75)% | [8 empty] | Условия проведения испытания: температура окружающей среды (18 - 25)0С, влажность воздуха (40 - 75)%
Дата получение объекта подлежащего испытаниям: 05-11-2022
Дата испытания: 25.10.2022-19.11.2034
Испытание грунтов методом трехосного сжатия | [8 empty] | Испытание грунтов методом одноплоскостного среза
Лабораторный номер: |  |  |  | We, д.е. = |  |  |  |  | Лабораторный номер: |  | 1069 |  |  |  | We, д.е. = | 0.55399932
Номер скважины: |  |  |  | ρ, г/см3 = |  |  |  |  | Номер скважины: |  | BH-003 |  |  |  | ρ, г/см3 =
Глубина отбора, м: |  |  |  | ρs, г/см3 = |  |  |  |  | Глубина отбора, м: |  | 2.1 |  |  |  | ρs, г/см3 = | 2.72
Наименование грунта: |  |  |  | e, д.е. = |  |  |  |  | Наименование грунта: |  | Суглинок, после оттаивания текучий, тяжелый песчанистый |  |  |  | e, д.е. =
Схема проведения опыта: |  |  |  | IL, д.е. = |  |  |  |  | Схема проведения опыта: |  | КД |  |  |  | IL, д.е. = | 2.864
Результаты испытаний | [8 empty] | Результаты испытаний
[10 empty] | Нормальное напряжение σ, МПа | Касательное напряжение t, МПа | tg ϕ | Угол внутреннего трения ϕ, град. | Удельное сцепление C, МПа
[10 empty] | 0.1 | 0.01283844 | [5 empty] | 1
[10 empty] | 0.15 | 0.05075767
[10 empty] | 0.2 | 0.02867689
Эффективные значения угла внутреннего трения и удельного сцепления ϕ', С'
[10 empty] | ϕ', град. = | 9
[10 empty] | С', МПа = | 0.007
| Исполнитель: |  |  |  | Морозов Д.С. |  |  |  |  | Исполнитель: |  |  |  |  | Морозов Д.С.
| Начальник исп. лаборатории: |  |  |  | Семиколенова Л.Г. |  |  |  |  | Начальник исп. лаборатории: |  |  |  |  | Семиколенова Л.Г.
Лист 1 , всего листов 2 | [8 empty] | Лист 2 , всего листов 2
Частичное воспроизведение протокола испытаний без письменного разрешения ООО «ИнжГео» ЗАПРЕЩАЕТСЯ | [8 empty] | Частичное воспроизведение протокола испытаний без письменного разрешения ООО «ИнжГео» ЗАПРЕЩАЕТСЯ
|  | второй график |  | первый график
|  | dev | eps | sigma |  | dev1 | eps1 | dev2 | eps2 | dev3 | eps3
|  | 0 | 0 |  |  | 0 | 0 | 0 | 0 | 0 | 0
|  | 0.0003596787 | 0.03620606 |  |  | 0.0003596787 | 0.03620606 | 0.001400644 | 0.03620606 | 0.0007734152 | 0.03620606
|  | 0.0007259832 | 0.07241211 |  |  | 0.0007259832 | 0.07241211 | 0.002815351 | 0.07241211 | 0.001628152 | 0.07241211
|  | 0.001081024 | 0.1086182 |  |  | 0.001081024 | 0.1086182 | 0.004292928 | 0.1086182 | 0.002424702 | 0.1086182
|  | 0.001456849 | 0.1448242 |  |  | 0.001456849 | 0.1448242 | 0.005340068 | 0.1448242 | 0.003197105 | 0.1448242
|  | 0.001711211 | 0.1810303 |  |  | 0.001711211 | 0.1810303 | 0.006617868 | 0.1810303 | 0.003854613 | 0.1810303
|  | 0.002047386 | 0.2172363 |  |  | 0.002047386 | 0.2172363 | 0.008520505 | 0.2172363 | 0.004781169 | 0.2172363
|  | 0.002544359 | 0.2534424 |  |  | 0.002544359 | 0.2534424 | 0.009807404 | 0.2534424 | 0.005652186 | 0.2534424
|  | 0.002862643 | 0.2896485 |  |  | 0.002862643 | 0.2896485 | 0.01084117 | 0.2896485 | 0.006322547 | 0.2896485
|  | 0.003134477 | 0.3258545 |  |  | 0.003134477 | 0.3258545 | 0.01192953 | 0.3258545 | 0.00679599 | 0.3258545
|  | 0.003614223 | 0.3620606 |  |  | 0.003614223 | 0.3620606 | 0.01346874 | 0.3620606 | 0.007628995 | 0.3620606
|  | 0.00380993 | 0.3982666 |  |  | 0.00380993 | 0.3982666 | 0.01499154 | 0.3982666 | 0.008584683 | 0.3982666
|  | 0.004227643 | 0.4344727 |  |  | 0.004227643 | 0.4344727 | 0.01668609 | 0.4344727 | 0.009760661 | 0.4344727
|  | 0.004403377 | 0.4706787 |  |  | 0.004403377 | 0.4706787 | 0.0173856 | 0.4706787 | 0.009933574 | 0.4706787
|  | 0.005044201 | 0.5068848 |  |  | 0.005044201 | 0.5068848 | 0.01884597 | 0.5068848 | 0.01144049 | 0.5068848
|  | 0.005219217 | 0.5430909 |  |  | 0.005219217 | 0.5430909 | 0.02088522 | 0.5430909 | 0.0116128 | 0.5430909
|  | 0.005503816 | 0.5792969 |  |  | 0.005503816 | 0.5792969 | 0.02182293 | 0.5792969 | 0.01297111 | 0.5792969
|  | 0.006343354 | 0.615503 |  |  | 0.006343354 | 0.615503 | 0.02502353 | 0.615503 | 0.0141513 | 0.615503
|  | 0.006725864 | 0.651709 |  |  | 0.006725864 | 0.651709 | 0.02539755 | 0.651709 | 0.01480292 | 0.651709
|  | 0.006831048 | 0.6879151 |  |  | 0.006831048 | 0.6879151 | 0.02613088 | 0.6879151 | 0.01501539 | 0.6879151
|  | 0.006965912 | 0.7241211 |  |  | 0.006965912 | 0.7241211 | 0.02723893 | 0.7241211 | 0.01642974 | 0.7241211
|  | 0.007166724 | 0.7603272 |  |  | 0.007166724 | 0.7603272 | 0.03051616 | 0.7603272 | 0.01651847 | 0.7603272
|  | 0.007470183 | 0.7965333 |  |  | 0.007470183 | 0.7965333 | 0.02931218 | 0.7965333 | 0.01714234 | 0.7965333
|  | 0.008007367 | 0.8327393 |  |  | 0.008007367 | 0.8327393 | 0.03286648 | 0.8327393 | 0.01817247 | 0.8327393
|  | 0.008362669 | 0.8689454 |  |  | 0.008362669 | 0.8689454 | 0.03153405 | 0.8689454 | 0.01801638 | 0.8689454
|  | 0.00878398 | 0.9051514 |  |  | 0.00878398 | 0.9051514 | 0.03469491 | 0.9051514 | 0.0191186 | 0.9051514
|  | 0.008277441 | 0.9413575 |  |  | 0.008277441 | 0.9413575 | 0.03498881 | 0.9413575 | 0.01874869 | 0.9413575
|  | 0.009164625 | 0.9775635 |  |  | 0.009164625 | 0.9775635 | 0.03567806 | 0.9775635 | 0.02048458 | 0.9775635
|  | 0.009269015 | 1.01377 |  |  | 0.009269015 | 1.01377 | 0.03506234 | 1.01377 | 0.02079482 | 1.01377
|  | 0.009452638 | 1.049976 |  |  | 0.009452638 | 1.049976 | 0.03601162 | 1.049976 | 0.02089309 | 1.049976
|  | 0.009665718 | 1.086182 |  |  | 0.009665718 | 1.086182 | 0.03745951 | 1.086182 | 0.02156051 | 1.086182
|  | 0.00989113 | 1.122388 |  |  | 0.00989113 | 1.122388 | 0.03895657 | 1.122388 | 0.02105102 | 1.122388
|  | 0.009516255 | 1.158594 |  |  | 0.009516255 | 1.158594 | 0.03786028 | 1.158594 | 0.0221632 | 1.158594
|  | 0.01016112 | 1.1948 |  |  | 0.01016112 | 1.1948 | 0.03939671 | 1.1948 | 0.02212177 | 1.1948
|  | 0.01052963 | 1.231006 |  |  | 0.01052963 | 1.231006 | 0.03938174 | 1.231006 | 0.02307821 | 1.231006
|  | 0.01002329 | 1.267212 |  |  | 0.01002329 | 1.267212 | 0.03970557 | 1.267212 | 0.02243272 | 1.267212
|  | 0.01019434 | 1.303418 |  |  | 0.01019434 | 1.303418 | 0.04239595 | 1.303418 | 0.02408195 | 1.303418
|  | 0.01112525 | 1.339624 |  |  | 0.01112525 | 1.339624 | 0.0413765 | 1.339624 | 0.02294045 | 1.339624
|  | 0.0108846 | 1.37583 |  |  | 0.0108846 | 1.37583 | 0.0413603 | 1.37583 | 0.02483955 | 1.37583
|  | 0.0113351 | 1.412036 |  |  | 0.0113351 | 1.412036 | 0.04520408 | 1.412036 | 0.02506919 | 1.412036
|  | 0.01074156 | 1.448242 |  |  | 0.01074156 | 1.448242 | 0.04337964 | 1.448242 | 0.02573489 | 1.448242
|  | 0.01138202 | 1.484448 |  |  | 0.01138202 | 1.484448 | 0.04395311 | 1.484448 | 0.02590474 | 1.484448
|  | 0.01127983 | 1.520654 |  |  | 0.01127983 | 1.520654 | 0.04590828 | 1.520654 | 0.02484616 | 1.520654
|  | 0.01132416 | 1.55686 |  |  | 0.01132416 | 1.55686 | 0.04700962 | 1.55686 | 0.02640857 | 1.55686
|  | 0.01109137 | 1.593067 |  |  | 0.01109137 | 1.593067 | 0.04574373 | 1.593067 | 0.02677459 | 1.593067
|  | 0.01218228 | 1.629273 |  |  | 0.01218228 | 1.629273 | 0.04573842 | 1.629273 | 0.02516067 | 1.629273
|  | 0.01229945 | 1.665479 |  |  | 0.01229945 | 1.665479 | 0.04659283 | 1.665479 | 0.02660044 | 1.665479
|  | 0.01153924 | 1.701685 |  |  | 0.01153924 | 1.701685 | 0.04730292 | 1.701685 | 0.02673122 | 1.701685
|  | 0.01244144 | 1.737891 |  |  | 0.01244144 | 1.737891 | 0.04645047 | 1.737891 | 0.02695991 | 1.737891
|  | 0.01187543 | 1.774097 |  |  | 0.01187543 | 1.774097 | 0.04621374 | 1.774097 | 0.02665477 | 1.774097
|  | 0.01234582 | 1.810303 |  |  | 0.01234582 | 1.810303 | 0.04939683 | 1.810303 | 0.0276938 | 1.810303
|  | 0.0126133 | 1.846509 |  |  | 0.0126133 | 1.846509 | 0.04958757 | 1.846509 | 0.02677753 | 1.846509
|  | 0.01256135 | 1.882715 |  |  | 0.01256135 | 1.882715 | 0.05031141 | 1.882715 | 0.02851296 | 1.882715
|  | 0.01232169 | 1.918921 |  |  | 0.01232169 | 1.918921 | 0.0492897 | 1.918921 | 0.02863103 | 1.918921
|  | 0.01226675 | 1.955127 |  |  | 0.01226675 | 1.955127 | 0.04808317 | 1.955127 | 0.02749275 | 1.955127
|  | 0.0125636 | 1.991333 |  |  | 0.0125636 | 1.991333 | 0.05152984 | 1.991333 | 0.02685593 | 1.991333
|  | 0.01244512 | 2.027539 |  |  | 0.01244512 | 2.027539 | 0.04762893 | 2.027539 | 0.02773939 | 2.027539
|  | 0.01205189 | 2.063745 |  |  | 0.01205189 | 2.063745 | 0.05175074 | 2.063745 | 0.02900102 | 2.063745
|  | 0.01272396 | 2.099951 |  |  | 0.01272396 | 2.099951 | 0.05114297 | 2.099951 | 0.02925328 | 2.099951
|  | 0.01248216 | 2.136157 |  |  | 0.01248216 | 2.136157 | 0.0502465 | 2.136157 | 0.02979198 | 2.136157
|  | 0.01220769 | 2.172363 |  |  | 0.01220769 | 2.172363 | 0.04991024 | 2.172363 | 0.02888514 | 2.172363
|  | 0.01262877 | 2.208569 |  |  | 0.01262877 | 2.208569 | 0.05065446 | 2.208569 | 0.02801179 | 2.208569
|  | 0.01273796 | 2.244776 |  |  | 0.01273796 | 2.244776 | 0.05288516 | 2.244776 | 0.02836126 | 2.244776
|  | 0.01342491 | 2.280982 |  |  | 0.01342491 | 2.280982 | 0.05191889 | 2.280982 | 0.02867689 | 2.280982
|  | 0.01283844 | 2.317188 |  |  | 0.01283844 | 2.317188 | 0.05075767 | 2.317188 | 0.02877152 | 2.317188
|  | 0.01332516 | 2.353394 |  |  | 0.01332516 | 2.353394 | 0.0492927 | 2.353394 | 0.02809569 | 2.353394
|  | 0.01325253 | 2.3896 |  |  | 0.01325253 | 2.3896 | 0.05101074 | 2.3896 | 0.02793022 | 2.3896
|  | 0.01255743 | 2.425806 |  |  | 0.01255743 | 2.425806 | 0.05276481 | 2.425806 | 0.02986015 | 2.425806
|  | 0.01315774 | 2.462012 |  |  | 0.01315774 | 2.462012 | 0.05004675 | 2.462012 | 0.02755821 | 2.462012
|  | 0.01276069 | 2.498218 |  |  | 0.01276069 | 2.498218 | 0.05125629 | 2.498218 | 0.02893303 | 2.498218
|  | 0.01260715 | 2.534424 |  |  | 0.01260715 | 2.534424 | 0.05224212 | 2.534424 | 0.0292045 | 2.534424
|  | 0.01317155 | 2.57063 |  |  | 0.01317155 | 2.57063 | 0.04901599 | 2.57063 | 0.0296713 | 2.57063
|  | 0.01257817 | 2.606836 |  |  | 0.01257817 | 2.606836 | 0.05320595 | 2.606836 | 0.02920476 | 2.606836
|  | 0.01337604 | 2.643042 |  |  | 0.01337604 | 2.643042 | 0.05167187 | 2.643042 | 0.02722364 | 2.643042
|  | 0.01265347 | 2.679248 |  |  | 0.01265347 | 2.679248 | 0.05123087 | 2.679248 | 0.02824361 | 2.679248
|  | 0.0134698 | 2.715454 |  |  | 0.0134698 | 2.715454 | 0.05126764 | 2.715454 | 0.02784124 | 2.715454
|  | 0.01274577 | 2.75166 |  |  | 0.01274577 | 2.75166 | 0.05060102 | 2.75166 | 0.02880112 | 2.75166
|  | 0.01286787 | 2.787866 |  |  | 0.01286787 | 2.787866 | 0.05113052 | 2.787866 | 0.02785285 | 2.787866
|  | 0.01376368 | 2.824072 |  |  | 0.01376368 | 2.824072 | 0.04917343 | 2.824072 | 0.02791714 | 2.824072
|  | 0.01308925 | 2.860279 |  |  | 0.01308925 | 2.860279 | 0.05114879 | 2.860279 | 0.02648917 | 2.860279
|  | 0.01388545 | 2.896485 |  |  | 0.01388545 | 2.896485 | 0.0517227 | 2.896485 | 0.0264 | 2.896485
|  | 0.01315151 | 2.932691 |  |  | 0.01315151 | 2.932691 | 0.05319836 | 2.932691 | 0.02827941 | 2.932691
|  | 0.01354584 | 2.968897 |  |  | 0.01354584 | 2.968897 | 0.0512379 | 2.968897 | 0.02687425 | 2.968897
|  | 0.01326811 | 3.005103 |  |  | 0.01326811 | 3.005103 | 0.05348764 | 3.005103 | 0.0281074 | 3.005103
|  | 0.01301516 | 3.041309 |  |  | 0.01301516 | 3.041309 | 0.05116348 | 3.041309 | 0.02825488 | 3.041309
|  | 0.01334323 | 3.077515 |  |  | 0.01334323 | 3.077515 | 0.04935838 | 3.077515 | 0.02672734 | 3.077515
|  | 0.01316329 | 3.113721 |  |  | 0.01316329 | 3.113721 | 0.05138247 | 3.113721 | 0.02680952 | 3.113721
|  | 0.01344421 | 3.149927 |  |  | 0.01344421 | 3.149927 | 0.05349812 | 3.149927 | 0.02587801 | 3.149927
|  | 0.01376687 | 3.186133 |  |  | 0.01376687 | 3.186133 | 0.05223678 | 3.186133 | 0.0274621 | 3.186133
|  | 0.01294894 | 3.222339 |  |  | 0.01294894 | 3.222339 | 0.05318856 | 3.222339 | 0.02556367 | 3.222339
|  | 0.01291243 | 3.258545 |  |  | 0.01291243 | 3.258545 | 0.04996189 | 3.258545 | 0.02674543 | 3.258545
|  | 0.01360767 | 3.294751 |  |  | 0.01360767 | 3.294751 | 0.04949429 | 3.294751 | 0.02691065 | 3.294751
|  | 0.01339743 | 3.330957 |  |  | 0.01339743 | 3.330957 | 0.05160752 | 3.330957 | 0.02609232 | 3.330957
|  | 0.01303993 | 3.367163 |  |  | 0.01303993 | 3.367163 | 0.05307746 | 3.367163 | 0.02573985 | 3.367163
|  | 0.01328177 | 3.403369 |  |  | 0.01328177 | 3.403369 | 0.05035256 | 3.403369 | 0.02631632 | 3.403369
|  | 0.01390594 | 3.439575 |  |  | 0.01390594 | 3.439575 | 0.05018202 | 3.439575 | 0.02753024 | 3.439575
|  | 0.01370511 | 3.475782 |  |  | 0.01370511 | 3.475782 | 0.04946185 | 3.475782 | 0.0259627 | 3.475782
|  | 0.01296479 | 3.511988 |  |  | 0.01296479 | 3.511988 | 0.05297711 | 3.511988 | 0.02771377 | 3.511988
|  | 0.01318575 | 3.548194 |  |  | 0.01318575 | 3.548194 | 0.05332784 | 3.548194 | 0.02637095 | 3.548194
|  | 0.01371901 | 3.5844 |  |  | 0.01371901 | 3.5844 | 0.05104806 | 3.5844 | 0.02552622 | 3.5844
|  | 0.01331899 | 3.620606 |  |  | 0.01331899 | 3.620606 | 0.0520663 | 3.620606 | 0.02792346 | 3.620606
|  | 0.01353769 | 3.656812 |  |  | 0.01353769 | 3.656812 | 0.04867918 | 3.656812 | 0.02643394 | 3.656812
|  | 0.01360225 | 3.693018 |  |  | 0.01360225 | 3.693018 | 0.05150802 | 3.693018 | 0.02736958 | 3.693018
|  | 0.01287404 | 3.729224 |  |  | 0.01287404 | 3.729224 | 0.05109302 | 3.729224 | 0.0275595 | 3.729224
|  | 0.01327568 | 3.76543 |  |  | 0.01327568 | 3.76543 | 0.05214653 | 3.76543 | 0.0282133 | 3.76543
|  | 0.01296314 | 3.801636 |  |  | 0.01296314 | 3.801636 | 0.05248982 | 3.801636 | 0.02796554 | 3.801636
|  | 0.01321513 | 3.837842 |  |  | 0.01321513 | 3.837842 | 0.04960409 | 3.837842 | 0.02690513 | 3.837842
|  | 0.01287093 | 3.874048 |  |  | 0.01287093 | 3.874048 | 0.04981017 | 3.874048 | 0.02739143 | 3.874048
|  | 0.01228094 | 3.910254 |  |  | 0.01228094 | 3.910254 | 0.04933296 | 3.910254 | 0.02733573 | 3.910254
|  | 0.0129728 | 3.94646 |  |  | 0.0129728 | 3.94646 | 0.05073293 | 3.94646 | 0.02735171 | 3.94646
|  | 0.01285377 | 3.982666 |  |  | 0.01285377 | 3.982666 | 0.05133935 | 3.982666 | 0.02895344 | 3.982666
|  | 0.01224545 | 4.018872 |  |  | 0.01224545 | 4.018872 | 0.05011709 | 4.018872 | 0.02806788 | 4.018872
|  | 0.01267941 | 4.055078 |  |  | 0.01267941 | 4.055078 | 0.04771818 | 4.055078 | 0.0268011 | 4.055078
|  | 0.0125227 | 4.091284 |  |  | 0.0125227 | 4.091284 | 0.0497692 | 4.091284 | 0.02850928 | 4.091284
|  | 0.01246696 | 4.127491 |  |  | 0.01246696 | 4.127491 | 0.04988401 | 4.127491 | 0.02700629 | 4.127491
|  | 0.01226189 | 4.163697 |  |  | 0.01226189 | 4.163697 | 0.04815799 | 4.163697 | 0.02922069 | 4.163697
|  | 0.01228256 | 4.199903 |  |  | 0.01228256 | 4.199903 | 0.05070248 | 4.199903 | 0.02887465 | 4.199903
|  | 0.01156276 | 4.236109 |  |  | 0.01156276 | 4.236109 | 0.04707997 | 4.236109 | 0.02703917 | 4.236109
|  | 0.01228102 | 4.272315 |  |  | 0.01228102 | 4.272315 | 0.04982562 | 4.272315 | 0.0291852 | 4.272315
|  | 0.01158853 | 4.308521 |  |  | 0.01158853 | 4.308521 | 0.04658165 | 4.308521 | 0.02750266 | 4.308521
|  | 0.01223544 | 4.344727 |  |  | 0.01223544 | 4.344727 | 0.05035961 | 4.344727 | 0.02809064 | 4.344727
|  | 0.01226685 | 4.380933 |  |  | 0.01226685 | 4.380933 | 0.04785926 | 4.380933 | 0.02821723 | 4.380933
|  | 0.0113819 | 4.417139 |  |  | 0.0113819 | 4.417139 | 0.04645966 | 4.417139 | 0.02705935 | 4.417139
|  | 0.01187362 | 4.453345 |  |  | 0.01187362 | 4.453345 | 0.05032004 | 4.453345 | 0.02827977 | 4.453345
|  | 0.01104432 | 4.489551 |  |  | 0.01104432 | 4.489551 | 0.04637726 | 4.489551 | 0.02901768 | 4.489551
|  | 0.01099689 | 4.525757 |  |  | 0.01099689 | 4.525757 | 0.04615887 | 4.525757 | 0.02691415 | 4.525757
|  | 0.01164267 | 4.561963 |  |  | 0.01164267 | 4.561963 | 0.04973443 | 4.561963 | 0.02907042 | 4.561963
|  | 0.01137599 | 4.598169 |  |  | 0.01137599 | 4.598169 | 0.04828122 | 4.598169 | 0.02694656 | 4.598169
|  | 0.01056485 | 4.634375 |  |  | 0.01056485 | 4.634375 | 0.04636805 | 4.634375 | 0.02807297 | 4.634375
|  | 0.010962 | 4.670581 |  |  | 0.010962 | 4.670581 | 0.04690002 | 4.670581 | 0.02655536 | 4.670581
|  | 0.01094508 | 4.706787 |  |  | 0.01094508 | 4.706787 | 0.0494944 | 4.706787 | 0.02869341 | 4.706787
|  | 0.01022442 | 4.742994 |  |  | 0.01022442 | 4.742994 | 0.04867462 | 4.742994 | 0.02799963 | 4.742994
|  | 0.01014905 | 4.7792 |  |  | 0.01014905 | 4.7792 | 0.04718097 | 4.7792 | 0.02725944 | 4.7792
|  | 0.009904802 | 4.815406 |  |  | 0.009904802 | 4.815406 | 0.04541228 | 4.815406 | 0.02736777 | 4.815406
|  | 0.01035169 | 4.851612 |  |  | 0.01035169 | 4.851612 | 0.04703678 | 4.851612 | 0.02637703 | 4.851612
|  | 0.009614607 | 4.887818 |  |  | 0.009614607 | 4.887818 | 0.0486698 | 4.887818 | 0.02576216 | 4.887818
|  | 0.01031174 | 4.924024 |  |  | 0.01031174 | 4.924024 | 0.04699048 | 4.924024 | 0.02725759 | 4.924024
|  | 0.01020109 | 4.96023 |  |  | 0.01020109 | 4.96023 | 0.04757891 | 4.96023 | 0.02658166 | 4.96023
|  | 0.009259132 | 4.996436 |  |  | 0.009259132 | 4.996436 | 0.04654587 | 4.996436 | 0.02740611 | 4.996436
|  | 0.009508502 | 5.032642 |  |  | 0.009508502 | 5.032642 | 0.04645497 | 5.032642 | 0.02708436 | 5.032642
|  | 0.009758273 | 5.068848 |  |  | 0.009758273 | 5.068848 | 0.04679771 | 5.068848 | 0.02485693 | 5.068848
|  | 0.009668875 | 5.105054 |  |  | 0.009668875 | 5.105054 | 0.04831898 | 5.105054 | 0.024745 | 5.105054
|  | 0.009589579 | 5.14126 |  |  | 0.009589579 | 5.14126 | 0.0453588 | 5.14126 | 0.02518309 | 5.14126
|  | 0.009429151 | 5.177466 |  |  | 0.009429151 | 5.177466 | 0.0471968 | 5.177466 | 0.02450193 | 5.177466
|  | 0.00901992 | 5.213672 |  |  | 0.00901992 | 5.213672 | 0.04601161 | 5.213672 | 0.02583345 | 5.213672
|  | 0.009615243 | 5.249878 |  |  | 0.009615243 | 5.249878 | 0.04497411 | 5.249878 | 0.02610794 | 5.249878
|  | 0.009261891 | 5.286084 |  |  | 0.009261891 | 5.286084 | 0.04604761 | 5.286084 | 0.02428205 | 5.286084
|  | 0.009211223 | 5.32229 |  |  | 0.009211223 | 5.32229 | 0.04338934 | 5.32229 | 0.02400279 | 5.32229
|  | 0.009360095 | 5.358496 |  |  | 0.009360095 | 5.358496 | 0.04349715 | 5.358496 | 0.02480609 | 5.358496
|  | 0.009235845 | 5.394703 |  |  | 0.009235845 | 5.394703 | 0.04344729 | 5.394703 | 0.02446516 | 5.394703
|  | 0.009321432 | 5.430909 |  |  | 0.009321432 | 5.430909 | 0.04588153 | 5.430909 | 0.02316282 | 5.430909
|  | 0.008793887 | 5.467115 |  |  | 0.008793887 | 5.467115 | 0.04549722 | 5.467115 | 0.02360175 | 5.467115
|  | 0.009137743 | 5.503321 |  |  | 0.009137743 | 5.503321 | 0.04240173 | 5.503321 | 0.02351666 | 5.503321
|  | 0.008936008 | 5.539527 |  |  | 0.008936008 | 5.539527 | 0.04202073 | 5.539527 | 0.02415466 | 5.539527
|  | 0.008915581 | 5.575733 |  |  | 0.008915581 | 5.575733 | 0.04266674 | 5.575733 | 0.02349073 | 5.575733
|  | 0.008828773 | 5.611939 |  |  | 0.008828773 | 5.611939 | 0.03952199 | 5.611939 | 0.02304327 | 5.611939
|  | 0.009233593 | 5.648145 |  |  | 0.009233593 | 5.648145 | 0.03989111 | 5.648145 | 0.02201293 | 5.648145
|  | 0.008856405 | 5.684351 |  |  | 0.008856405 | 5.684351 | 0.0395568 | 5.684351 | 0.02243108 | 5.684351
|  | 0.009358606 | 5.720557 |  |  | 0.009358606 | 5.720557 | 0.03775056 | 5.720557 | 0.02160534 | 5.720557
|  | 0.00915712 | 5.756763 |  |  | 0.00915712 | 5.756763 | 0.03840212 | 5.756763 | 0.02150793 | 5.756763
|  | 0.008898088 | 5.792969 |  |  | 0.008898088 | 5.792969 | 0.03741919 | 5.792969 | 0.02226649 | 5.792969
|  | 0.008668919 | 5.829175 |  |  | 0.008668919 | 5.829175 | 0.03699585 | 5.829175 | 0.02163414 | 5.829175
|  | 0.008928658 | 5.865381 |  |  | 0.008928658 | 5.865381 | 0.03632381 | 5.865381 | 0.02057803 | 5.865381
|  | 0.008653945 | 5.901587 |  |  | 0.008653945 | 5.901587 | 0.03730777 | 5.901587 | 0.02112407 | 5.901587
|  | 0.008752093 | 5.937793 |  |  | 0.008752093 | 5.937793 | 0.03478727 | 5.937793 | 0.02017539 | 5.937793
|  | 0.008930082 | 5.973999 |  |  | 0.008930082 | 5.973999 | 0.03502584 | 5.973999 | 0.01929815 | 5.973999
|  | 0.008753353 | 6.010206 |  |  | 0.008753353 | 6.010206 | 0.03558066 | 6.010206 | 0.01991874 | 6.010206
|  | 0.009402842 | 6.046412 |  |  | 0.009402842 | 6.046412 | 0.03317706 | 6.046412 | 0.01962073 | 6.046412
|  | 0.008883654 | 6.082618 |  |  | 0.008883654 | 6.082618 | 0.03305371 | 6.082618 | 0.0198001 | 6.082618
|  | 0.009019363 | 6.118824 |  |  | 0.009019363 | 6.118824 | 0.03236908 | 6.118824 | 0.01833872 | 6.118824
|  | 0.009056789 | 6.15503 |  |  | 0.009056789 | 6.15503 | 0.03240075 | 6.15503 | 0.0178763 | 6.15503
|  | 0.009067911 | 6.191236 |  |  | 0.009067911 | 6.191236 | 0.03397602 | 6.191236 | 0.01779214 | 6.191236
|  | 0.009143867 | 6.227442 |  |  | 0.009143867 | 6.227442 | 0.03310997 | 6.227442 | 0.01848921 | 6.227442
|  | 0.008573711 | 6.263648 |  |  | 0.008573711 | 6.263648 | 0.0349284 | 6.263648 | 0.01775137 | 6.263648
|  | 0.008975942 | 6.299854 |  |  | 0.008975942 | 6.299854 | 0.03340942 | 6.299854 | 0.01811153 | 6.299854
|  | 0.008902159 | 6.33606 |  |  | 0.008902159 | 6.33606 | 0.0329198 | 6.33606 | 0.01780309 | 6.33606
|  | 0.008870316 | 6.372266 |  |  | 0.008870316 | 6.372266 | 0.03257993 | 6.372266 | 0.01676892 | 6.372266
|  | 0.008616738 | 6.408472 |  |  | 0.008616738 | 6.408472 | 0.03314311 | 6.408472 | 0.0172154 | 6.408472
|  | 0.008794117 | 6.444678 |  |  | 0.008794117 | 6.444678 | 0.03424747 | 6.444678 | 0.01673877 | 6.444678
|  | 0.008449635 | 6.480884 |  |  | 0.008449635 | 6.480884 | 0.03249023 | 6.480884 | 0.01597134 | 6.480884
|  | 0.008495604 | 6.51709 |  |  | 0.008495604 | 6.51709 | 0.03373024 | 6.51709 | 0.01514548 | 6.51709
|  | 0.008604383 | 6.553296 |  |  | 0.008604383 | 6.553296 | 0.03435965 | 6.553296 | 0.0156885 | 6.553296
|  | 0.008845272 | 6.589502 |  |  | 0.008845272 | 6.589502 | 0.0341082 | 6.589502 | 0.01490075 | 6.589502
|  | 0.008733138 | 6.625708 |  |  | 0.008733138 | 6.625708 | 0.03358804 | 6.625708 | 0.0146186 | 6.625708
|  | 0.00873101 | 6.661915 |  |  | 0.00873101 | 6.661915 | 0.03538257 | 6.661915 | 0.01453678 | 6.661915
|  | 0.008612957 | 6.698121 |  |  | 0.008612957 | 6.698121 | 0.03351444 | 6.698121 | 0.01385426 | 6.698121
|  | 0.008497462 | 6.734327 |  |  | 0.008497462 | 6.734327 | 0.03333067 | 6.734327 | 0.01361976 | 6.734327
|  | 0.008247902 | 6.770533 |  |  | 0.008247902 | 6.770533 | 0.03533445 | 6.770533 | 0.01337834 | 6.770533
|  | 0.008059798 | 6.806739 |  |  | 0.008059798 | 6.806739 | 0.03413339 | 6.806739 | 0.01285199 | 6.806739
|  | 0.008363533 | 6.842945 |  |  | 0.008363533 | 6.842945 | 0.032911 | 6.842945 | 0.01313783 | 6.842945
|  | 0.008462733 | 6.879151 |  |  | 0.008462733 | 6.879151 | 0.03470902 | 6.879151 | 0.01248662 | 6.879151
|  | 0.008097197 | 6.915357 |  |  | 0.008097197 | 6.915357 | 0.03551757 | 6.915357 | 0.01188412 | 6.915357
|  | 0.008013096 | 6.951563 |  |  | 0.008013096 | 6.951563 | 0.0334073 | 6.951563 | 0.01163353 | 6.951563
|  | 0.008131874 | 6.987769 |  |  | 0.008131874 | 6.987769 | 0.03367941 | 6.987769 | 0.01160092 | 6.987769
|  | 0.008304445 | 7.023975 |  |  | 0.008304445 | 7.023975 | 0.03519904 | 7.023975 | 0.01103456 | 7.023975
|  | 0.008044635 | 7.060181 |  |  | 0.008044635 | 7.060181 | 0.03520945 | 7.060181 | 0.01056801 | 7.060181
|  | 0.008006386 | 7.096387 |  |  | 0.008006386 | 7.096387 | 0.03417471 | 7.096387 | 0.01042699 | 7.096387
|  | 0.00778808 | 7.132593 |  |  | 0.00778808 | 7.132593 | 0.03604301 | 7.132593 | 0.009973426 | 7.132593
|  | 0.007761348 | 7.168799 |  |  | 0.007761348 | 7.168799 | 0.03468937 | 7.168799 | 0.009672654 | 7.168799
|  | 0.007715806 | 7.205005 |  |  | 0.007715806 | 7.205005 | 0.03620939 | 7.205005 | 0.009206377 | 7.205005