## 1
Общество с ограниченной ответственностью "Инженерная геология" (ООО "ИнжГео") | [8 empty] | Общество с ограниченной ответственностью "Инженерная геология" (ООО "ИнжГео")
Юр. адрес: 117279, г. Москва, ул. Миклухо-Маклая, 36 а, этаж 5, пом. XXIII к. 76-84 | [8 empty] | Юр. адрес: 117279, г. Москва, ул. Миклухо-Маклая, 36 а, этаж 5, пом. XXIII к. 76-84
Телефон/факс +7 (495) 132-30-00, Адрес электронной почты inbox@inj-geo.ru | [8 empty] | Телефон/факс +7 (495) 132-30-00, Адрес электронной почты inbox@inj-geo.ru
Испытательная лаборатория ООО «ИнжГео» | [8 empty] | Испытательная лаборатория ООО «ИнжГео»
Адрес места осуществления деятельности лаборатории: г. Москва, просп. Вернадского, д. 51, стр. 1 | [8 empty] | Адрес места осуществления деятельности лаборатории: г. Москва, просп. Вернадского, д. 51, стр. 1
Телефон +7(910)4557682, E-mail: slg85@mail.ru | [8 empty] | Телефон +7(910)4557682, E-mail: slg85@mail.ru
Протокол испытаний № 13-63/36 от 04-12-2022
Наименование и адрес заказчика: Переход трубопровода через р. Енисей
Наименование объекта: ООО Регионстрой
Наименование используемого метода/методики: ГОСТ 12248.4-2020 | [8 empty] | Наименование используемого метода/методики: ГОСТ 12248.3-2020
Условия проведения испытания: температура окружающей среды (18 - 25)0С, влажность воздуха (40 - 75)% | [8 empty] | Условия проведения испытания: температура окружающей среды (18 - 25)0С, влажность воздуха (40 - 75)%
Дата получение объекта подлежащего испытаниям: 07-11-2022
Дата испытания: 25.10.2022-19.11.2036
Испытание грунтов методом трехосного сжатия | [8 empty] | Испытание грунтов методом одноплоскостного среза
Лабораторный номер: |  |  |  | We, д.е. = |  |  |  |  | Лабораторный номер: |  | 1071 |  |  |  | We, д.е. = | 0.53286882
Номер скважины: |  |  |  | ρ, г/см3 = |  |  |  |  | Номер скважины: |  | BH-004 |  |  |  | ρ, г/см3 = | 1.5
Глубина отбора, м: |  |  |  | ρs, г/см3 = |  |  |  |  | Глубина отбора, м: |  | 1.5 |  |  |  | ρs, г/см3 = | 2.73
Наименование грунта: |  |  |  | e, д.е. = |  |  |  |  | Наименование грунта: |  | Суглинок, после оттаивания текучий, легкий пылеватый |  |  |  | e, д.е. = | 1.789821
Схема проведения опыта: |  |  |  | IL, д.е. = |  |  |  |  | Схема проведения опыта: |  | КД |  |  |  | IL, д.е. = | 2.365
Результаты испытаний | [8 empty] | Результаты испытаний
[10 empty] | Нормальное напряжение σ, МПа | Касательное напряжение t, МПа | tg ϕ | Угол внутреннего трения ϕ, град. | Удельное сцепление C, МПа
[10 empty] | 0.1 | 0.01283844 | [5 empty] | 1
[10 empty] | 0.15 | 0.05075767
[10 empty] | 0.2 | 0.02867689
Эффективные значения угла внутреннего трения и удельного сцепления ϕ', С'
[10 empty] | ϕ', град. = | 9
[10 empty] | С', МПа = | 0.007
| Исполнитель: |  |  |  | Морозов Д.С. |  |  |  |  | Исполнитель: |  |  |  |  | Морозов Д.С.
| Начальник исп. лаборатории: |  |  |  | Семиколенова Л.Г. |  |  |  |  | Начальник исп. лаборатории: |  |  |  |  | Семиколенова Л.Г.
Лист 1 , всего листов 2 | [8 empty] | Лист 2 , всего листов 2
Частичное воспроизведение протокола испытаний без письменного разрешения ООО «ИнжГео» ЗАПРЕЩАЕТСЯ | [8 empty] | Частичное воспроизведение протокола испытаний без письменного разрешения ООО «ИнжГео» ЗАПРЕЩАЕТСЯ
|  | второй график |  | первый график
|  | dev | eps | sigma |  | dev1 | eps1 | dev2 | eps2 | dev3 | eps3
|  | 0 | 0 |  |  | 0 | 0 | 0 | 0 | 0 | 0
|  | 8.528003e-05 | 0.008040201 |  |  | 8.528003e-05 | 0.008040201 | 0.0003369564 | 0.008040201 | 0.0001913138 | 0.008040201
|  | 0.0001720911 | 0.0160804 |  |  | 0.0001720911 | 0.0160804 | 0.0006801697 | 0.0160804 | 0.0003853174 | 0.0160804
|  | 0.0002566658 | 0.0241206 |  |  | 0.0002566658 | 0.0241206 | 0.001030048 | 0.0241206 | 0.000572904 | 0.0241206
|  | 0.0003452142 | 0.0321608 |  |  | 0.0003452142 | 0.0321608 | 0.001359659 | 0.0321608 | 0.0007707884 | 0.0321608
|  | 0.0004260561 | 0.04020101 |  |  | 0.0004260561 | 0.04020101 | 0.001686822 | 0.04020101 | 0.0009671358 | 0.04020101
|  | 0.0005189567 | 0.04824121 |  |  | 0.0005189567 | 0.04824121 | 0.002021534 | 0.04824121 | 0.001163791 | 0.04824121
|  | 0.0006022585 | 0.05628141 |  |  | 0.0006022585 | 0.05628141 | 0.002364646 | 0.05628141 | 0.001353856 | 0.05628141
|  | 0.0006935937 | 0.06432161 |  |  | 0.0006935937 | 0.06432161 | 0.002723127 | 0.06432161 | 0.001544497 | 0.06432161
|  | 0.0007663591 | 0.07236181 |  |  | 0.0007663591 | 0.07236181 | 0.003036586 | 0.07236181 | 0.001720614 | 0.07236181
|  | 0.0008520262 | 0.08040201 |  |  | 0.0008520262 | 0.08040201 | 0.003415131 | 0.08040201 | 0.001922552 | 0.08040201
|  | 0.0009460277 | 0.08844221 |  |  | 0.0009460277 | 0.08844221 | 0.003718116 | 0.08844221 | 0.002117343 | 0.08844221
|  | 0.001039668 | 0.09648241 |  |  | 0.001039668 | 0.09648241 | 0.004083875 | 0.09648241 | 0.002319282 | 0.09648241
|  | 0.001113225 | 0.1045226 |  |  | 0.001113225 | 0.1045226 | 0.004426408 | 0.1045226 | 0.002503564 | 0.1045226
|  | 0.001197653 | 0.1125628 |  |  | 0.001197653 | 0.1125628 | 0.004724531 | 0.1125628 | 0.002706904 | 0.1125628
|  | 0.001299843 | 0.120603 |  |  | 0.001299843 | 0.120603 | 0.005095662 | 0.120603 | 0.002881523 | 0.120603
|  | 0.001384986 | 0.1286432 |  |  | 0.001384986 | 0.1286432 | 0.005409257 | 0.1286432 | 0.003098831 | 0.1286432
|  | 0.001468184 | 0.1366834 |  |  | 0.001468184 | 0.1366834 | 0.005770459 | 0.1366834 | 0.003258867 | 0.1366834
|  | 0.001547736 | 0.1447236 |  |  | 0.001547736 | 0.1447236 | 0.006126424 | 0.1447236 | 0.003451949 | 0.1447236
|  | 0.001622445 | 0.1527638 |  |  | 0.001622445 | 0.1527638 | 0.006401525 | 0.1527638 | 0.003681322 | 0.1527638
|  | 0.001731232 | 0.160804 |  |  | 0.001731232 | 0.160804 | 0.006845904 | 0.160804 | 0.003848178 | 0.160804
|  | 0.001812014 | 0.1688442 |  |  | 0.001812014 | 0.1688442 | 0.007198197 | 0.1688442 | 0.003995804 | 0.1688442
|  | 0.001880702 | 0.1768844 |  |  | 0.001880702 | 0.1768844 | 0.0074886 | 0.1768844 | 0.004267655 | 0.1768844
|  | 0.001998038 | 0.1849246 |  |  | 0.001998038 | 0.1849246 | 0.007777371 | 0.1849246 | 0.004426289 | 0.1849246
|  | 0.002058281 | 0.1929648 |  |  | 0.002058281 | 0.1929648 | 0.008107356 | 0.1929648 | 0.00458646 | 0.1929648
|  | 0.002169416 | 0.201005 |  |  | 0.002169416 | 0.201005 | 0.008498721 | 0.201005 | 0.004835679 | 0.201005
|  | 0.002238078 | 0.2090452 |  |  | 0.002238078 | 0.2090452 | 0.008927967 | 0.2090452 | 0.004986647 | 0.2090452
|  | 0.002312314 | 0.2170854 |  |  | 0.002312314 | 0.2170854 | 0.009230034 | 0.2170854 | 0.00520334 | 0.2170854
|  | 0.002405903 | 0.2251256 |  |  | 0.002405903 | 0.2251256 | 0.009517615 | 0.2251256 | 0.005368084 | 0.2251256
|  | 0.002488835 | 0.2331658 |  |  | 0.002488835 | 0.2331658 | 0.0099522 | 0.2331658 | 0.005565373 | 0.2331658
|  | 0.002562271 | 0.241206 |  |  | 0.002562271 | 0.241206 | 0.01027702 | 0.241206 | 0.005783219 | 0.241206
|  | 0.002665545 | 0.2492462 |  |  | 0.002665545 | 0.2492462 | 0.01059956 | 0.2492462 | 0.005908693 | 0.2492462
|  | 0.002777953 | 0.2572864 |  |  | 0.002777953 | 0.2572864 | 0.01094256 | 0.2572864 | 0.006186595 | 0.2572864
|  | 0.00285341 | 0.2653266 |  |  | 0.00285341 | 0.2653266 | 0.01123963 | 0.2653266 | 0.006343154 | 0.2653266
|  | 0.002947481 | 0.2733668 |  |  | 0.002947481 | 0.2733668 | 0.01157445 | 0.2733668 | 0.006584362 | 0.2733668
|  | 0.002989317 | 0.281407 |  |  | 0.002989317 | 0.281407 | 0.01179704 | 0.281407 | 0.006661018 | 0.281407
|  | 0.003119004 | 0.2894472 |  |  | 0.003119004 | 0.2894472 | 0.01215736 | 0.2894472 | 0.006919805 | 0.2894472
|  | 0.003206916 | 0.2974874 |  |  | 0.003206916 | 0.2974874 | 0.01263724 | 0.2974874 | 0.007064395 | 0.2974874
|  | 0.003271364 | 0.3055276 |  |  | 0.003271364 | 0.3055276 | 0.0129762 | 0.3055276 | 0.007315189 | 0.3055276
|  | 0.003382611 | 0.3135678 |  |  | 0.003382611 | 0.3135678 | 0.01313069 | 0.3135678 | 0.007467234 | 0.3135678
|  | 0.003459023 | 0.321608 |  |  | 0.003459023 | 0.321608 | 0.01372445 | 0.321608 | 0.007626425 | 0.321608
|  | 0.00354303 | 0.3296482 |  |  | 0.00354303 | 0.3296482 | 0.01406478 | 0.3296482 | 0.007912397 | 0.3296482
|  | 0.003631613 | 0.3376884 |  |  | 0.003631613 | 0.3376884 | 0.0143207 | 0.3376884 | 0.008077947 | 0.3376884
|  | 0.003715491 | 0.3457286 |  |  | 0.003715491 | 0.3457286 | 0.01458709 | 0.3457286 | 0.00833389 | 0.3457286
|  | 0.003799627 | 0.3537688 |  |  | 0.003799627 | 0.3537688 | 0.01485301 | 0.3537688 | 0.008439787 | 0.3537688
|  | 0.003835666 | 0.361809 |  |  | 0.003835666 | 0.361809 | 0.01525179 | 0.361809 | 0.008714597 | 0.361809
|  | 0.003950973 | 0.3698492 |  |  | 0.003950973 | 0.3698492 | 0.01577374 | 0.3698492 | 0.008910022 | 0.3698492
|  | 0.004006544 | 0.3778894 |  |  | 0.004006544 | 0.3778894 | 0.01595682 | 0.3778894 | 0.00903419 | 0.3778894
|  | 0.004153305 | 0.3859296 |  |  | 0.004153305 | 0.3859296 | 0.01632407 | 0.3859296 | 0.00927436 | 0.3859296
|  | 0.004223817 | 0.3939698 |  |  | 0.004223817 | 0.3939698 | 0.01653419 | 0.3939698 | 0.009508055 | 0.3939698
|  | 0.004331553 | 0.4020101 |  |  | 0.004331553 | 0.4020101 | 0.01693466 | 0.4020101 | 0.009530223 | 0.4020101
|  | 0.004368512 | 0.4100503 |  |  | 0.004368512 | 0.4100503 | 0.017351 | 0.4100503 | 0.009775467 | 0.4100503
|  | 0.004480519 | 0.4180905 |  |  | 0.004480519 | 0.4180905 | 0.01776181 | 0.4180905 | 0.009903056 | 0.4180905
|  | 0.004581638 | 0.4261307 |  |  | 0.004581638 | 0.4261307 | 0.01802721 | 0.4261307 | 0.01026752 | 0.4261307
|  | 0.004653385 | 0.4341709 |  |  | 0.004653385 | 0.4341709 | 0.01841771 | 0.4341709 | 0.0104035 | 0.4341709
|  | 0.004774555 | 0.4422111 |  |  | 0.004774555 | 0.4422111 | 0.01872087 | 0.4422111 | 0.0105991 | 0.4422111
|  | 0.00482995 | 0.4502513 |  |  | 0.00482995 | 0.4502513 | 0.01916435 | 0.4502513 | 0.01070213 | 0.4502513
|  | 0.004893996 | 0.4582915 |  |  | 0.004893996 | 0.4582915 | 0.01947145 | 0.4582915 | 0.01095139 | 0.4582915
|  | 0.005039412 | 0.4663317 |  |  | 0.005039412 | 0.4663317 | 0.01969349 | 0.4663317 | 0.0112138 | 0.4663317
|  | 0.005076423 | 0.4743719 |  |  | 0.005076423 | 0.4743719 | 0.02003159 | 0.4743719 | 0.01131623 | 0.4743719
|  | 0.005223761 | 0.4824121 |  |  | 0.005223761 | 0.4824121 | 0.02077185 | 0.4824121 | 0.01152982 | 0.4824121
|  | 0.005254249 | 0.4904523 |  |  | 0.005254249 | 0.4904523 | 0.02109146 | 0.4904523 | 0.01171852 | 0.4904523
|  | 0.005417104 | 0.4984925 |  |  | 0.005417104 | 0.4984925 | 0.02129536 | 0.4984925 | 0.01209281 | 0.4984925
|  | 0.005539319 | 0.5065327 |  |  | 0.005539319 | 0.5065327 | 0.02153128 | 0.5065327 | 0.01216222 | 0.5065327
|  | 0.005610785 | 0.5145729 |  |  | 0.005610785 | 0.5145729 | 0.02225103 | 0.5145729 | 0.01244414 | 0.5145729
|  | 0.005651502 | 0.5226131 |  |  | 0.005651502 | 0.5226131 | 0.02229647 | 0.5226131 | 0.01265784 | 0.5226131
|  | 0.005734924 | 0.5306533 |  |  | 0.005734924 | 0.5306533 | 0.02279206 | 0.5306533 | 0.01285378 | 0.5306533
|  | 0.005824459 | 0.5386935 |  |  | 0.005824459 | 0.5386935 | 0.02335209 | 0.5386935 | 0.01299684 | 0.5386935
|  | 0.005983543 | 0.5467337 |  |  | 0.005983543 | 0.5467337 | 0.02359978 | 0.5467337 | 0.0134212 | 0.5467337
|  | 0.006010756 | 0.5547739 |  |  | 0.006010756 | 0.5547739 | 0.02411347 | 0.5547739 | 0.01346935 | 0.5547739
|  | 0.006121782 | 0.5628141 |  |  | 0.006121782 | 0.5628141 | 0.02419802 | 0.5628141 | 0.01369329 | 0.5628141
|  | 0.006268695 | 0.5708543 |  |  | 0.006268695 | 0.5708543 | 0.02469978 | 0.5708543 | 0.01381671 | 0.5708543
|  | 0.006314227 | 0.5788945 |  |  | 0.006314227 | 0.5788945 | 0.0251667 | 0.5788945 | 0.01403313 | 0.5788945
|  | 0.006422272 | 0.5869347 |  |  | 0.006422272 | 0.5869347 | 0.025279 | 0.5869347 | 0.01442284 | 0.5869347
|  | 0.006565555 | 0.5949749 |  |  | 0.006565555 | 0.5949749 | 0.02576131 | 0.5949749 | 0.01453121 | 0.5949749
|  | 0.006683965 | 0.6030151 |  |  | 0.006683965 | 0.6030151 | 0.02618742 | 0.6030151 | 0.0148278 | 0.6030151
|  | 0.006768295 | 0.6110553 |  |  | 0.006768295 | 0.6110553 | 0.02665811 | 0.6110553 | 0.01491283 | 0.6110553
|  | 0.006812994 | 0.6190955 |  |  | 0.006812994 | 0.6190955 | 0.02664254 | 0.6190955 | 0.0152575 | 0.6190955
|  | 0.006912936 | 0.6271357 |  |  | 0.006912936 | 0.6271357 | 0.02726809 | 0.6271357 | 0.0153227 | 0.6271357
|  | 0.007020742 | 0.6351759 |  |  | 0.007020742 | 0.6351759 | 0.02770177 | 0.6351759 | 0.01557443 | 0.6351759
|  | 0.007058171 | 0.6432161 |  |  | 0.007058171 | 0.6432161 | 0.02812583 | 0.6432161 | 0.01584463 | 0.6432161
|  | 0.00708983 | 0.6512563 |  |  | 0.00708983 | 0.6512563 | 0.02847739 | 0.6512563 | 0.01588274 | 0.6512563
|  | 0.007283686 | 0.6592965 |  |  | 0.007283686 | 0.6592965 | 0.02837821 | 0.6592965 | 0.0162111 | 0.6592965
|  | 0.007374232 | 0.6673367 |  |  | 0.007374232 | 0.6673367 | 0.02907334 | 0.6673367 | 0.01632255 | 0.6673367
|  | 0.007385144 | 0.6753769 |  |  | 0.007385144 | 0.6753769 | 0.02960833 | 0.6753769 | 0.01669818 | 0.6753769
|  | 0.007539533 | 0.6834171 |  |  | 0.007539533 | 0.6834171 | 0.02979916 | 0.6834171 | 0.01663805 | 0.6834171
|  | 0.007524354 | 0.6914573 |  |  | 0.007524354 | 0.6914573 | 0.02992801 | 0.6914573 | 0.01706453 | 0.6914573
|  | 0.007706691 | 0.6994975 |  |  | 0.007706691 | 0.6994975 | 0.03019001 | 0.6994975 | 0.01710803 | 0.6994975
|  | 0.007824749 | 0.7075377 |  |  | 0.007824749 | 0.7075377 | 0.03062626 | 0.7075377 | 0.0174762 | 0.7075377
|  | 0.007882677 | 0.7155779 |  |  | 0.007882677 | 0.7155779 | 0.03118327 | 0.7155779 | 0.01744122 | 0.7155779
|  | 0.007907871 | 0.7236181 |  |  | 0.007907871 | 0.7236181 | 0.03108615 | 0.7236181 | 0.01762298 | 0.7236181
|  | 0.007951269 | 0.7316583 |  |  | 0.007951269 | 0.7316583 | 0.03138855 | 0.7316583 | 0.01797982 | 0.7316583
|  | 0.008091564 | 0.7396985 |  |  | 0.008091564 | 0.7396985 | 0.03165294 | 0.7396985 | 0.01814229 | 0.7396985
|  | 0.008055015 | 0.7477387 |  |  | 0.008055015 | 0.7477387 | 0.03194568 | 0.7477387 | 0.01830095 | 0.7477387
|  | 0.008224751 | 0.7557789 |  |  | 0.008224751 | 0.7557789 | 0.03250091 | 0.7557789 | 0.01825052 | 0.7557789
|  | 0.008234806 | 0.7638191 |  |  | 0.008234806 | 0.7638191 | 0.03237705 | 0.7638191 | 0.0184382 | 0.7638191
|  | 0.008420458 | 0.7718593 |  |  | 0.008420458 | 0.7718593 | 0.03281292 | 0.7718593 | 0.01874896 | 0.7718593
|  | 0.008383408 | 0.7798995 |  |  | 0.008383408 | 0.7798995 | 0.03297827 | 0.7798995 | 0.01870327 | 0.7798995
|  | 0.008431702 | 0.7879397 |  |  | 0.008431702 | 0.7879397 | 0.03368008 | 0.7879397 | 0.01904925 | 0.7879397
|  | 0.008612492 | 0.7959799 |  |  | 0.008612492 | 0.7959799 | 0.03351399 | 0.7959799 | 0.01904319 | 0.7959799
|  | 0.008517454 | 0.8040201 |  |  | 0.008517454 | 0.8040201 | 0.03396633 | 0.8040201 | 0.0192343 | 0.8040201
|  | 0.008667227 | 0.8120603 |  |  | 0.008667227 | 0.8120603 | 0.034434 | 0.8120603 | 0.0191666 | 0.8120603
|  | 0.008712798 | 0.8201005 |  |  | 0.008712798 | 0.8201005 | 0.03448106 | 0.8201005 | 0.01945765 | 0.8201005
|  | 0.008821186 | 0.8281407 |  |  | 0.008821186 | 0.8281407 | 0.03497913 | 0.8281407 | 0.01940407 | 0.8281407
|  | 0.008863934 | 0.8361809 |  |  | 0.008863934 | 0.8361809 | 0.03486274 | 0.8361809 | 0.01966509 | 0.8361809
|  | 0.008868134 | 0.8442211 |  |  | 0.008868134 | 0.8442211 | 0.03492379 | 0.8442211 | 0.01969143 | 0.8442211
|  | 0.008875944 | 0.8522613 |  |  | 0.008875944 | 0.8522613 | 0.03551947 | 0.8522613 | 0.02002771 | 0.8522613
|  | 0.00898737 | 0.8603015 |  |  | 0.00898737 | 0.8603015 | 0.03551795 | 0.8603015 | 0.02020152 | 0.8603015
|  | 0.008978841 | 0.8683417 |  |  | 0.008978841 | 0.8683417 | 0.03583159 | 0.8683417 | 0.02012258 | 0.8683417
|  | 0.009129787 | 0.8763819 |  |  | 0.009129787 | 0.8763819 | 0.0360015 | 0.8763819 | 0.02043981 | 0.8763819
|  | 0.00913585 | 0.8844221 |  |  | 0.00913585 | 0.8844221 | 0.03607567 | 0.8844221 | 0.02041265 | 0.8844221
|  | 0.009319324 | 0.8924623 |  |  | 0.009319324 | 0.8924623 | 0.03619832 | 0.8924623 | 0.02076475 | 0.8924623
|  | 0.009359228 | 0.9005025 |  |  | 0.009359228 | 0.9005025 | 0.03710155 | 0.9005025 | 0.02074147 | 0.9005025
|  | 0.009299597 | 0.9085427 |  |  | 0.009299597 | 0.9085427 | 0.03679617 | 0.9085427 | 0.02084954 | 0.9085427
|  | 0.009462251 | 0.9165829 |  |  | 0.009462251 | 0.9165829 | 0.03752125 | 0.9165829 | 0.02098636 | 0.9165829
|  | 0.009394079 | 0.9246231 |  |  | 0.009394079 | 0.9246231 | 0.03734597 | 0.9246231 | 0.02097485 | 0.9246231
|  | 0.009540359 | 0.9326633 |  |  | 0.009540359 | 0.9326633 | 0.03782765 | 0.9326633 | 0.02111009 | 0.9326633
|  | 0.009594574 | 0.9407035 |  |  | 0.009594574 | 0.9407035 | 0.0378722 | 0.9407035 | 0.02139048 | 0.9407035
|  | 0.009552167 | 0.9487437 |  |  | 0.009552167 | 0.9487437 | 0.03835189 | 0.9487437 | 0.02154953 | 0.9487437
|  | 0.009604337 | 0.9567839 |  |  | 0.009604337 | 0.9567839 | 0.03869189 | 0.9567839 | 0.02164998 | 0.9567839
|  | 0.009821003 | 0.9648241 |  |  | 0.009821003 | 0.9648241 | 0.03858902 | 0.9648241 | 0.02164944 | 0.9648241
|  | 0.009900039 | 0.9728643 |  |  | 0.009900039 | 0.9728643 | 0.03878381 | 0.9728643 | 0.02179147 | 0.9728643
|  | 0.009904134 | 0.9809045 |  |  | 0.009904134 | 0.9809045 | 0.03923465 | 0.9809045 | 0.02206092 | 0.9809045
|  | 0.009981763 | 0.9889447 |  |  | 0.009981763 | 0.9889447 | 0.03924793 | 0.9889447 | 0.02198808 | 0.9889447
|  | 0.01002347 | 0.9969849 |  |  | 0.01002347 | 0.9969849 | 0.03946288 | 0.9969849 | 0.02221318 | 0.9969849
|  | 0.01003568 | 1.005025 |  |  | 0.01003568 | 1.005025 | 0.03925649 | 1.005025 | 0.02227755 | 1.005025
|  | 0.01010964 | 1.013065 |  |  | 0.01010964 | 1.013065 | 0.03965824 | 1.013065 | 0.02255011 | 1.013065
|  | 0.01016427 | 1.021106 |  |  | 0.01016427 | 1.021106 | 0.03990861 | 1.021106 | 0.02274442 | 1.021106
|  | 0.01014523 | 1.029146 |  |  | 0.01014523 | 1.029146 | 0.04062963 | 1.029146 | 0.0225974 | 1.029146
|  | 0.0103167 | 1.037186 |  |  | 0.0103167 | 1.037186 | 0.04039084 | 1.037186 | 0.02288395 | 1.037186
|  | 0.01036037 | 1.045226 |  |  | 0.01036037 | 1.045226 | 0.04089527 | 1.045226 | 0.02285643 | 1.045226
|  | 0.01031665 | 1.053266 |  |  | 0.01031665 | 1.053266 | 0.0407262 | 1.053266 | 0.02316889 | 1.053266
|  | 0.01049949 | 1.061307 |  |  | 0.01049949 | 1.061307 | 0.04153101 | 1.061307 | 0.02328509 | 1.061307
|  | 0.0103926 | 1.069347 |  |  | 0.0103926 | 1.069347 | 0.0410837 | 1.069347 | 0.02350564 | 1.069347
|  | 0.01061272 | 1.077387 |  |  | 0.01061272 | 1.077387 | 0.0414595 | 1.077387 | 0.02359736 | 1.077387
|  | 0.01046873 | 1.085427 |  |  | 0.01046873 | 1.085427 | 0.0419108 | 1.085427 | 0.02364087 | 1.085427
|  | 0.01055703 | 1.093467 |  |  | 0.01055703 | 1.093467 | 0.04219109 | 1.093467 | 0.02362599 | 1.093467
|  | 0.01069651 | 1.101508 |  |  | 0.01069651 | 1.101508 | 0.04246226 | 1.101508 | 0.02367812 | 1.101508
|  | 0.01080541 | 1.109548 |  |  | 0.01080541 | 1.109548 | 0.04252081 | 1.109548 | 0.02403283 | 1.109548
|  | 0.01080036 | 1.117588 |  |  | 0.01080036 | 1.117588 | 0.04215088 | 1.117588 | 0.02408359 | 1.117588
|  | 0.01087228 | 1.125628 |  |  | 0.01087228 | 1.125628 | 0.0429116 | 1.125628 | 0.02425613 | 1.125628
|  | 0.01090924 | 1.133668 |  |  | 0.01090924 | 1.133668 | 0.04307458 | 1.133668 | 0.02412255 | 1.133668
|  | 0.01081143 | 1.141709 |  |  | 0.01081143 | 1.141709 | 0.04281279 | 1.141709 | 0.02424186 | 1.141709
|  | 0.01103863 | 1.149749 |  |  | 0.01103863 | 1.149749 | 0.04296143 | 1.149749 | 0.0243873 | 1.149749
|  | 0.01090689 | 1.157789 |  |  | 0.01090689 | 1.157789 | 0.04366974 | 1.157789 | 0.02448051 | 1.157789
|  | 0.01115475 | 1.165829 |  |  | 0.01115475 | 1.165829 | 0.04380372 | 1.165829 | 0.02457019 | 1.165829
|  | 0.01116509 | 1.173869 |  |  | 0.01116509 | 1.173869 | 0.04420783 | 1.173869 | 0.0248151 | 1.173869
|  | 0.0112126 | 1.18191 |  |  | 0.0112126 | 1.18191 | 0.04430333 | 1.18191 | 0.0248609 | 1.18191
|  | 0.01124511 | 1.18995 |  |  | 0.01124511 | 1.18995 | 0.044166 | 1.18995 | 0.02498028 | 1.18995
|  | 0.01128043 | 1.19799 |  |  | 0.01128043 | 1.19799 | 0.04472691 | 1.19799 | 0.02512643 | 1.19799
|  | 0.011392 | 1.20603 |  |  | 0.011392 | 1.20603 | 0.04443621 | 1.20603 | 0.02506 | 1.20603
|  | 0.01144581 | 1.21407 |  |  | 0.01144581 | 1.21407 | 0.04489758 | 1.21407 | 0.02523689 | 1.21407
|  | 0.01144569 | 1.222111 |  |  | 0.01144569 | 1.222111 | 0.04462564 | 1.222111 | 0.02530908 | 1.222111
|  | 0.01150989 | 1.230151 |  |  | 0.01150989 | 1.230151 | 0.04496739 | 1.230151 | 0.02543871 | 1.230151
|  | 0.01146246 | 1.238191 |  |  | 0.01146246 | 1.238191 | 0.04541288 | 1.238191 | 0.02583661 | 1.238191
|  | 0.01144033 | 1.246231 |  |  | 0.01144033 | 1.246231 | 0.04598601 | 1.246231 | 0.02564657 | 1.246231
|  | 0.01153744 | 1.254271 |  |  | 0.01153744 | 1.254271 | 0.04544495 | 1.254271 | 0.02563143 | 1.254271
|  | 0.01157528 | 1.262312 |  |  | 0.01157528 | 1.262312 | 0.04550676 | 1.262312 | 0.02579578 | 1.262312
|  | 0.01153804 | 1.270352 |  |  | 0.01153804 | 1.270352 | 0.04581901 | 1.270352 | 0.02585025 | 1.270352
|  | 0.01166334 | 1.278392 |  |  | 0.01166334 | 1.278392 | 0.04595008 | 1.278392 | 0.02611473 | 1.278392
|  | 0.01171599 | 1.286432 |  |  | 0.01171599 | 1.286432 | 0.04625505 | 1.286432 | 0.02609372 | 1.286432
|  | 0.01179526 | 1.294472 |  |  | 0.01179526 | 1.294472 | 0.04665196 | 1.294472 | 0.02653601 | 1.294472
|  | 0.01181993 | 1.302513 |  |  | 0.01181993 | 1.302513 | 0.04695498 | 1.302513 | 0.0263623 | 1.302513
|  | 0.01187713 | 1.310553 |  |  | 0.01187713 | 1.310553 | 0.04729427 | 1.310553 | 0.02637613 | 1.310553
|  | 0.01181264 | 1.318593 |  |  | 0.01181264 | 1.318593 | 0.04735059 | 1.318593 | 0.0263723 | 1.318593
|  | 0.01200927 | 1.326633 |  |  | 0.01200927 | 1.326633 | 0.04695615 | 1.326633 | 0.02667029 | 1.326633
|  | 0.01197307 | 1.334673 |  |  | 0.01197307 | 1.334673 | 0.04710932 | 1.334673 | 0.02661566 | 1.334673
|  | 0.01205942 | 1.342714 |  |  | 0.01205942 | 1.342714 | 0.04774889 | 1.342714 | 0.02692875 | 1.342714
|  | 0.01192763 | 1.350754 |  |  | 0.01192763 | 1.350754 | 0.04768966 | 1.350754 | 0.02707527 | 1.350754
|  | 0.01207069 | 1.358794 |  |  | 0.01207069 | 1.358794 | 0.04758389 | 1.358794 | 0.02716421 | 1.358794
|  | 0.01216778 | 1.366834 |  |  | 0.01216778 | 1.366834 | 0.0482976 | 1.366834 | 0.02681645 | 1.366834
|  | 0.01222211 | 1.374874 |  |  | 0.01222211 | 1.374874 | 0.0476249 | 1.374874 | 0.02701544 | 1.374874
|  | 0.01211765 | 1.382915 |  |  | 0.01211765 | 1.382915 | 0.04819681 | 1.382915 | 0.02733342 | 1.382915
|  | 0.0121803 | 1.390955 |  |  | 0.0121803 | 1.390955 | 0.04798186 | 1.390955 | 0.02747953 | 1.390955
|  | 0.0121531 | 1.398995 |  |  | 0.0121531 | 1.398995 | 0.0486725 | 1.398995 | 0.02731834 | 1.398995
|  | 0.01238886 | 1.407035 |  |  | 0.01238886 | 1.407035 | 0.04896081 | 1.407035 | 0.02760139 | 1.407035
|  | 0.01229523 | 1.415075 |  |  | 0.01229523 | 1.415075 | 0.04829864 | 1.415075 | 0.02758997 | 1.415075
|  | 0.0124125 | 1.423116 |  |  | 0.0124125 | 1.423116 | 0.04877614 | 1.423116 | 0.02739203 | 1.423116
|  | 0.01236877 | 1.431156 |  |  | 0.01236877 | 1.431156 | 0.04849003 | 1.431156 | 0.02773275 | 1.431156
|  | 0.01246161 | 1.439196 |  |  | 0.01246161 | 1.439196 | 0.04937076 | 1.439196 | 0.02744195 | 1.439196
|  | 0.01239627 | 1.447236 |  |  | 0.01239627 | 1.447236 | 0.04891616 | 1.447236 | 0.02779469 | 1.447236
|  | 0.01234974 | 1.455276 |  |  | 0.01234974 | 1.455276 | 0.04921946 | 1.455276 | 0.027844 | 1.455276
|  | 0.01248942 | 1.463317 |  |  | 0.01248942 | 1.463317 | 0.04963934 | 1.463317 | 0.0277328 | 1.463317
|  | 0.01255885 | 1.471357 |  |  | 0.01255885 | 1.471357 | 0.0498056 | 1.471357 | 0.02811105 | 1.471357
|  | 0.01257762 | 1.479397 |  |  | 0.01257762 | 1.479397 | 0.04947373 | 1.479397 | 0.02819509 | 1.479397
|  | 0.01259062 | 1.487437 |  |  | 0.01259062 | 1.487437 | 0.0501503 | 1.487437 | 0.02794376 | 1.487437
|  | 0.01252607 | 1.495477 |  |  | 0.01252607 | 1.495477 | 0.04956747 | 1.495477 | 0.02833336 | 1.495477
|  | 0.01272526 | 1.503518 |  |  | 0.01272526 | 1.503518 | 0.05024538 | 1.503518 | 0.0284297 | 1.503518
|  | 0.01267677 | 1.511558 |  |  | 0.01267677 | 1.511558 | 0.04956409 | 1.511558 | 0.02833268 | 1.511558
|  | 0.01273864 | 1.519598 |  |  | 0.01273864 | 1.519598 | 0.05003785 | 1.519598 | 0.02834371 | 1.519598
|  | 0.01280243 | 1.527638 |  |  | 0.01280243 | 1.527638 | 0.0503346 | 1.527638 | 0.02847751 | 1.527638
|  | 0.01281988 | 1.535678 |  |  | 0.01281988 | 1.535678 | 0.05008186 | 1.535678 | 0.02843973 | 1.535678
|  | 0.01266995 | 1.543719 |  |  | 0.01266995 | 1.543719 | 0.05001107 | 1.543719 | 0.02847383 | 1.543719
|  | 0.01277093 | 1.551759 |  |  | 0.01277093 | 1.551759 | 0.05010801 | 1.551759 | 0.02831554 | 1.551759
|  | 0.0126762 | 1.559799 |  |  | 0.0126762 | 1.559799 | 0.05034318 | 1.559799 | 0.02838572 | 1.559799
|  | 0.01275154 | 1.567839 |  |  | 0.01275154 | 1.567839 | 0.05068177 | 1.567839 | 0.02840288 | 1.567839
|  | 0.01290045 | 1.575879 |  |  | 0.01290045 | 1.575879 | 0.0508612 | 1.575879 | 0.02860966 | 1.575879
|  | 0.01290672 | 1.58392 |  |  | 0.01290672 | 1.58392 | 0.05103268 | 1.58392 | 0.02867777 | 1.58392
|  | 0.01283844 | 1.59196 |  |  | 0.01283844 | 1.59196 | 0.05075767 | 1.59196 | 0.02867689 | 1.59196
|  | 0.01278709 | 1.6 |  |  | 0.01278709 | 1.6 | 0.05079827 | 1.6 | 0.0286138 | 1.6