## 1
Общество с ограниченной ответственностью "Инженерная геология" (ООО "ИнжГео") | [8 empty] | Общество с ограниченной ответственностью "Инженерная геология" (ООО "ИнжГео")
Юр. адрес: 117279, г. Москва, ул. Миклухо-Маклая, 36 а, этаж 5, пом. XXIII к. 76-84 | [8 empty] | Юр. адрес: 117279, г. Москва, ул. Миклухо-Маклая, 36 а, этаж 5, пом. XXIII к. 76-84
Телефон/факс +7 (495) 132-30-00, Адрес электронной почты inbox@inj-geo.ru | [8 empty] | Телефон/факс +7 (495) 132-30-00, Адрес электронной почты inbox@inj-geo.ru
Испытательная лаборатория ООО «ИнжГео» | [8 empty] | Испытательная лаборатория ООО «ИнжГео»
Адрес места осуществления деятельности лаборатории: г. Москва, просп. Вернадского, д. 51, стр. 1 | [8 empty] | Адрес места осуществления деятельности лаборатории: г. Москва, просп. Вернадского, д. 51, стр. 1
Телефон +7(910)4557682, E-mail: slg85@mail.ru | [8 empty] | Телефон +7(910)4557682, E-mail: slg85@mail.ru
Протокол испытаний № 13-63/37 от 05-12-2022
Наименование и адрес заказчика: Переход трубопровода через р. Енисей
Наименование объекта: ООО Регионстрой
Наименование используемого метода/методики: ГОСТ 12248.4-2020 | [8 empty] | Наименование используемого метода/методики: ГОСТ 12248.3-2020
Условия проведения испытания: температура окружающей среды (18 - 25)0С, влажность воздуха (40 - 75)% | [8 empty] | Условия проведения испытания: температура окружающей среды (18 - 25)0С, влажность воздуха (40 - 75)%
Дата получение объекта подлежащего испытаниям: 08-11-2022
Дата испытания: 25.10.2022-19.11.2037
Испытание грунтов методом трехосного сжатия | [8 empty] | Испытание грунтов методом одноплоскостного среза
Лабораторный номер: |  |  |  | We, д.е. = |  |  |  |  | Лабораторный номер: |  | 1072 |  |  |  | We, д.е. = | 0.506050912
Номер скважины: |  |  |  | ρ, г/см3 = |  |  |  |  | Номер скважины: |  | BH-004 |  |  |  | ρ, г/см3 = | 1.56
Глубина отбора, м: |  |  |  | ρs, г/см3 = |  |  |  |  | Глубина отбора, м: |  | 3 |  |  |  | ρs, г/см3 = | 2.72
Наименование грунта: |  |  |  | e, д.е. = |  |  |  |  | Наименование грунта: |  | Суглинок, после оттаивания текучий, легкий пылеватый |  |  |  | e, д.е. = | 1.625935
Схема проведения опыта: |  |  |  | IL, д.е. = |  |  |  |  | Схема проведения опыта: |  | КД |  |  |  | IL, д.е. = | 2.288
Результаты испытаний | [8 empty] | Результаты испытаний
[10 empty] | Нормальное напряжение σ, МПа | Касательное напряжение t, МПа | tg ϕ | Угол внутреннего трения ϕ, град. | Удельное сцепление C, МПа
[10 empty] | 0.1 | 0.02783844 | [5 empty] | 1
[10 empty] | 0.15 | 0.02075767
[10 empty] | 0.2 | 0.04367689
Эффективные значения угла внутреннего трения и удельного сцепления ϕ', С'
[10 empty] | ϕ', град. = | 9
[10 empty] | С', МПа = | 0.007
| Исполнитель: |  |  |  | Морозов Д.С. |  |  |  |  | Исполнитель: |  |  |  |  | Морозов Д.С.
| Начальник исп. лаборатории: |  |  |  | Семиколенова Л.Г. |  |  |  |  | Начальник исп. лаборатории: |  |  |  |  | Семиколенова Л.Г.
Лист 1 , всего листов 2 | [8 empty] | Лист 2 , всего листов 2
Частичное воспроизведение протокола испытаний без письменного разрешения ООО «ИнжГео» ЗАПРЕЩАЕТСЯ | [8 empty] | Частичное воспроизведение протокола испытаний без письменного разрешения ООО «ИнжГео» ЗАПРЕЩАЕТСЯ
|  | второй график |  | первый график
|  | dev | eps | sigma |  | dev1 | eps1 | dev2 | eps2 | dev3 | eps3
|  | 0 | 0 |  |  | 0 | 0 | 0 | 0 | 0 | 0
|  | 0.0001876599 | 0.008040201 |  |  | 0.0001876599 | 0.008040201 | 0.0001401506 | 0.008040201 | 0.0002931984 | 0.008040201
|  | 0.0003747603 | 0.0160804 |  |  | 0.0003747603 | 0.0160804 | 0.0002794669 | 0.0160804 | 0.0005863969 | 0.0160804
|  | 0.0005562656 | 0.0241206 |  |  | 0.0005562656 | 0.0241206 | 0.0004181156 | 0.0241206 | 0.0008755572 | 0.0241206
|  | 0.0007400462 | 0.0321608 |  |  | 0.0007400462 | 0.0321608 | 0.0005611588 | 0.0321608 | 0.001160153 | 0.0321608
|  | 0.0009325179 | 0.04020101 |  |  | 0.0009325179 | 0.04020101 | 0.0006937999 | 0.04020101 | 0.001472576 | 0.04020101
|  | 0.001115329 | 0.04824121 |  |  | 0.001115329 | 0.04824121 | 0.0008313918 | 0.04824121 | 0.001754977 | 0.04824121
|  | 0.001298736 | 0.05628141 |  |  | 0.001298736 | 0.05628141 | 0.000964311 | 0.05628141 | 0.00204563 | 0.05628141
|  | 0.001477556 | 0.06432161 |  |  | 0.001477556 | 0.06432161 | 0.001116866 | 0.06432161 | 0.002326626 | 0.06432161
|  | 0.001672825 | 0.07236181 |  |  | 0.001672825 | 0.07236181 | 0.001239703 | 0.07236181 | 0.002614557 | 0.07236181
|  | 0.001866155 | 0.08040201 |  |  | 0.001866155 | 0.08040201 | 0.001388156 | 0.08040201 | 0.00295276 | 0.08040201
|  | 0.002068362 | 0.08844221 |  |  | 0.002068362 | 0.08844221 | 0.001526819 | 0.08844221 | 0.003195248 | 0.08844221
|  | 0.002253933 | 0.09648241 |  |  | 0.002253933 | 0.09648241 | 0.001659446 | 0.09648241 | 0.003501878 | 0.09648241
|  | 0.002408545 | 0.1045226 |  |  | 0.002408545 | 0.1045226 | 0.001824489 | 0.1045226 | 0.003825274 | 0.1045226
|  | 0.002594339 | 0.1125628 |  |  | 0.002594339 | 0.1125628 | 0.001951596 | 0.1125628 | 0.004094127 | 0.1125628
|  | 0.002803988 | 0.120603 |  |  | 0.002803988 | 0.120603 | 0.002083486 | 0.120603 | 0.004402366 | 0.120603
|  | 0.00296108 | 0.1286432 |  |  | 0.00296108 | 0.1286432 | 0.002231508 | 0.1286432 | 0.004709434 | 0.1286432
|  | 0.003156293 | 0.1366834 |  |  | 0.003156293 | 0.1366834 | 0.002369795 | 0.1366834 | 0.00492866 | 0.1366834
|  | 0.003340951 | 0.1447236 |  |  | 0.003340951 | 0.1447236 | 0.002507943 | 0.1447236 | 0.005250183 | 0.1447236
|  | 0.003571562 | 0.1527638 |  |  | 0.003571562 | 0.1527638 | 0.002635911 | 0.1527638 | 0.005557427 | 0.1527638
|  | 0.003763642 | 0.160804 |  |  | 0.003763642 | 0.160804 | 0.002794113 | 0.160804 | 0.005861042 | 0.160804
|  | 0.003955741 | 0.1688442 |  |  | 0.003955741 | 0.1688442 | 0.00293411 | 0.1688442 | 0.006139961 | 0.1688442
|  | 0.00414411 | 0.1768844 |  |  | 0.00414411 | 0.1768844 | 0.003089433 | 0.1768844 | 0.006450365 | 0.1768844
|  | 0.004300306 | 0.1849246 |  |  | 0.004300306 | 0.1849246 | 0.003219307 | 0.1849246 | 0.006698472 | 0.1849246
|  | 0.004516818 | 0.1929648 |  |  | 0.004516818 | 0.1929648 | 0.003349931 | 0.1929648 | 0.006984092 | 0.1929648
|  | 0.004686369 | 0.201005 |  |  | 0.004686369 | 0.201005 | 0.003442577 | 0.201005 | 0.007351907 | 0.201005
|  | 0.004863156 | 0.2090452 |  |  | 0.004863156 | 0.2090452 | 0.003595828 | 0.2090452 | 0.0075661 | 0.2090452
|  | 0.005049193 | 0.2170854 |  |  | 0.005049193 | 0.2170854 | 0.003739761 | 0.2170854 | 0.007839722 | 0.2170854
|  | 0.005237244 | 0.2251256 |  |  | 0.005237244 | 0.2251256 | 0.003905138 | 0.2251256 | 0.008173506 | 0.2251256
|  | 0.005398328 | 0.2331658 |  |  | 0.005398328 | 0.2331658 | 0.004052673 | 0.2331658 | 0.008466266 | 0.2331658
|  | 0.005556501 | 0.241206 |  |  | 0.005556501 | 0.241206 | 0.004182825 | 0.241206 | 0.008790686 | 0.241206
|  | 0.005824973 | 0.2492462 |  |  | 0.005824973 | 0.2492462 | 0.004339928 | 0.2492462 | 0.009004791 | 0.2492462
|  | 0.00590903 | 0.2572864 |  |  | 0.00590903 | 0.2572864 | 0.004464795 | 0.2572864 | 0.009455386 | 0.2572864
|  | 0.006199547 | 0.2653266 |  |  | 0.006199547 | 0.2653266 | 0.004543743 | 0.2653266 | 0.009566433 | 0.2653266
|  | 0.006341122 | 0.2733668 |  |  | 0.006341122 | 0.2733668 | 0.004708383 | 0.2733668 | 0.009906069 | 0.2733668
|  | 0.006489765 | 0.281407 |  |  | 0.006489765 | 0.281407 | 0.004884343 | 0.281407 | 0.01021893 | 0.281407
|  | 0.00677657 | 0.2894472 |  |  | 0.00677657 | 0.2894472 | 0.004974333 | 0.2894472 | 0.01051195 | 0.2894472
|  | 0.006877171 | 0.2974874 |  |  | 0.006877171 | 0.2974874 | 0.005142352 | 0.2974874 | 0.01091547 | 0.2974874
|  | 0.00709635 | 0.3055276 |  |  | 0.00709635 | 0.3055276 | 0.005315156 | 0.3055276 | 0.01103035 | 0.3055276
|  | 0.00725982 | 0.3135678 |  |  | 0.00725982 | 0.3135678 | 0.005406216 | 0.3135678 | 0.01141876 | 0.3135678
|  | 0.007485508 | 0.321608 |  |  | 0.007485508 | 0.321608 | 0.005606026 | 0.321608 | 0.01158865 | 0.321608
|  | 0.007652 | 0.3296482 |  |  | 0.007652 | 0.3296482 | 0.005752448 | 0.3296482 | 0.01201874 | 0.3296482
|  | 0.007811218 | 0.3376884 |  |  | 0.007811218 | 0.3376884 | 0.005822663 | 0.3376884 | 0.01219512 | 0.3376884
|  | 0.008054941 | 0.3457286 |  |  | 0.008054941 | 0.3457286 | 0.005987011 | 0.3457286 | 0.01267548 | 0.3457286
|  | 0.008197131 | 0.3537688 |  |  | 0.008197131 | 0.3537688 | 0.006123796 | 0.3537688 | 0.01296511 | 0.3537688
|  | 0.00835993 | 0.361809 |  |  | 0.00835993 | 0.361809 | 0.006239819 | 0.361809 | 0.01305962 | 0.361809
|  | 0.008549138 | 0.3698492 |  |  | 0.008549138 | 0.3698492 | 0.006408548 | 0.3698492 | 0.01358808 | 0.3698492
|  | 0.008789336 | 0.3778894 |  |  | 0.008789336 | 0.3778894 | 0.006589695 | 0.3778894 | 0.01373082 | 0.3778894
|  | 0.008889507 | 0.3859296 |  |  | 0.008889507 | 0.3859296 | 0.006648464 | 0.3859296 | 0.0139429 | 0.3859296
|  | 0.009172489 | 0.3939698 |  |  | 0.009172489 | 0.3939698 | 0.006879647 | 0.3939698 | 0.01446135 | 0.3939698
|  | 0.009244121 | 0.4020101 |  |  | 0.009244121 | 0.4020101 | 0.006925537 | 0.4020101 | 0.01476391 | 0.4020101
|  | 0.009522001 | 0.4100503 |  |  | 0.009522001 | 0.4100503 | 0.007138362 | 0.4100503 | 0.01493648 | 0.4100503
|  | 0.00978236 | 0.4180905 |  |  | 0.00978236 | 0.4180905 | 0.007213154 | 0.4180905 | 0.01511958 | 0.4180905
|  | 0.009968314 | 0.4261307 |  |  | 0.009968314 | 0.4261307 | 0.00740776 | 0.4261307 | 0.01544562 | 0.4261307
|  | 0.01007813 | 0.4341709 |  |  | 0.01007813 | 0.4341709 | 0.007484639 | 0.4341709 | 0.0159149 | 0.4341709
|  | 0.01030464 | 0.4422111 |  |  | 0.01030464 | 0.4422111 | 0.007629172 | 0.4422111 | 0.01612541 | 0.4422111
|  | 0.01053914 | 0.4502513 |  |  | 0.01053914 | 0.4502513 | 0.007744358 | 0.4502513 | 0.01633134 | 0.4502513
|  | 0.01072093 | 0.4582915 |  |  | 0.01072093 | 0.4582915 | 0.008042626 | 0.4582915 | 0.01675515 | 0.4582915
|  | 0.01079126 | 0.4663317 |  |  | 0.01079126 | 0.4663317 | 0.008061079 | 0.4663317 | 0.01722623 | 0.4663317
|  | 0.01118045 | 0.4743719 |  |  | 0.01118045 | 0.4743719 | 0.008236674 | 0.4743719 | 0.01733627 | 0.4743719
|  | 0.01129881 | 0.4824121 |  |  | 0.01129881 | 0.4824121 | 0.008480472 | 0.4824121 | 0.01783696 | 0.4824121
|  | 0.01156548 | 0.4904523 |  |  | 0.01156548 | 0.4904523 | 0.008530387 | 0.4904523 | 0.01796169 | 0.4904523
|  | 0.0115767 | 0.4984925 |  |  | 0.0115767 | 0.4984925 | 0.008695792 | 0.4984925 | 0.01816317 | 0.4984925
|  | 0.01196606 | 0.5065327 |  |  | 0.01196606 | 0.5065327 | 0.008912702 | 0.5065327 | 0.01861537 | 0.5065327
|  | 0.01209604 | 0.5145729 |  |  | 0.01209604 | 0.5145729 | 0.008991402 | 0.5145729 | 0.01901975 | 0.5145729
|  | 0.01220652 | 0.5226131 |  |  | 0.01220652 | 0.5226131 | 0.009196295 | 0.5226131 | 0.01928264 | 0.5226131
|  | 0.012508 | 0.5306533 |  |  | 0.012508 | 0.5306533 | 0.009268702 | 0.5306533 | 0.01962824 | 0.5306533
|  | 0.01259649 | 0.5386935 |  |  | 0.01259649 | 0.5386935 | 0.009445652 | 0.5386935 | 0.02000263 | 0.5386935
|  | 0.01296546 | 0.5467337 |  |  | 0.01296546 | 0.5467337 | 0.009598272 | 0.5467337 | 0.02025282 | 0.5467337
|  | 0.01317139 | 0.5547739 |  |  | 0.01317139 | 0.5547739 | 0.009867231 | 0.5547739 | 0.02079081 | 0.5547739
|  | 0.01322892 | 0.5628141 |  |  | 0.01322892 | 0.5628141 | 0.01001724 | 0.5628141 | 0.02108808 | 0.5628141
|  | 0.01349398 | 0.5708543 |  |  | 0.01349398 | 0.5708543 | 0.01010618 | 0.5708543 | 0.02106505 | 0.5708543
|  | 0.01380975 | 0.5788945 |  |  | 0.01380975 | 0.5788945 | 0.0102183 | 0.5788945 | 0.02162356 | 0.5788945
|  | 0.01401649 | 0.5869347 |  |  | 0.01401649 | 0.5869347 | 0.01047424 | 0.5869347 | 0.022037 | 0.5869347
|  | 0.01415305 | 0.5949749 |  |  | 0.01415305 | 0.5949749 | 0.01058167 | 0.5949749 | 0.02217422 | 0.5949749
|  | 0.0142766 | 0.6030151 |  |  | 0.0142766 | 0.6030151 | 0.01079618 | 0.6030151 | 0.02253198 | 0.6030151
|  | 0.01455392 | 0.6110553 |  |  | 0.01455392 | 0.6110553 | 0.01093889 | 0.6110553 | 0.02295981 | 0.6110553
|  | 0.01480698 | 0.6190955 |  |  | 0.01480698 | 0.6190955 | 0.01109907 | 0.6190955 | 0.02309709 | 0.6190955
|  | 0.0148209 | 0.6271357 |  |  | 0.0148209 | 0.6271357 | 0.01115034 | 0.6271357 | 0.02340084 | 0.6271357
|  | 0.01520083 | 0.6351759 |  |  | 0.01520083 | 0.6351759 | 0.01122947 | 0.6351759 | 0.02375657 | 0.6351759
|  | 0.01528476 | 0.6432161 |  |  | 0.01528476 | 0.6432161 | 0.01140962 | 0.6432161 | 0.02388707 | 0.6432161
|  | 0.01537179 | 0.6512563 |  |  | 0.01537179 | 0.6512563 | 0.01166916 | 0.6512563 | 0.02418565 | 0.6512563
|  | 0.01583456 | 0.6592965 |  |  | 0.01583456 | 0.6592965 | 0.01183395 | 0.6592965 | 0.02449091 | 0.6592965
|  | 0.01579761 | 0.6673367 |  |  | 0.01579761 | 0.6673367 | 0.01186127 | 0.6673367 | 0.02479301 | 0.6673367
|  | 0.01618261 | 0.6753769 |  |  | 0.01618261 | 0.6753769 | 0.01187699 | 0.6753769 | 0.02520027 | 0.6753769
|  | 0.016272 | 0.6834171 |  |  | 0.016272 | 0.6834171 | 0.01217442 | 0.6834171 | 0.02531793 | 0.6834171
|  | 0.01632871 | 0.6914573 |  |  | 0.01632871 | 0.6914573 | 0.01221962 | 0.6914573 | 0.0259027 | 0.6914573
|  | 0.01648313 | 0.6994975 |  |  | 0.01648313 | 0.6994975 | 0.01231168 | 0.6994975 | 0.02588193 | 0.6994975
|  | 0.01688963 | 0.7075377 |  |  | 0.01688963 | 0.7075377 | 0.01246842 | 0.7075377 | 0.02636703 | 0.7075377
|  | 0.01681416 | 0.7155779 |  |  | 0.01681416 | 0.7155779 | 0.01259819 | 0.7155779 | 0.02679321 | 0.7155779
|  | 0.01705973 | 0.7236181 |  |  | 0.01705973 | 0.7236181 | 0.01277807 | 0.7236181 | 0.02706156 | 0.7236181
|  | 0.01721357 | 0.7316583 |  |  | 0.01721357 | 0.7316583 | 0.01294107 | 0.7316583 | 0.0269229 | 0.7316583
|  | 0.01731488 | 0.7396985 |  |  | 0.01731488 | 0.7396985 | 0.01295899 | 0.7396985 | 0.02747026 | 0.7396985
|  | 0.01778174 | 0.7477387 |  |  | 0.01778174 | 0.7477387 | 0.01312616 | 0.7477387 | 0.02776852 | 0.7477387
|  | 0.01788583 | 0.7557789 |  |  | 0.01788583 | 0.7557789 | 0.01330603 | 0.7557789 | 0.0281762 | 0.7557789
|  | 0.0179278 | 0.7638191 |  |  | 0.0179278 | 0.7638191 | 0.01339188 | 0.7638191 | 0.02824583 | 0.7638191
|  | 0.0182496 | 0.7718593 |  |  | 0.0182496 | 0.7718593 | 0.0134878 | 0.7718593 | 0.02809365 | 0.7718593
|  | 0.01824207 | 0.7798995 |  |  | 0.01824207 | 0.7798995 | 0.01355732 | 0.7798995 | 0.02864646 | 0.7798995
|  | 0.01820958 | 0.7879397 |  |  | 0.01820958 | 0.7879397 | 0.01378463 | 0.7879397 | 0.02854384 | 0.7879397
|  | 0.01862141 | 0.7959799 |  |  | 0.01862141 | 0.7959799 | 0.01382296 | 0.7959799 | 0.02887064 | 0.7959799
|  | 0.01873338 | 0.8040201 |  |  | 0.01873338 | 0.8040201 | 0.01399349 | 0.8040201 | 0.02947631 | 0.8040201
|  | 0.01866622 | 0.8120603 |  |  | 0.01866622 | 0.8120603 | 0.01406662 | 0.8120603 | 0.0293774 | 0.8120603
|  | 0.01887177 | 0.8201005 |  |  | 0.01887177 | 0.8201005 | 0.01393654 | 0.8201005 | 0.02950502 | 0.8201005
|  | 0.01888426 | 0.8281407 |  |  | 0.01888426 | 0.8281407 | 0.01416179 | 0.8281407 | 0.03004581 | 0.8281407
|  | 0.01903655 | 0.8361809 |  |  | 0.01903655 | 0.8361809 | 0.01427018 | 0.8361809 | 0.02995429 | 0.8361809
|  | 0.01937191 | 0.8442211 |  |  | 0.01937191 | 0.8442211 | 0.01435412 | 0.8442211 | 0.03000048 | 0.8442211
|  | 0.01957595 | 0.8522613 |  |  | 0.01957595 | 0.8522613 | 0.01439144 | 0.8522613 | 0.03029367 | 0.8522613
|  | 0.01971433 | 0.8603015 |  |  | 0.01971433 | 0.8603015 | 0.01469557 | 0.8603015 | 0.03088163 | 0.8603015
|  | 0.01948906 | 0.8683417 |  |  | 0.01948906 | 0.8683417 | 0.01451585 | 0.8683417 | 0.03089776 | 0.8683417
|  | 0.01982242 | 0.8763819 |  |  | 0.01982242 | 0.8763819 | 0.01477317 | 0.8763819 | 0.03071244 | 0.8763819
|  | 0.01971634 | 0.8844221 |  |  | 0.01971634 | 0.8844221 | 0.01498336 | 0.8844221 | 0.03147702 | 0.8844221
|  | 0.02001946 | 0.8924623 |  |  | 0.02001946 | 0.8924623 | 0.0149633 | 0.8924623 | 0.0315319 | 0.8924623
|  | 0.02007055 | 0.9005025 |  |  | 0.02007055 | 0.9005025 | 0.01513985 | 0.9005025 | 0.03192898 | 0.9005025
|  | 0.0201994 | 0.9085427 |  |  | 0.0201994 | 0.9085427 | 0.01511606 | 0.9085427 | 0.0315167 | 0.9085427
|  | 0.02055434 | 0.9165829 |  |  | 0.02055434 | 0.9165829 | 0.01511028 | 0.9165829 | 0.03208532 | 0.9165829
|  | 0.0203308 | 0.9246231 |  |  | 0.0203308 | 0.9246231 | 0.01533715 | 0.9246231 | 0.03240022 | 0.9246231
|  | 0.02052179 | 0.9326633 |  |  | 0.02052179 | 0.9326633 | 0.01549141 | 0.9326633 | 0.03237892 | 0.9326633
|  | 0.02066744 | 0.9407035 |  |  | 0.02066744 | 0.9407035 | 0.01546174 | 0.9407035 | 0.03233149 | 0.9407035
|  | 0.02076692 | 0.9487437 |  |  | 0.02076692 | 0.9487437 | 0.01569204 | 0.9487437 | 0.0330083 | 0.9487437
|  | 0.02116202 | 0.9567839 |  |  | 0.02116202 | 0.9567839 | 0.01576687 | 0.9567839 | 0.03299751 | 0.9567839
|  | 0.02105875 | 0.9648241 |  |  | 0.02105875 | 0.9648241 | 0.01568506 | 0.9648241 | 0.03335173 | 0.9648241
|  | 0.02126491 | 0.9728643 |  |  | 0.02126491 | 0.9728643 | 0.01596869 | 0.9728643 | 0.03322996 | 0.9728643
|  | 0.02121918 | 0.9809045 |  |  | 0.02121918 | 0.9809045 | 0.01602931 | 0.9809045 | 0.03327152 | 0.9809045
|  | 0.02154734 | 0.9889447 |  |  | 0.02154734 | 0.9889447 | 0.01609398 | 0.9889447 | 0.03377953 | 0.9889447
|  | 0.02181024 | 0.9969849 |  |  | 0.02181024 | 0.9969849 | 0.01601605 | 0.9969849 | 0.0340731 | 0.9969849
|  | 0.02191974 | 1.005025 |  |  | 0.02191974 | 1.005025 | 0.01623902 | 1.005025 | 0.03431233 | 1.005025
|  | 0.02206569 | 1.013065 |  |  | 0.02206569 | 1.013065 | 0.01639943 | 1.013065 | 0.03399208 | 1.013065
|  | 0.02209041 | 1.021106 |  |  | 0.02209041 | 1.021106 | 0.01628154 | 1.021106 | 0.03429301 | 1.021106
|  | 0.02217536 | 1.029146 |  |  | 0.02217536 | 1.029146 | 0.01647733 | 1.029146 | 0.03494093 | 1.029146
|  | 0.0222482 | 1.037186 |  |  | 0.0222482 | 1.037186 | 0.01671355 | 1.037186 | 0.03489915 | 1.037186
|  | 0.0221234 | 1.045226 |  |  | 0.0221234 | 1.045226 | 0.01677766 | 1.045226 | 0.03505017 | 1.045226
|  | 0.02252292 | 1.053266 |  |  | 0.02252292 | 1.053266 | 0.01671047 | 1.053266 | 0.03530192 | 1.053266
|  | 0.02252081 | 1.061307 |  |  | 0.02252081 | 1.061307 | 0.01676904 | 1.061307 | 0.0353303 | 1.061307
|  | 0.0224828 | 1.069347 |  |  | 0.0224828 | 1.069347 | 0.01697052 | 1.069347 | 0.03534179 | 1.069347
|  | 0.02300314 | 1.077387 |  |  | 0.02300314 | 1.077387 | 0.01690415 | 1.077387 | 0.03569729 | 1.077387
|  | 0.02267714 | 1.085427 |  |  | 0.02267714 | 1.085427 | 0.0172097 | 1.085427 | 0.03608214 | 1.085427
|  | 0.02314694 | 1.093467 |  |  | 0.02314694 | 1.093467 | 0.01710502 | 1.093467 | 0.03641369 | 1.093467
|  | 0.02313383 | 1.101508 |  |  | 0.02313383 | 1.101508 | 0.0171514 | 1.101508 | 0.03653145 | 1.101508
|  | 0.02346028 | 1.109548 |  |  | 0.02346028 | 1.109548 | 0.0174931 | 1.109548 | 0.03654534 | 1.109548
|  | 0.02343313 | 1.117588 |  |  | 0.02343313 | 1.117588 | 0.0172605 | 1.117588 | 0.03687143 | 1.117588
|  | 0.02354928 | 1.125628 |  |  | 0.02354928 | 1.125628 | 0.01738808 | 1.125628 | 0.03657212 | 1.125628
|  | 0.02367879 | 1.133668 |  |  | 0.02367879 | 1.133668 | 0.01762265 | 1.133668 | 0.03697319 | 1.133668
|  | 0.02384787 | 1.141709 |  |  | 0.02384787 | 1.141709 | 0.01773975 | 1.141709 | 0.03722281 | 1.141709
|  | 0.02363624 | 1.149749 |  |  | 0.02363624 | 1.149749 | 0.01770939 | 1.149749 | 0.03721815 | 1.149749
|  | 0.0241134 | 1.157789 |  |  | 0.0241134 | 1.157789 | 0.01772191 | 1.157789 | 0.03749532 | 1.157789
|  | 0.02399812 | 1.165829 |  |  | 0.02399812 | 1.165829 | 0.01789056 | 1.165829 | 0.03771185 | 1.165829
|  | 0.02403658 | 1.173869 |  |  | 0.02403658 | 1.173869 | 0.01785277 | 1.173869 | 0.03785181 | 1.173869
|  | 0.02422353 | 1.18191 |  |  | 0.02422353 | 1.18191 | 0.01795579 | 1.18191 | 0.03769029 | 1.18191
|  | 0.02415275 | 1.18995 |  |  | 0.02415275 | 1.18995 | 0.0179388 | 1.18995 | 0.03806194 | 1.18995
|  | 0.02416739 | 1.19799 |  |  | 0.02416739 | 1.19799 | 0.01832227 | 1.19799 | 0.03806264 | 1.19799
|  | 0.02459181 | 1.20603 |  |  | 0.02459181 | 1.20603 | 0.01841352 | 1.20603 | 0.03837946 | 1.20603
|  | 0.02467607 | 1.21407 |  |  | 0.02467607 | 1.21407 | 0.01851333 | 1.21407 | 0.03841824 | 1.21407
|  | 0.02468266 | 1.222111 |  |  | 0.02468266 | 1.222111 | 0.01841377 | 1.222111 | 0.0387334 | 1.222111
|  | 0.02500722 | 1.230151 |  |  | 0.02500722 | 1.230151 | 0.01846177 | 1.230151 | 0.03883047 | 1.230151
|  | 0.02482495 | 1.238191 |  |  | 0.02482495 | 1.238191 | 0.01857745 | 1.238191 | 0.03913626 | 1.238191
|  | 0.02494917 | 1.246231 |  |  | 0.02494917 | 1.246231 | 0.01874295 | 1.246231 | 0.03941807 | 1.246231
|  | 0.02526556 | 1.254271 |  |  | 0.02526556 | 1.254271 | 0.01861117 | 1.254271 | 0.03953793 | 1.254271
|  | 0.02493841 | 1.262312 |  |  | 0.02493841 | 1.262312 | 0.01892732 | 1.262312 | 0.03939139 | 1.262312
|  | 0.0251399 | 1.270352 |  |  | 0.0251399 | 1.270352 | 0.01882835 | 1.270352 | 0.03973224 | 1.270352
|  | 0.02548551 | 1.278392 |  |  | 0.02548551 | 1.278392 | 0.01905989 | 1.278392 | 0.03965924 | 1.278392
|  | 0.02521891 | 1.286432 |  |  | 0.02521891 | 1.286432 | 0.01893336 | 1.286432 | 0.04013754 | 1.286432
|  | 0.02529063 | 1.294472 |  |  | 0.02529063 | 1.294472 | 0.01912999 | 1.294472 | 0.04001982 | 1.294472
|  | 0.02540718 | 1.302513 |  |  | 0.02540718 | 1.302513 | 0.01899062 | 1.302513 | 0.04011947 | 1.302513
|  | 0.0258413 | 1.310553 |  |  | 0.0258413 | 1.310553 | 0.01898308 | 1.310553 | 0.0404266 | 1.310553
|  | 0.02555227 | 1.318593 |  |  | 0.02555227 | 1.318593 | 0.01926054 | 1.318593 | 0.04044587 | 1.318593
|  | 0.02582587 | 1.326633 |  |  | 0.02582587 | 1.326633 | 0.01947294 | 1.326633 | 0.04071807 | 1.326633
|  | 0.02602165 | 1.334673 |  |  | 0.02602165 | 1.334673 | 0.01926759 | 1.334673 | 0.04094039 | 1.334673
|  | 0.02600352 | 1.342714 |  |  | 0.02600352 | 1.342714 | 0.01921873 | 1.342714 | 0.04078984 | 1.342714
|  | 0.02632541 | 1.350754 |  |  | 0.02632541 | 1.350754 | 0.01958277 | 1.350754 | 0.04118837 | 1.350754
|  | 0.02608206 | 1.358794 |  |  | 0.02608206 | 1.358794 | 0.01966272 | 1.358794 | 0.0408514 | 1.358794
|  | 0.02646295 | 1.366834 |  |  | 0.02646295 | 1.366834 | 0.0194521 | 1.366834 | 0.0414282 | 1.366834
|  | 0.02607023 | 1.374874 |  |  | 0.02607023 | 1.374874 | 0.01956288 | 1.374874 | 0.04139836 | 1.374874
|  | 0.02642336 | 1.382915 |  |  | 0.02642336 | 1.382915 | 0.01963361 | 1.382915 | 0.04156027 | 1.382915
|  | 0.02662049 | 1.390955 |  |  | 0.02662049 | 1.390955 | 0.01967578 | 1.390955 | 0.04179923 | 1.390955
|  | 0.02680897 | 1.398995 |  |  | 0.02680897 | 1.398995 | 0.01987721 | 1.398995 | 0.04190343 | 1.398995
|  | 0.02686891 | 1.407035 |  |  | 0.02686891 | 1.407035 | 0.020001 | 1.407035 | 0.04204718 | 1.407035
|  | 0.0267833 | 1.415075 |  |  | 0.0267833 | 1.415075 | 0.02000274 | 1.415075 | 0.04179535 | 1.415075
|  | 0.02676236 | 1.423116 |  |  | 0.02676236 | 1.423116 | 0.02001513 | 1.423116 | 0.04160244 | 1.423116
|  | 0.02694069 | 1.431156 |  |  | 0.02694069 | 1.431156 | 0.0198383 | 1.431156 | 0.04178029 | 1.431156
|  | 0.02708585 | 1.439196 |  |  | 0.02708585 | 1.439196 | 0.01998202 | 1.439196 | 0.04177913 | 1.439196
|  | 0.0268527 | 1.447236 |  |  | 0.0268527 | 1.447236 | 0.02020749 | 1.447236 | 0.04265029 | 1.447236
|  | 0.02717574 | 1.455276 |  |  | 0.02717574 | 1.455276 | 0.02015478 | 1.455276 | 0.04258206 | 1.455276
|  | 0.02731982 | 1.463317 |  |  | 0.02731982 | 1.463317 | 0.02027812 | 1.463317 | 0.04288018 | 1.463317
|  | 0.02685246 | 1.471357 |  |  | 0.02685246 | 1.471357 | 0.02020854 | 1.471357 | 0.04232995 | 1.471357
|  | 0.02730278 | 1.479397 |  |  | 0.02730278 | 1.479397 | 0.02044742 | 1.479397 | 0.04239295 | 1.479397
|  | 0.02710496 | 1.487437 |  |  | 0.02710496 | 1.487437 | 0.02045242 | 1.487437 | 0.04273548 | 1.487437
|  | 0.02724844 | 1.495477 |  |  | 0.02724844 | 1.495477 | 0.02043778 | 1.495477 | 0.04317508 | 1.495477
|  | 0.02732507 | 1.503518 |  |  | 0.02732507 | 1.503518 | 0.02034837 | 1.503518 | 0.04294865 | 1.503518
|  | 0.02712629 | 1.511558 |  |  | 0.02712629 | 1.511558 | 0.02042886 | 1.511558 | 0.04282602 | 1.511558
|  | 0.0277016 | 1.519598 |  |  | 0.0277016 | 1.519598 | 0.02046125 | 1.519598 | 0.04310915 | 1.519598
|  | 0.02736451 | 1.527638 |  |  | 0.02736451 | 1.527638 | 0.02061745 | 1.527638 | 0.04328265 | 1.527638
|  | 0.02777342 | 1.535678 |  |  | 0.02777342 | 1.535678 | 0.02040122 | 1.535678 | 0.04344959 | 1.535678
|  | 0.02738209 | 1.543719 |  |  | 0.02738209 | 1.543719 | 0.02064769 | 1.543719 | 0.04332001 | 1.543719
|  | 0.02789368 | 1.551759 |  |  | 0.02789368 | 1.551759 | 0.02058672 | 1.551759 | 0.04368988 | 1.551759
|  | 0.02761941 | 1.559799 |  |  | 0.02761941 | 1.559799 | 0.02057372 | 1.559799 | 0.04358061 | 1.559799
|  | 0.02749212 | 1.567839 |  |  | 0.02749212 | 1.567839 | 0.02050976 | 1.567839 | 0.04350293 | 1.567839
|  | 0.02795347 | 1.575879 |  |  | 0.02795347 | 1.575879 | 0.02063662 | 1.575879 | 0.04317848 | 1.575879
|  | 0.0275949 | 1.58392 |  |  | 0.0275949 | 1.58392 | 0.02069411 | 1.58392 | 0.04322943 | 1.58392
|  | 0.02783844 | 1.59196 |  |  | 0.02783844 | 1.59196 | 0.02075767 | 1.59196 | 0.04367689 | 1.59196
|  | 0.02764079 | 1.6 |  |  | 0.02764079 | 1.6 | 0.02082824 | 1.6 | 0.04378608 | 1.6