## 1
Общество с ограниченной ответственностью "Инженерная геология" (ООО "ИнжГео") | [8 empty] | Общество с ограниченной ответственностью "Инженерная геология" (ООО "ИнжГео")
Юр. адрес: 117279, г. Москва, ул. Миклухо-Маклая, 36 а, этаж 5, пом. XXIII к. 76-84 | [8 empty] | Юр. адрес: 117279, г. Москва, ул. Миклухо-Маклая, 36 а, этаж 5, пом. XXIII к. 76-84
Телефон/факс +7 (495) 132-30-00, Адрес электронной почты inbox@inj-geo.ru | [8 empty] | Телефон/факс +7 (495) 132-30-00, Адрес электронной почты inbox@inj-geo.ru
Испытательная лаборатория ООО «ИнжГео» | [8 empty] | Испытательная лаборатория ООО «ИнжГео»
Адрес места осуществления деятельности лаборатории: г. Москва, просп. Вернадского, д. 51, стр. 1 | [8 empty] | Адрес места осуществления деятельности лаборатории: г. Москва, просп. Вернадского, д. 51, стр. 1
Телефон +7(910)4557682, E-mail: slg85@mail.ru | [8 empty] | Телефон +7(910)4557682, E-mail: slg85@mail.ru
Протокол испытаний № 13-63/38 от 06-12-2022
Наименование и адрес заказчика: Переход трубопровода через р. Енисей
Наименование объекта: ООО Регионстрой
Наименование используемого метода/методики: ГОСТ 12248.4-2020 | [8 empty] | Наименование используемого метода/методики: ГОСТ 12248.3-2020
Условия проведения испытания: температура окружающей среды (18 - 25)0С, влажность воздуха (40 - 75)% | [8 empty] | Условия проведения испытания: температура окружающей среды (18 - 25)0С, влажность воздуха (40 - 75)%
Дата получение объекта подлежащего испытаниям: 09-11-2022
Дата испытания: 25.10.2022-19.11.2038
Испытание грунтов методом трехосного сжатия | [8 empty] | Испытание грунтов методом одноплоскостного среза
Лабораторный номер: |  |  |  | We, д.е. = |  |  |  |  | Лабораторный номер: |  | 1073 |  |  |  | We, д.е. = | 0.5043344
Номер скважины: |  |  |  | ρ, г/см3 = |  |  |  |  | Номер скважины: |  | BH-004 |  |  |  | ρ, г/см3 = | 1.63
Глубина отбора, м: |  |  |  | ρs, г/см3 = |  |  |  |  | Глубина отбора, м: |  | 4.7 |  |  |  | ρs, г/см3 = | 2.7
Наименование грунта: |  |  |  | e, д.е. = |  |  |  |  | Наименование грунта: |  | Суглинок, после оттаивания текучий, легкий песчанистый |  |  |  | e, д.е. = | 1.491842
Схема проведения опыта: |  |  |  | IL, д.е. = |  |  |  |  | Схема проведения опыта: |  | КД |  |  |  | IL, д.е. = | 2.6
Результаты испытаний | [8 empty] | Результаты испытаний
[10 empty] | Нормальное напряжение σ, МПа | Касательное напряжение t, МПа | tg ϕ | Угол внутреннего трения ϕ, град. | Удельное сцепление C, МПа
[10 empty] | 0.1 | 0.01783844 | [5 empty] | 1
[10 empty] | 0.15 | 0.04075767
[10 empty] | 0.2 | 0.03367689
Эффективные значения угла внутреннего трения и удельного сцепления ϕ', С'
[10 empty] | ϕ', град. = | 9
[10 empty] | С', МПа = | 0.007
| Исполнитель: |  |  |  | Морозов Д.С. |  |  |  |  | Исполнитель: |  |  |  |  | Морозов Д.С.
| Начальник исп. лаборатории: |  |  |  | Семиколенова Л.Г. |  |  |  |  | Начальник исп. лаборатории: |  |  |  |  | Семиколенова Л.Г.
Лист 1 , всего листов 2 | [8 empty] | Лист 2 , всего листов 2
Частичное воспроизведение протокола испытаний без письменного разрешения ООО «ИнжГео» ЗАПРЕЩАЕТСЯ | [8 empty] | Частичное воспроизведение протокола испытаний без письменного разрешения ООО «ИнжГео» ЗАПРЕЩАЕТСЯ
|  | второй график |  | первый график
|  | dev | eps | sigma |  | dev1 | eps1 | dev2 | eps2 | dev3 | eps3
|  | 0 | 0 |  |  | 0 | 0 | 0 | 0 | 0 | 0
|  | 0.0001185764 | 0.008040201 |  |  | 0.0001185764 | 0.008040201 | 0.000273602 | 0.008040201 | 0.0002257762 | 0.008040201
|  | 0.000239806 | 0.0160804 |  |  | 0.000239806 | 0.0160804 | 0.0005456749 | 0.0160804 | 0.0004517779 | 0.0160804
|  | 0.0003609638 | 0.0241206 |  |  | 0.0003609638 | 0.0241206 | 0.0008170378 | 0.0241206 | 0.0006729289 | 0.0241206
|  | 0.0004813807 | 0.0321608 |  |  | 0.0004813807 | 0.0321608 | 0.001094626 | 0.0321608 | 0.0008957946 | 0.0321608
|  | 0.0006025624 | 0.04020101 |  |  | 0.0006025624 | 0.04020101 | 0.001373881 | 0.04020101 | 0.001131814 | 0.04020101
|  | 0.0007128928 | 0.04824121 |  |  | 0.0007128928 | 0.04824121 | 0.001639318 | 0.04824121 | 0.001345046 | 0.04824121
|  | 0.0008357237 | 0.05628141 |  |  | 0.0008357237 | 0.05628141 | 0.001922286 | 0.05628141 | 0.00158833 | 0.05628141
|  | 0.000957981 | 0.06432161 |  |  | 0.000957981 | 0.06432161 | 0.002165879 | 0.06432161 | 0.001788882 | 0.06432161
|  | 0.00107106 | 0.07236181 |  |  | 0.00107106 | 0.07236181 | 0.00245652 | 0.07236181 | 0.002041529 | 0.07236181
|  | 0.00120154 | 0.08040201 |  |  | 0.00120154 | 0.08040201 | 0.002721821 | 0.08040201 | 0.002268366 | 0.08040201
|  | 0.001322877 | 0.08844221 |  |  | 0.001322877 | 0.08844221 | 0.003030047 | 0.08844221 | 0.002501407 | 0.08844221
|  | 0.001448158 | 0.09648241 |  |  | 0.001448158 | 0.09648241 | 0.003260287 | 0.09648241 | 0.002709585 | 0.09648241
|  | 0.001550039 | 0.1045226 |  |  | 0.001550039 | 0.1045226 | 0.003571025 | 0.1045226 | 0.002903707 | 0.1045226
|  | 0.001678307 | 0.1125628 |  |  | 0.001678307 | 0.1125628 | 0.00386101 | 0.1125628 | 0.003135913 | 0.1125628
|  | 0.001789761 | 0.120603 |  |  | 0.001789761 | 0.120603 | 0.004100344 | 0.120603 | 0.003363968 | 0.120603
|  | 0.001913859 | 0.1286432 |  |  | 0.001913859 | 0.1286432 | 0.004369768 | 0.1286432 | 0.003632634 | 0.1286432
|  | 0.002041601 | 0.1366834 |  |  | 0.002041601 | 0.1366834 | 0.004632202 | 0.1366834 | 0.003854687 | 0.1366834
|  | 0.0021333 | 0.1447236 |  |  | 0.0021333 | 0.1447236 | 0.004940072 | 0.1447236 | 0.004081028 | 0.1447236
|  | 0.00225704 | 0.1527638 |  |  | 0.00225704 | 0.1527638 | 0.00522801 | 0.1527638 | 0.004250738 | 0.1527638
|  | 0.002396865 | 0.160804 |  |  | 0.002396865 | 0.160804 | 0.005485693 | 0.160804 | 0.004473107 | 0.160804
|  | 0.002520472 | 0.1688442 |  |  | 0.002520472 | 0.1688442 | 0.005712384 | 0.1688442 | 0.004695815 | 0.1688442
|  | 0.002631819 | 0.1768844 |  |  | 0.002631819 | 0.1768844 | 0.006029456 | 0.1768844 | 0.004966579 | 0.1768844
|  | 0.002748698 | 0.1849246 |  |  | 0.002748698 | 0.1849246 | 0.006302894 | 0.1849246 | 0.00519856 | 0.1849246
|  | 0.002848129 | 0.1929648 |  |  | 0.002848129 | 0.1929648 | 0.006582176 | 0.1929648 | 0.005458156 | 0.1929648
|  | 0.003008032 | 0.201005 |  |  | 0.003008032 | 0.201005 | 0.006850972 | 0.201005 | 0.005676555 | 0.201005
|  | 0.003089513 | 0.2090452 |  |  | 0.003089513 | 0.2090452 | 0.007078155 | 0.2090452 | 0.005814452 | 0.2090452
|  | 0.003211244 | 0.2170854 |  |  | 0.003211244 | 0.2170854 | 0.007385042 | 0.2170854 | 0.006144081 | 0.2170854
|  | 0.003338545 | 0.2251256 |  |  | 0.003338545 | 0.2251256 | 0.007660856 | 0.2251256 | 0.006319837 | 0.2251256
|  | 0.003470255 | 0.2331658 |  |  | 0.003470255 | 0.2331658 | 0.007936833 | 0.2331658 | 0.006487968 | 0.2331658
|  | 0.003554784 | 0.241206 |  |  | 0.003554784 | 0.241206 | 0.008169559 | 0.241206 | 0.006816603 | 0.241206
|  | 0.003683279 | 0.2492462 |  |  | 0.003683279 | 0.2492462 | 0.008402093 | 0.2492462 | 0.006989269 | 0.2492462
|  | 0.003862518 | 0.2572864 |  |  | 0.003862518 | 0.2572864 | 0.008770992 | 0.2572864 | 0.007271044 | 0.2572864
|  | 0.003949305 | 0.2653266 |  |  | 0.003949305 | 0.2653266 | 0.00903247 | 0.2653266 | 0.007510176 | 0.2653266
|  | 0.00403485 | 0.2733668 |  |  | 0.00403485 | 0.2733668 | 0.009224483 | 0.2733668 | 0.007720881 | 0.2733668
|  | 0.004168998 | 0.281407 |  |  | 0.004168998 | 0.281407 | 0.009566513 | 0.281407 | 0.007861103 | 0.281407
|  | 0.004296287 | 0.2894472 |  |  | 0.004296287 | 0.2894472 | 0.009761202 | 0.2894472 | 0.008082457 | 0.2894472
|  | 0.004413859 | 0.2974874 |  |  | 0.004413859 | 0.2974874 | 0.0100667 | 0.2974874 | 0.008300292 | 0.2974874
|  | 0.004582199 | 0.3055276 |  |  | 0.004582199 | 0.3055276 | 0.01044876 | 0.3055276 | 0.00851948 | 0.3055276
|  | 0.004631006 | 0.3135678 |  |  | 0.004631006 | 0.3135678 | 0.010679 | 0.3135678 | 0.008816709 | 0.3135678
|  | 0.004796598 | 0.321608 |  |  | 0.004796598 | 0.321608 | 0.01098886 | 0.321608 | 0.008973288 | 0.321608
|  | 0.004893973 | 0.3296482 |  |  | 0.004893973 | 0.3296482 | 0.01113372 | 0.3296482 | 0.009291049 | 0.3296482
|  | 0.004970172 | 0.3376884 |  |  | 0.004970172 | 0.3376884 | 0.01156239 | 0.3376884 | 0.009549878 | 0.3376884
|  | 0.005105982 | 0.3457286 |  |  | 0.005105982 | 0.3457286 | 0.01169091 | 0.3457286 | 0.009787928 | 0.3457286
|  | 0.005253121 | 0.3537688 |  |  | 0.005253121 | 0.3537688 | 0.01209135 | 0.3537688 | 0.009956984 | 0.3537688
|  | 0.00542844 | 0.361809 |  |  | 0.00542844 | 0.361809 | 0.01227768 | 0.361809 | 0.01006043 | 0.361809
|  | 0.00548915 | 0.3698492 |  |  | 0.00548915 | 0.3698492 | 0.01266231 | 0.3698492 | 0.01042825 | 0.3698492
|  | 0.005574216 | 0.3778894 |  |  | 0.005574216 | 0.3778894 | 0.01291576 | 0.3778894 | 0.01050226 | 0.3778894
|  | 0.00578001 | 0.3859296 |  |  | 0.00578001 | 0.3859296 | 0.01299528 | 0.3859296 | 0.01077553 | 0.3859296
|  | 0.005903355 | 0.3939698 |  |  | 0.005903355 | 0.3939698 | 0.01341854 | 0.3939698 | 0.0109558 | 0.3939698
|  | 0.006024475 | 0.4020101 |  |  | 0.006024475 | 0.4020101 | 0.01369113 | 0.4020101 | 0.01127987 | 0.4020101
|  | 0.006082044 | 0.4100503 |  |  | 0.006082044 | 0.4100503 | 0.01390056 | 0.4100503 | 0.01159152 | 0.4100503
|  | 0.006157082 | 0.4180905 |  |  | 0.006157082 | 0.4180905 | 0.01421701 | 0.4180905 | 0.01176824 | 0.4180905
|  | 0.006374859 | 0.4261307 |  |  | 0.006374859 | 0.4261307 | 0.01460888 | 0.4261307 | 0.01192006 | 0.4261307
|  | 0.006528387 | 0.4341709 |  |  | 0.006528387 | 0.4341709 | 0.01485859 | 0.4341709 | 0.01228943 | 0.4341709
|  | 0.006531868 | 0.4422111 |  |  | 0.006531868 | 0.4422111 | 0.01501752 | 0.4422111 | 0.01239237 | 0.4422111
|  | 0.006744588 | 0.4502513 |  |  | 0.006744588 | 0.4502513 | 0.01541325 | 0.4502513 | 0.01259602 | 0.4502513
|  | 0.00685338 | 0.4582915 |  |  | 0.00685338 | 0.4582915 | 0.01555396 | 0.4582915 | 0.01288152 | 0.4582915
|  | 0.006960895 | 0.4663317 |  |  | 0.006960895 | 0.4663317 | 0.01585501 | 0.4663317 | 0.01326642 | 0.4663317
|  | 0.007136562 | 0.4743719 |  |  | 0.007136562 | 0.4743719 | 0.0161013 | 0.4743719 | 0.01347031 | 0.4743719
|  | 0.007219852 | 0.4824121 |  |  | 0.007219852 | 0.4824121 | 0.01652582 | 0.4824121 | 0.01354012 | 0.4824121
|  | 0.00730717 | 0.4904523 |  |  | 0.00730717 | 0.4904523 | 0.01667708 | 0.4904523 | 0.01390766 | 0.4904523
|  | 0.007424168 | 0.4984925 |  |  | 0.007424168 | 0.4984925 | 0.01714438 | 0.4984925 | 0.01403859 | 0.4984925
|  | 0.00768825 | 0.5065327 |  |  | 0.00768825 | 0.5065327 | 0.01755409 | 0.5065327 | 0.01427126 | 0.5065327
|  | 0.007808344 | 0.5145729 |  |  | 0.007808344 | 0.5145729 | 0.01784776 | 0.5145729 | 0.01461385 | 0.5145729
|  | 0.007839102 | 0.5226131 |  |  | 0.007839102 | 0.5226131 | 0.01805151 | 0.5226131 | 0.01477995 | 0.5226131
|  | 0.008070261 | 0.5306533 |  |  | 0.008070261 | 0.5306533 | 0.01843911 | 0.5306533 | 0.01523268 | 0.5306533
|  | 0.008173518 | 0.5386935 |  |  | 0.008173518 | 0.5386935 | 0.01869179 | 0.5386935 | 0.01551681 | 0.5386935
|  | 0.008352792 | 0.5467337 |  |  | 0.008352792 | 0.5467337 | 0.01901652 | 0.5467337 | 0.01551266 | 0.5467337
|  | 0.008427402 | 0.5547739 |  |  | 0.008427402 | 0.5547739 | 0.01926472 | 0.5547739 | 0.01581146 | 0.5547739
|  | 0.00850936 | 0.5628141 |  |  | 0.00850936 | 0.5628141 | 0.01968057 | 0.5628141 | 0.01605338 | 0.5628141
|  | 0.008689248 | 0.5708543 |  |  | 0.008689248 | 0.5708543 | 0.01991484 | 0.5708543 | 0.01629617 | 0.5708543
|  | 0.008737228 | 0.5788945 |  |  | 0.008737228 | 0.5788945 | 0.02022057 | 0.5788945 | 0.016573 | 0.5788945
|  | 0.008981549 | 0.5869347 |  |  | 0.008981549 | 0.5869347 | 0.02037218 | 0.5869347 | 0.01688862 | 0.5869347
|  | 0.009021002 | 0.5949749 |  |  | 0.009021002 | 0.5949749 | 0.02089311 | 0.5949749 | 0.0171641 | 0.5949749
|  | 0.009141787 | 0.6030151 |  |  | 0.009141787 | 0.6030151 | 0.02111215 | 0.6030151 | 0.01747735 | 0.6030151
|  | 0.009256938 | 0.6110553 |  |  | 0.009256938 | 0.6110553 | 0.02135708 | 0.6110553 | 0.01753762 | 0.6110553
|  | 0.00947202 | 0.6190955 |  |  | 0.00947202 | 0.6190955 | 0.0216829 | 0.6190955 | 0.01790347 | 0.6190955
|  | 0.009654056 | 0.6271357 |  |  | 0.009654056 | 0.6271357 | 0.02192433 | 0.6271357 | 0.01796177 | 0.6271357
|  | 0.009619185 | 0.6351759 |  |  | 0.009619185 | 0.6351759 | 0.02200694 | 0.6351759 | 0.01834671 | 0.6351759
|  | 0.00982863 | 0.6432161 |  |  | 0.00982863 | 0.6432161 | 0.02240054 | 0.6432161 | 0.01854231 | 0.6432161
|  | 0.01002311 | 0.6512563 |  |  | 0.01002311 | 0.6512563 | 0.02283283 | 0.6512563 | 0.01892621 | 0.6512563
|  | 0.01014452 | 0.6592965 |  |  | 0.01014452 | 0.6592965 | 0.02314392 | 0.6592965 | 0.0190281 | 0.6592965
|  | 0.01018197 | 0.6673367 |  |  | 0.01018197 | 0.6673367 | 0.02331055 | 0.6673367 | 0.01915695 | 0.6673367
|  | 0.01021597 | 0.6753769 |  |  | 0.01021597 | 0.6753769 | 0.02347121 | 0.6753769 | 0.01948311 | 0.6753769
|  | 0.01049148 | 0.6834171 |  |  | 0.01049148 | 0.6834171 | 0.02381633 | 0.6834171 | 0.01954097 | 0.6834171
|  | 0.01056965 | 0.6914573 |  |  | 0.01056965 | 0.6914573 | 0.02393542 | 0.6914573 | 0.01989058 | 0.6914573
|  | 0.01071023 | 0.6994975 |  |  | 0.01071023 | 0.6994975 | 0.02419345 | 0.6994975 | 0.02007886 | 0.6994975
|  | 0.0106848 | 0.7075377 |  |  | 0.0106848 | 0.7075377 | 0.02460966 | 0.7075377 | 0.02042979 | 0.7075377
|  | 0.01096133 | 0.7155779 |  |  | 0.01096133 | 0.7155779 | 0.02478872 | 0.7155779 | 0.02037748 | 0.7155779
|  | 0.01103816 | 0.7236181 |  |  | 0.01103816 | 0.7236181 | 0.02486134 | 0.7236181 | 0.02071848 | 0.7236181
|  | 0.01112889 | 0.7316583 |  |  | 0.01112889 | 0.7316583 | 0.02557703 | 0.7316583 | 0.02074623 | 0.7316583
|  | 0.01111862 | 0.7396985 |  |  | 0.01111862 | 0.7396985 | 0.02534779 | 0.7396985 | 0.0209991 | 0.7396985
|  | 0.01122032 | 0.7477387 |  |  | 0.01122032 | 0.7477387 | 0.02569579 | 0.7477387 | 0.02153022 | 0.7477387
|  | 0.01133791 | 0.7557789 |  |  | 0.01133791 | 0.7557789 | 0.02615242 | 0.7557789 | 0.0212971 | 0.7557789
|  | 0.01139938 | 0.7638191 |  |  | 0.01139938 | 0.7638191 | 0.02638947 | 0.7638191 | 0.02183089 | 0.7638191
|  | 0.01160602 | 0.7718593 |  |  | 0.01160602 | 0.7718593 | 0.0262239 | 0.7718593 | 0.02181458 | 0.7718593
|  | 0.01177797 | 0.7798995 |  |  | 0.01177797 | 0.7798995 | 0.02669981 | 0.7798995 | 0.02183426 | 0.7798995
|  | 0.01167548 | 0.7879397 |  |  | 0.01167548 | 0.7879397 | 0.02674358 | 0.7879397 | 0.02237284 | 0.7879397
|  | 0.01184936 | 0.7959799 |  |  | 0.01184936 | 0.7959799 | 0.02726861 | 0.7959799 | 0.0223635 | 0.7959799
|  | 0.01196111 | 0.8040201 |  |  | 0.01196111 | 0.8040201 | 0.02745441 | 0.8040201 | 0.02254737 | 0.8040201
|  | 0.0119418 | 0.8120603 |  |  | 0.0119418 | 0.8120603 | 0.02720801 | 0.8120603 | 0.02254698 | 0.8120603
|  | 0.01203588 | 0.8201005 |  |  | 0.01203588 | 0.8201005 | 0.0277486 | 0.8201005 | 0.02277257 | 0.8201005
|  | 0.01211901 | 0.8281407 |  |  | 0.01211901 | 0.8281407 | 0.02800425 | 0.8281407 | 0.02298274 | 0.8281407
|  | 0.01224983 | 0.8361809 |  |  | 0.01224983 | 0.8361809 | 0.02808112 | 0.8361809 | 0.02335773 | 0.8361809
|  | 0.01246754 | 0.8442211 |  |  | 0.01246754 | 0.8442211 | 0.02835072 | 0.8442211 | 0.02316438 | 0.8442211
|  | 0.01240853 | 0.8522613 |  |  | 0.01240853 | 0.8522613 | 0.02814969 | 0.8522613 | 0.02325928 | 0.8522613
|  | 0.01255509 | 0.8603015 |  |  | 0.01255509 | 0.8603015 | 0.02862327 | 0.8603015 | 0.02352308 | 0.8603015
|  | 0.01255879 | 0.8683417 |  |  | 0.01255879 | 0.8683417 | 0.02874061 | 0.8683417 | 0.02353602 | 0.8683417
|  | 0.01265249 | 0.8763819 |  |  | 0.01265249 | 0.8763819 | 0.02884789 | 0.8763819 | 0.02372376 | 0.8763819
|  | 0.01280607 | 0.8844221 |  |  | 0.01280607 | 0.8844221 | 0.0290469 | 0.8844221 | 0.02414987 | 0.8844221
|  | 0.01290772 | 0.8924623 |  |  | 0.01290772 | 0.8924623 | 0.02926902 | 0.8924623 | 0.02421322 | 0.8924623
|  | 0.01297195 | 0.9005025 |  |  | 0.01297195 | 0.9005025 | 0.02967104 | 0.9005025 | 0.02445051 | 0.9005025
|  | 0.01311757 | 0.9085427 |  |  | 0.01311757 | 0.9085427 | 0.02978725 | 0.9085427 | 0.02471782 | 0.9085427
|  | 0.01300488 | 0.9165829 |  |  | 0.01300488 | 0.9165829 | 0.02966306 | 0.9165829 | 0.02450973 | 0.9165829
|  | 0.01315656 | 0.9246231 |  |  | 0.01315656 | 0.9246231 | 0.02981097 | 0.9246231 | 0.0248877 | 0.9246231
|  | 0.01321621 | 0.9326633 |  |  | 0.01321621 | 0.9326633 | 0.02995784 | 0.9326633 | 0.02481825 | 0.9326633
|  | 0.01338714 | 0.9407035 |  |  | 0.01338714 | 0.9407035 | 0.03020097 | 0.9407035 | 0.02505471 | 0.9407035
|  | 0.01342496 | 0.9487437 |  |  | 0.01342496 | 0.9487437 | 0.0303524 | 0.9487437 | 0.0250869 | 0.9487437
|  | 0.0133421 | 0.9567839 |  |  | 0.0133421 | 0.9567839 | 0.03075206 | 0.9567839 | 0.02567653 | 0.9567839
|  | 0.01344264 | 0.9648241 |  |  | 0.01344264 | 0.9648241 | 0.03110713 | 0.9648241 | 0.0254216 | 0.9648241
|  | 0.01360851 | 0.9728643 |  |  | 0.01360851 | 0.9728643 | 0.03096539 | 0.9728643 | 0.02555495 | 0.9728643
|  | 0.01379561 | 0.9809045 |  |  | 0.01379561 | 0.9809045 | 0.03145789 | 0.9809045 | 0.0257858 | 0.9809045
|  | 0.01365012 | 0.9889447 |  |  | 0.01365012 | 0.9889447 | 0.03135495 | 0.9889447 | 0.02583225 | 0.9889447
|  | 0.0138468 | 0.9969849 |  |  | 0.0138468 | 0.9969849 | 0.03149816 | 0.9969849 | 0.02601818 | 0.9969849
|  | 0.01400543 | 1.005025 |  |  | 0.01400543 | 1.005025 | 0.03203492 | 1.005025 | 0.02613285 | 1.005025
|  | 0.01409453 | 1.013065 |  |  | 0.01409453 | 1.013065 | 0.0322867 | 1.013065 | 0.02622532 | 1.013065
|  | 0.01422562 | 1.021106 |  |  | 0.01422562 | 1.021106 | 0.03247082 | 1.021106 | 0.0265638 | 1.021106
|  | 0.01403404 | 1.029146 |  |  | 0.01403404 | 1.029146 | 0.03241794 | 1.029146 | 0.02659621 | 1.029146
|  | 0.01411965 | 1.037186 |  |  | 0.01411965 | 1.037186 | 0.03279428 | 1.037186 | 0.02682823 | 1.037186
|  | 0.01441673 | 1.045226 |  |  | 0.01441673 | 1.045226 | 0.03290369 | 1.045226 | 0.02712524 | 1.045226
|  | 0.01439494 | 1.053266 |  |  | 0.01439494 | 1.053266 | 0.03311334 | 1.053266 | 0.02701574 | 1.053266
|  | 0.01448303 | 1.061307 |  |  | 0.01448303 | 1.061307 | 0.03301848 | 1.061307 | 0.02703658 | 1.061307
|  | 0.01454757 | 1.069347 |  |  | 0.01454757 | 1.069347 | 0.03294314 | 1.069347 | 0.0277055 | 1.069347
|  | 0.01456921 | 1.077387 |  |  | 0.01456921 | 1.077387 | 0.03325467 | 1.077387 | 0.0275849 | 1.077387
|  | 0.01455024 | 1.085427 |  |  | 0.01455024 | 1.085427 | 0.03331847 | 1.085427 | 0.0277822 | 1.085427
|  | 0.01467589 | 1.093467 |  |  | 0.01467589 | 1.093467 | 0.03348125 | 1.093467 | 0.02796526 | 1.093467
|  | 0.01481639 | 1.101508 |  |  | 0.01481639 | 1.101508 | 0.03393407 | 1.101508 | 0.02803595 | 1.101508
|  | 0.01473968 | 1.109548 |  |  | 0.01473968 | 1.109548 | 0.03380001 | 1.109548 | 0.02799825 | 1.109548
|  | 0.01496323 | 1.117588 |  |  | 0.01496323 | 1.117588 | 0.0340106 | 1.117588 | 0.02818105 | 1.117588
|  | 0.01490967 | 1.125628 |  |  | 0.01490967 | 1.125628 | 0.03402818 | 1.125628 | 0.02854776 | 1.125628
|  | 0.01523188 | 1.133668 |  |  | 0.01523188 | 1.133668 | 0.03415362 | 1.133668 | 0.02844818 | 1.133668
|  | 0.01530409 | 1.141709 |  |  | 0.01530409 | 1.141709 | 0.03446814 | 1.141709 | 0.0285373 | 1.141709
|  | 0.01518991 | 1.149749 |  |  | 0.01518991 | 1.149749 | 0.03477238 | 1.149749 | 0.02866527 | 1.149749
|  | 0.01531072 | 1.157789 |  |  | 0.01531072 | 1.157789 | 0.03488087 | 1.157789 | 0.0288875 | 1.157789
|  | 0.01548674 | 1.165829 |  |  | 0.01548674 | 1.165829 | 0.03540199 | 1.165829 | 0.02929807 | 1.165829
|  | 0.01546401 | 1.173869 |  |  | 0.01546401 | 1.173869 | 0.03521612 | 1.173869 | 0.02915343 | 1.173869
|  | 0.01541511 | 1.18191 |  |  | 0.01541511 | 1.18191 | 0.03566347 | 1.18191 | 0.02920141 | 1.18191
|  | 0.01551874 | 1.18995 |  |  | 0.01551874 | 1.18995 | 0.03521926 | 1.18995 | 0.02927404 | 1.18995
|  | 0.01564708 | 1.19799 |  |  | 0.01564708 | 1.19799 | 0.03586506 | 1.19799 | 0.02936575 | 1.19799
|  | 0.01567331 | 1.20603 |  |  | 0.01567331 | 1.20603 | 0.03570314 | 1.20603 | 0.02965751 | 1.20603
|  | 0.01568599 | 1.21407 |  |  | 0.01568599 | 1.21407 | 0.0360773 | 1.21407 | 0.02969362 | 1.21407
|  | 0.01576881 | 1.222111 |  |  | 0.01576881 | 1.222111 | 0.03612651 | 1.222111 | 0.02967111 | 1.222111
|  | 0.01602424 | 1.230151 |  |  | 0.01602424 | 1.230151 | 0.03594125 | 1.230151 | 0.02970022 | 1.230151
|  | 0.01582614 | 1.238191 |  |  | 0.01582614 | 1.238191 | 0.03667715 | 1.238191 | 0.03031732 | 1.238191
|  | 0.01594544 | 1.246231 |  |  | 0.01594544 | 1.246231 | 0.03686394 | 1.246231 | 0.03015749 | 1.246231
|  | 0.01605325 | 1.254271 |  |  | 0.01605325 | 1.254271 | 0.0368513 | 1.254271 | 0.03062203 | 1.254271
|  | 0.01614459 | 1.262312 |  |  | 0.01614459 | 1.262312 | 0.03660757 | 1.262312 | 0.03045779 | 1.262312
|  | 0.01627268 | 1.270352 |  |  | 0.01627268 | 1.270352 | 0.03686224 | 1.270352 | 0.03068425 | 1.270352
|  | 0.01632097 | 1.278392 |  |  | 0.01632097 | 1.278392 | 0.03726455 | 1.278392 | 0.03090098 | 1.278392
|  | 0.01642387 | 1.286432 |  |  | 0.01642387 | 1.286432 | 0.03712724 | 1.286432 | 0.03074177 | 1.286432
|  | 0.01645929 | 1.294472 |  |  | 0.01645929 | 1.294472 | 0.03756545 | 1.294472 | 0.03102073 | 1.294472
|  | 0.01639373 | 1.302513 |  |  | 0.01639373 | 1.302513 | 0.03758421 | 1.302513 | 0.03074811 | 1.302513
|  | 0.01640397 | 1.310553 |  |  | 0.01640397 | 1.310553 | 0.03756664 | 1.310553 | 0.03101538 | 1.310553
|  | 0.01636524 | 1.318593 |  |  | 0.01636524 | 1.318593 | 0.03771241 | 1.318593 | 0.03088942 | 1.318593
|  | 0.01656539 | 1.326633 |  |  | 0.01656539 | 1.326633 | 0.03760289 | 1.326633 | 0.03102327 | 1.326633
|  | 0.01672912 | 1.334673 |  |  | 0.01672912 | 1.334673 | 0.03777873 | 1.334673 | 0.03162027 | 1.334673
|  | 0.01668766 | 1.342714 |  |  | 0.01668766 | 1.342714 | 0.0383569 | 1.342714 | 0.03146343 | 1.342714
|  | 0.01663813 | 1.350754 |  |  | 0.01663813 | 1.350754 | 0.03784322 | 1.350754 | 0.03156554 | 1.350754
|  | 0.0167264 | 1.358794 |  |  | 0.0167264 | 1.358794 | 0.03826282 | 1.358794 | 0.03142231 | 1.358794
|  | 0.01681911 | 1.366834 |  |  | 0.01681911 | 1.366834 | 0.0387938 | 1.366834 | 0.03180649 | 1.366834
|  | 0.0167442 | 1.374874 |  |  | 0.0167442 | 1.374874 | 0.03824981 | 1.374874 | 0.03164294 | 1.374874
|  | 0.01677603 | 1.382915 |  |  | 0.01677603 | 1.382915 | 0.03891007 | 1.382915 | 0.03191712 | 1.382915
|  | 0.01704273 | 1.390955 |  |  | 0.01704273 | 1.390955 | 0.03913341 | 1.390955 | 0.03216507 | 1.390955
|  | 0.01691171 | 1.398995 |  |  | 0.01691171 | 1.398995 | 0.03853142 | 1.398995 | 0.03236407 | 1.398995
|  | 0.01707392 | 1.407035 |  |  | 0.01707392 | 1.407035 | 0.03925637 | 1.407035 | 0.03202427 | 1.407035
|  | 0.01710077 | 1.415075 |  |  | 0.01710077 | 1.415075 | 0.03939257 | 1.415075 | 0.03235526 | 1.415075
|  | 0.01716605 | 1.423116 |  |  | 0.01716605 | 1.423116 | 0.0394172 | 1.423116 | 0.0320871 | 1.423116
|  | 0.01721678 | 1.431156 |  |  | 0.01721678 | 1.431156 | 0.03894072 | 1.431156 | 0.03233132 | 1.431156
|  | 0.01707714 | 1.439196 |  |  | 0.01707714 | 1.439196 | 0.0394669 | 1.439196 | 0.03272743 | 1.439196
|  | 0.01725341 | 1.447236 |  |  | 0.01725341 | 1.447236 | 0.03977207 | 1.447236 | 0.03267347 | 1.447236
|  | 0.0173515 | 1.455276 |  |  | 0.0173515 | 1.455276 | 0.03935249 | 1.455276 | 0.03251257 | 1.455276
|  | 0.01737951 | 1.463317 |  |  | 0.01737951 | 1.463317 | 0.03987948 | 1.463317 | 0.03271553 | 1.463317
|  | 0.017264 | 1.471357 |  |  | 0.017264 | 1.471357 | 0.03979461 | 1.471357 | 0.03303536 | 1.471357
|  | 0.0174621 | 1.479397 |  |  | 0.0174621 | 1.479397 | 0.04015248 | 1.479397 | 0.03319986 | 1.479397
|  | 0.01735273 | 1.487437 |  |  | 0.01735273 | 1.487437 | 0.03992703 | 1.487437 | 0.0326479 | 1.487437
|  | 0.01761951 | 1.495477 |  |  | 0.01761951 | 1.495477 | 0.04006965 | 1.495477 | 0.03275846 | 1.495477
|  | 0.01740962 | 1.503518 |  |  | 0.01740962 | 1.503518 | 0.04027825 | 1.503518 | 0.03318484 | 1.503518
|  | 0.0174295 | 1.511558 |  |  | 0.0174295 | 1.511558 | 0.040092 | 1.511558 | 0.03287834 | 1.511558
|  | 0.01759075 | 1.519598 |  |  | 0.01759075 | 1.519598 | 0.03983817 | 1.519598 | 0.03295033 | 1.519598
|  | 0.01754004 | 1.527638 |  |  | 0.01754004 | 1.527638 | 0.04029319 | 1.527638 | 0.03308029 | 1.527638
|  | 0.0175039 | 1.535678 |  |  | 0.0175039 | 1.535678 | 0.04024725 | 1.535678 | 0.03312192 | 1.535678
|  | 0.01774747 | 1.543719 |  |  | 0.01774747 | 1.543719 | 0.0406992 | 1.543719 | 0.03322157 | 1.543719
|  | 0.01785791 | 1.551759 |  |  | 0.01785791 | 1.551759 | 0.04042202 | 1.551759 | 0.03349645 | 1.551759
|  | 0.01777785 | 1.559799 |  |  | 0.01777785 | 1.559799 | 0.04085006 | 1.559799 | 0.03353238 | 1.559799
|  | 0.01769285 | 1.567839 |  |  | 0.01769285 | 1.567839 | 0.04062373 | 1.567839 | 0.03322777 | 1.567839
|  | 0.01774153 | 1.575879 |  |  | 0.01774153 | 1.575879 | 0.04021136 | 1.575879 | 0.03352748 | 1.575879
|  | 0.01797247 | 1.58392 |  |  | 0.01797247 | 1.58392 | 0.0406532 | 1.58392 | 0.03346626 | 1.58392
|  | 0.01783844 | 1.59196 |  |  | 0.01783844 | 1.59196 | 0.04075767 | 1.59196 | 0.03367689 | 1.59196
|  | 0.01772606 | 1.6 |  |  | 0.01772606 | 1.6 | 0.04080658 | 1.6 | 0.03344115 | 1.6