## 1
Общество с ограниченной ответственностью "Инженерная геология" (ООО "ИнжГео") | [8 empty] | Общество с ограниченной ответственностью "Инженерная геология" (ООО "ИнжГео")
Юр. адрес: 117279, г. Москва, ул. Миклухо-Маклая, 36 а, этаж 5, пом. XXIII к. 76-84 | [8 empty] | Юр. адрес: 117279, г. Москва, ул. Миклухо-Маклая, 36 а, этаж 5, пом. XXIII к. 76-84
Телефон/факс +7 (495) 132-30-00, Адрес электронной почты inbox@inj-geo.ru | [8 empty] | Телефон/факс +7 (495) 132-30-00, Адрес электронной почты inbox@inj-geo.ru
Испытательная лаборатория ООО «ИнжГео» | [8 empty] | Испытательная лаборатория ООО «ИнжГео»
Адрес места осуществления деятельности лаборатории: г. Москва, просп. Вернадского, д. 51, стр. 1 | [8 empty] | Адрес места осуществления деятельности лаборатории: г. Москва, просп. Вернадского, д. 51, стр. 1
Телефон +7(910)4557682, E-mail: slg85@mail.ru | [8 empty] | Телефон +7(910)4557682, E-mail: slg85@mail.ru
Протокол испытаний № 13-63/40 от 08-12-2022
Наименование и адрес заказчика: Переход трубопровода через р. Енисей
Наименование объекта: ООО Регионстрой
Наименование используемого метода/методики: ГОСТ 12248.4-2020 | [8 empty] | Наименование используемого метода/методики: ГОСТ 12248.3-2020
Условия проведения испытания: температура окружающей среды (18 - 25)0С, влажность воздуха (40 - 75)% | [8 empty] | Условия проведения испытания: температура окружающей среды (18 - 25)0С, влажность воздуха (40 - 75)%
Дата получение объекта подлежащего испытаниям: 11-11-2022
Дата испытания: 25.10.2022-19.11.2040
Испытание грунтов методом трехосного сжатия | [8 empty] | Испытание грунтов методом одноплоскостного среза
Лабораторный номер: |  |  |  | We, д.е. = |  |  |  |  | Лабораторный номер: |  | 1075 |  |  |  | We, д.е. = | 0.538958387
Номер скважины: |  |  |  | ρ, г/см3 = |  |  |  |  | Номер скважины: |  | BH-007 |  |  |  | ρ, г/см3 = | 1.51
Глубина отбора, м: |  |  |  | ρs, г/см3 = |  |  |  |  | Глубина отбора, м: |  | 1 |  |  |  | ρs, г/см3 = | 2.72
Наименование грунта: |  |  |  | e, д.е. = |  |  |  |  | Наименование грунта: |  | Суглинок, после оттаивания текучий, легкий песчанистый |  |  |  | e, д.е. = | 1.772163
Схема проведения опыта: |  |  |  | IL, д.е. = |  |  |  |  | Схема проведения опыта: |  | КД |  |  |  | IL, д.е. = | 2.651
Результаты испытаний | [8 empty] | Результаты испытаний
[10 empty] | Нормальное напряжение σ, МПа | Касательное напряжение t, МПа | tg ϕ | Угол внутреннего трения ϕ, град. | Удельное сцепление C, МПа
[10 empty] | 0.1 | 0.03283844 | [5 empty] | 1
[10 empty] | 0.15 | 0.01075767
[10 empty] | 0.2 | 0.04867689
Эффективные значения угла внутреннего трения и удельного сцепления ϕ', С'
[10 empty] | ϕ', град. = | 9
[10 empty] | С', МПа = | 0.007
| Исполнитель: |  |  |  | Морозов Д.С. |  |  |  |  | Исполнитель: |  |  |  |  | Морозов Д.С.
| Начальник исп. лаборатории: |  |  |  | Семиколенова Л.Г. |  |  |  |  | Начальник исп. лаборатории: |  |  |  |  | Семиколенова Л.Г.
Лист 1 , всего листов 2 | [8 empty] | Лист 2 , всего листов 2
Частичное воспроизведение протокола испытаний без письменного разрешения ООО «ИнжГео» ЗАПРЕЩАЕТСЯ | [8 empty] | Частичное воспроизведение протокола испытаний без письменного разрешения ООО «ИнжГео» ЗАПРЕЩАЕТСЯ
|  | второй график |  | первый график
|  | dev | eps | sigma |  | dev1 | eps1 | dev2 | eps2 | dev3 | eps3
|  | 0 | 0 |  |  | 0 | 0 | 0 | 0 | 0 | 0
|  | 0.0002196711 | 0.008040201 |  |  | 0.0002196711 | 0.008040201 | 7.18115e-05 | 0.008040201 | 0.000325165 | 0.008040201
|  | 0.0004440942 | 0.0160804 |  |  | 0.0004440942 | 0.0160804 | 0.0001454392 | 0.0160804 | 0.0006497429 | 0.0160804
|  | 0.0006632372 | 0.0241206 |  |  | 0.0006632372 | 0.0241206 | 0.0002148507 | 0.0241206 | 0.0009881154 | 0.0241206
|  | 0.0008717323 | 0.0321608 |  |  | 0.0008717323 | 0.0321608 | 0.0002888892 | 0.0321608 | 0.001299095 | 0.0321608
|  | 0.001098025 | 0.04020101 |  |  | 0.001098025 | 0.04020101 | 0.0003583728 | 0.04020101 | 0.001643435 | 0.04020101
|  | 0.001331094 | 0.04824121 |  |  | 0.001331094 | 0.04824121 | 0.0004287501 | 0.04824121 | 0.001962338 | 0.04824121
|  | 0.001546168 | 0.05628141 |  |  | 0.001546168 | 0.05628141 | 0.0005060102 | 0.05628141 | 0.002289851 | 0.05628141
|  | 0.001761593 | 0.06432161 |  |  | 0.001761593 | 0.06432161 | 0.0005752415 | 0.06432161 | 0.002622452 | 0.06432161
|  | 0.001991494 | 0.07236181 |  |  | 0.001991494 | 0.07236181 | 0.0006426711 | 0.07236181 | 0.002953193 | 0.07236181
|  | 0.002210791 | 0.08040201 |  |  | 0.002210791 | 0.08040201 | 0.0007135745 | 0.08040201 | 0.003250345 | 0.08040201
|  | 0.002427272 | 0.08844221 |  |  | 0.002427272 | 0.08844221 | 0.0007950796 | 0.08844221 | 0.003571434 | 0.08844221
|  | 0.002638957 | 0.09648241 |  |  | 0.002638957 | 0.09648241 | 0.0008732405 | 0.09648241 | 0.003900414 | 0.09648241
|  | 0.002852864 | 0.1045226 |  |  | 0.002852864 | 0.1045226 | 0.0009320504 | 0.1045226 | 0.004271659 | 0.1045226
|  | 0.003087715 | 0.1125628 |  |  | 0.003087715 | 0.1125628 | 0.001002738 | 0.1125628 | 0.004597508 | 0.1125628
|  | 0.003272956 | 0.120603 |  |  | 0.003272956 | 0.120603 | 0.001077821 | 0.120603 | 0.004933239 | 0.120603
|  | 0.003547473 | 0.1286432 |  |  | 0.003547473 | 0.1286432 | 0.001163744 | 0.1286432 | 0.005177072 | 0.1286432
|  | 0.0037187 | 0.1366834 |  |  | 0.0037187 | 0.1366834 | 0.001229494 | 0.1366834 | 0.005511727 | 0.1366834
|  | 0.003956455 | 0.1447236 |  |  | 0.003956455 | 0.1447236 | 0.001287937 | 0.1447236 | 0.005813053 | 0.1447236
|  | 0.004183364 | 0.1527638 |  |  | 0.004183364 | 0.1527638 | 0.001369622 | 0.1527638 | 0.006191146 | 0.1527638
|  | 0.004407502 | 0.160804 |  |  | 0.004407502 | 0.160804 | 0.001430464 | 0.160804 | 0.006501995 | 0.160804
|  | 0.004580752 | 0.1688442 |  |  | 0.004580752 | 0.1688442 | 0.001513036 | 0.1688442 | 0.006858597 | 0.1688442
|  | 0.0048347 | 0.1768844 |  |  | 0.0048347 | 0.1768844 | 0.001574779 | 0.1768844 | 0.007227526 | 0.1768844
|  | 0.005044339 | 0.1849246 |  |  | 0.005044339 | 0.1849246 | 0.001668572 | 0.1849246 | 0.007527548 | 0.1849246
|  | 0.00527105 | 0.1929648 |  |  | 0.00527105 | 0.1929648 | 0.001718114 | 0.1929648 | 0.007806307 | 0.1929648
|  | 0.005478027 | 0.201005 |  |  | 0.005478027 | 0.201005 | 0.001792405 | 0.201005 | 0.008213098 | 0.201005
|  | 0.005664544 | 0.2090452 |  |  | 0.005664544 | 0.2090452 | 0.001861103 | 0.2090452 | 0.008421222 | 0.2090452
|  | 0.005907953 | 0.2170854 |  |  | 0.005907953 | 0.2170854 | 0.001927235 | 0.2170854 | 0.008725744 | 0.2170854
|  | 0.006144014 | 0.2251256 |  |  | 0.006144014 | 0.2251256 | 0.00201052 | 0.2251256 | 0.009202322 | 0.2251256
|  | 0.006437451 | 0.2331658 |  |  | 0.006437451 | 0.2331658 | 0.002076472 | 0.2331658 | 0.00949031 | 0.2331658
|  | 0.006564392 | 0.241206 |  |  | 0.006564392 | 0.241206 | 0.002154994 | 0.241206 | 0.009720707 | 0.241206
|  | 0.006841175 | 0.2492462 |  |  | 0.006841175 | 0.2492462 | 0.002235987 | 0.2492462 | 0.01004473 | 0.2492462
|  | 0.007013282 | 0.2572864 |  |  | 0.007013282 | 0.2572864 | 0.002300044 | 0.2572864 | 0.01041363 | 0.2572864
|  | 0.00730287 | 0.2653266 |  |  | 0.00730287 | 0.2653266 | 0.002395703 | 0.2653266 | 0.01073798 | 0.2653266
|  | 0.007539877 | 0.2733668 |  |  | 0.007539877 | 0.2733668 | 0.002446492 | 0.2733668 | 0.01100017 | 0.2733668
|  | 0.007640747 | 0.281407 |  |  | 0.007640747 | 0.281407 | 0.002514664 | 0.281407 | 0.01143214 | 0.281407
|  | 0.007992903 | 0.2894472 |  |  | 0.007992903 | 0.2894472 | 0.002618943 | 0.2894472 | 0.01172003 | 0.2894472
|  | 0.008186438 | 0.2974874 |  |  | 0.008186438 | 0.2974874 | 0.002678092 | 0.2974874 | 0.01218555 | 0.2974874
|  | 0.008326601 | 0.3055276 |  |  | 0.008326601 | 0.3055276 | 0.002766083 | 0.3055276 | 0.01244549 | 0.3055276
|  | 0.008570604 | 0.3135678 |  |  | 0.008570604 | 0.3135678 | 0.00279587 | 0.3135678 | 0.01276919 | 0.3135678
|  | 0.008855483 | 0.321608 |  |  | 0.008855483 | 0.321608 | 0.002873901 | 0.321608 | 0.01304704 | 0.321608
|  | 0.009055222 | 0.3296482 |  |  | 0.009055222 | 0.3296482 | 0.002945749 | 0.3296482 | 0.01342536 | 0.3296482
|  | 0.009176289 | 0.3376884 |  |  | 0.009176289 | 0.3376884 | 0.003011845 | 0.3376884 | 0.01367473 | 0.3376884
|  | 0.009512076 | 0.3457286 |  |  | 0.009512076 | 0.3457286 | 0.003078287 | 0.3457286 | 0.01396947 | 0.3457286
|  | 0.009676175 | 0.3537688 |  |  | 0.009676175 | 0.3537688 | 0.003173342 | 0.3537688 | 0.01443927 | 0.3537688
|  | 0.009863418 | 0.361809 |  |  | 0.009863418 | 0.361809 | 0.003239626 | 0.361809 | 0.01458693 | 0.361809
|  | 0.01008058 | 0.3698492 |  |  | 0.01008058 | 0.3698492 | 0.003299019 | 0.3698492 | 0.01492759 | 0.3698492
|  | 0.01038761 | 0.3778894 |  |  | 0.01038761 | 0.3778894 | 0.003408336 | 0.3778894 | 0.01543143 | 0.3778894
|  | 0.01047874 | 0.3859296 |  |  | 0.01047874 | 0.3859296 | 0.003428617 | 0.3859296 | 0.01565175 | 0.3859296
|  | 0.01076065 | 0.3939698 |  |  | 0.01076065 | 0.3939698 | 0.003524767 | 0.3939698 | 0.01613922 | 0.3939698
|  | 0.01110794 | 0.4020101 |  |  | 0.01110794 | 0.4020101 | 0.003631683 | 0.4020101 | 0.01619478 | 0.4020101
|  | 0.01112449 | 0.4100503 |  |  | 0.01112449 | 0.4100503 | 0.00364174 | 0.4100503 | 0.01675282 | 0.4100503
|  | 0.01137108 | 0.4180905 |  |  | 0.01137108 | 0.4180905 | 0.003780592 | 0.4180905 | 0.01684703 | 0.4180905
|  | 0.01176454 | 0.4261307 |  |  | 0.01176454 | 0.4261307 | 0.003808863 | 0.4261307 | 0.01713073 | 0.4261307
|  | 0.01194776 | 0.4341709 |  |  | 0.01194776 | 0.4341709 | 0.003902311 | 0.4341709 | 0.0177068 | 0.4341709
|  | 0.01211418 | 0.4422111 |  |  | 0.01211418 | 0.4422111 | 0.003947063 | 0.4422111 | 0.01796421 | 0.4422111
|  | 0.01242958 | 0.4502513 |  |  | 0.01242958 | 0.4502513 | 0.004047546 | 0.4502513 | 0.01822107 | 0.4502513
|  | 0.01250788 | 0.4582915 |  |  | 0.01250788 | 0.4582915 | 0.004109475 | 0.4582915 | 0.01873861 | 0.4582915
|  | 0.01274229 | 0.4663317 |  |  | 0.01274229 | 0.4663317 | 0.004243261 | 0.4663317 | 0.01920585 | 0.4663317
|  | 0.01316763 | 0.4743719 |  |  | 0.01316763 | 0.4743719 | 0.004325625 | 0.4743719 | 0.01924335 | 0.4743719
|  | 0.01323497 | 0.4824121 |  |  | 0.01323497 | 0.4824121 | 0.004388029 | 0.4824121 | 0.01971113 | 0.4824121
|  | 0.01349906 | 0.4904523 |  |  | 0.01349906 | 0.4904523 | 0.004423096 | 0.4904523 | 0.02023486 | 0.4904523
|  | 0.01387254 | 0.4984925 |  |  | 0.01387254 | 0.4984925 | 0.00447858 | 0.4984925 | 0.02036103 | 0.4984925
|  | 0.01400999 | 0.5065327 |  |  | 0.01400999 | 0.5065327 | 0.004592802 | 0.5065327 | 0.02086291 | 0.5065327
|  | 0.01439279 | 0.5145729 |  |  | 0.01439279 | 0.5145729 | 0.004690666 | 0.5145729 | 0.02099814 | 0.5145729
|  | 0.01460653 | 0.5226131 |  |  | 0.01460653 | 0.5226131 | 0.004770739 | 0.5226131 | 0.02154386 | 0.5226131
|  | 0.01476634 | 0.5306533 |  |  | 0.01476634 | 0.5306533 | 0.004870727 | 0.5306533 | 0.02189492 | 0.5306533
|  | 0.01511999 | 0.5386935 |  |  | 0.01511999 | 0.5386935 | 0.004961569 | 0.5386935 | 0.02211677 | 0.5386935
|  | 0.0152225 | 0.5467337 |  |  | 0.0152225 | 0.5467337 | 0.005014765 | 0.5467337 | 0.02257809 | 0.5467337
|  | 0.0153636 | 0.5547739 |  |  | 0.0153636 | 0.5547739 | 0.005047224 | 0.5547739 | 0.02309511 | 0.5547739
|  | 0.01563483 | 0.5628141 |  |  | 0.01563483 | 0.5628141 | 0.00511311 | 0.5628141 | 0.02318039 | 0.5628141
|  | 0.01582816 | 0.5708543 |  |  | 0.01582816 | 0.5708543 | 0.00519567 | 0.5708543 | 0.02349309 | 0.5708543
|  | 0.01634521 | 0.5788945 |  |  | 0.01634521 | 0.5788945 | 0.005277046 | 0.5788945 | 0.02408935 | 0.5788945
|  | 0.01634805 | 0.5869347 |  |  | 0.01634805 | 0.5869347 | 0.005438517 | 0.5869347 | 0.02439634 | 0.5869347
|  | 0.01664664 | 0.5949749 |  |  | 0.01664664 | 0.5949749 | 0.005501996 | 0.5949749 | 0.0248611 | 0.5949749
|  | 0.01705068 | 0.6030151 |  |  | 0.01705068 | 0.6030151 | 0.005533571 | 0.6030151 | 0.02489057 | 0.6030151
|  | 0.01708039 | 0.6110553 |  |  | 0.01708039 | 0.6110553 | 0.005607235 | 0.6110553 | 0.0254508 | 0.6110553
|  | 0.0175569 | 0.6190955 |  |  | 0.0175569 | 0.6190955 | 0.005755517 | 0.6190955 | 0.02580822 | 0.6190955
|  | 0.01758333 | 0.6271357 |  |  | 0.01758333 | 0.6271357 | 0.005793107 | 0.6271357 | 0.0263567 | 0.6271357
|  | 0.01803817 | 0.6351759 |  |  | 0.01803817 | 0.6351759 | 0.005865896 | 0.6351759 | 0.02658998 | 0.6351759
|  | 0.01813313 | 0.6432161 |  |  | 0.01813313 | 0.6432161 | 0.005924891 | 0.6432161 | 0.02660283 | 0.6432161
|  | 0.01821876 | 0.6512563 |  |  | 0.01821876 | 0.6512563 | 0.005976151 | 0.6512563 | 0.02739685 | 0.6512563
|  | 0.01870637 | 0.6592965 |  |  | 0.01870637 | 0.6592965 | 0.006034567 | 0.6592965 | 0.02771223 | 0.6592965
|  | 0.01873628 | 0.6673367 |  |  | 0.01873628 | 0.6673367 | 0.006182747 | 0.6673367 | 0.02755894 | 0.6673367
|  | 0.01910432 | 0.6753769 |  |  | 0.01910432 | 0.6753769 | 0.006245398 | 0.6753769 | 0.0279726 | 0.6753769
|  | 0.01904295 | 0.6834171 |  |  | 0.01904295 | 0.6834171 | 0.006257212 | 0.6834171 | 0.02833859 | 0.6834171
|  | 0.01957778 | 0.6914573 |  |  | 0.01957778 | 0.6914573 | 0.00629913 | 0.6914573 | 0.02862634 | 0.6914573
|  | 0.01965938 | 0.6994975 |  |  | 0.01965938 | 0.6994975 | 0.00643065 | 0.6994975 | 0.02931582 | 0.6994975
|  | 0.01985376 | 0.7075377 |  |  | 0.01985376 | 0.7075377 | 0.006498124 | 0.7075377 | 0.02954703 | 0.7075377
|  | 0.02006036 | 0.7155779 |  |  | 0.02006036 | 0.7155779 | 0.006495561 | 0.7155779 | 0.02996429 | 0.7155779
|  | 0.02022085 | 0.7236181 |  |  | 0.02022085 | 0.7236181 | 0.006599713 | 0.7236181 | 0.0300396 | 0.7236181
|  | 0.02049308 | 0.7316583 |  |  | 0.02049308 | 0.7316583 | 0.006691333 | 0.7316583 | 0.03050428 | 0.7316583
|  | 0.02071326 | 0.7396985 |  |  | 0.02071326 | 0.7396985 | 0.006702502 | 0.7396985 | 0.03075853 | 0.7396985
|  | 0.02061576 | 0.7477387 |  |  | 0.02061576 | 0.7477387 | 0.006754274 | 0.7477387 | 0.03086725 | 0.7477387
|  | 0.021157 | 0.7557789 |  |  | 0.021157 | 0.7557789 | 0.006847758 | 0.7557789 | 0.03105973 | 0.7557789
|  | 0.02120276 | 0.7638191 |  |  | 0.02120276 | 0.7638191 | 0.006979845 | 0.7638191 | 0.03130061 | 0.7638191
|  | 0.02134824 | 0.7718593 |  |  | 0.02134824 | 0.7718593 | 0.006994944 | 0.7718593 | 0.03175859 | 0.7718593
|  | 0.02154857 | 0.7798995 |  |  | 0.02154857 | 0.7798995 | 0.007053543 | 0.7798995 | 0.0318175 | 0.7798995
|  | 0.0217357 | 0.7879397 |  |  | 0.0217357 | 0.7879397 | 0.007130409 | 0.7879397 | 0.03220629 | 0.7879397
|  | 0.02169111 | 0.7959799 |  |  | 0.02169111 | 0.7959799 | 0.00714803 | 0.7959799 | 0.03244081 | 0.7959799
|  | 0.02190254 | 0.8040201 |  |  | 0.02190254 | 0.8040201 | 0.007176574 | 0.8040201 | 0.03241435 | 0.8040201
|  | 0.02223115 | 0.8120603 |  |  | 0.02223115 | 0.8120603 | 0.007276987 | 0.8120603 | 0.03299945 | 0.8120603
|  | 0.02233477 | 0.8201005 |  |  | 0.02233477 | 0.8201005 | 0.00733351 | 0.8201005 | 0.03271101 | 0.8201005
|  | 0.02238813 | 0.8281407 |  |  | 0.02238813 | 0.8281407 | 0.007376811 | 0.8281407 | 0.03312309 | 0.8281407
|  | 0.02235182 | 0.8361809 |  |  | 0.02235182 | 0.8361809 | 0.007363726 | 0.8361809 | 0.03354064 | 0.8361809
|  | 0.02281717 | 0.8442211 |  |  | 0.02281717 | 0.8442211 | 0.007462105 | 0.8442211 | 0.03399737 | 0.8442211
|  | 0.02281059 | 0.8522613 |  |  | 0.02281059 | 0.8522613 | 0.007492837 | 0.8522613 | 0.0337616 | 0.8522613
|  | 0.02316307 | 0.8603015 |  |  | 0.02316307 | 0.8603015 | 0.007520191 | 0.8603015 | 0.03418819 | 0.8603015
|  | 0.02317021 | 0.8683417 |  |  | 0.02317021 | 0.8683417 | 0.007650389 | 0.8683417 | 0.03431461 | 0.8683417
|  | 0.02348764 | 0.8763819 |  |  | 0.02348764 | 0.8763819 | 0.007628692 | 0.8763819 | 0.03470197 | 0.8763819
|  | 0.0236519 | 0.8844221 |  |  | 0.0236519 | 0.8844221 | 0.007676697 | 0.8844221 | 0.03507346 | 0.8844221
|  | 0.02376157 | 0.8924623 |  |  | 0.02376157 | 0.8924623 | 0.007775628 | 0.8924623 | 0.03481944 | 0.8924623
|  | 0.02376095 | 0.9005025 |  |  | 0.02376095 | 0.9005025 | 0.007737994 | 0.9005025 | 0.03542203 | 0.9005025
|  | 0.02385368 | 0.9085427 |  |  | 0.02385368 | 0.9085427 | 0.007788456 | 0.9085427 | 0.03549691 | 0.9085427
|  | 0.02421237 | 0.9165829 |  |  | 0.02421237 | 0.9165829 | 0.00790265 | 0.9165829 | 0.03576905 | 0.9165829
|  | 0.02431166 | 0.9246231 |  |  | 0.02431166 | 0.9246231 | 0.007953241 | 0.9246231 | 0.03567861 | 0.9246231
|  | 0.02420036 | 0.9326633 |  |  | 0.02420036 | 0.9326633 | 0.007992519 | 0.9326633 | 0.03615055 | 0.9326633
|  | 0.02427901 | 0.9407035 |  |  | 0.02427901 | 0.9407035 | 0.00802108 | 0.9407035 | 0.03600728 | 0.9407035
|  | 0.02474825 | 0.9487437 |  |  | 0.02474825 | 0.9487437 | 0.008013699 | 0.9487437 | 0.03657141 | 0.9487437
|  | 0.02466287 | 0.9567839 |  |  | 0.02466287 | 0.9567839 | 0.008190678 | 0.9567839 | 0.03659855 | 0.9567839
|  | 0.02493333 | 0.9648241 |  |  | 0.02493333 | 0.9648241 | 0.008221104 | 0.9648241 | 0.0368814 | 0.9648241
|  | 0.02489865 | 0.9728643 |  |  | 0.02489865 | 0.9728643 | 0.008247022 | 0.9728643 | 0.03681095 | 0.9728643
|  | 0.02507571 | 0.9809045 |  |  | 0.02507571 | 0.9809045 | 0.0083262 | 0.9809045 | 0.0371626 | 0.9809045
|  | 0.02561527 | 0.9889447 |  |  | 0.02561527 | 0.9889447 | 0.008262597 | 0.9889447 | 0.03775555 | 0.9889447
|  | 0.0256408 | 0.9969849 |  |  | 0.0256408 | 0.9969849 | 0.008406448 | 0.9969849 | 0.03775438 | 0.9969849
|  | 0.02561816 | 1.005025 |  |  | 0.02561816 | 1.005025 | 0.008478893 | 1.005025 | 0.03798557 | 1.005025
|  | 0.02574518 | 1.013065 |  |  | 0.02574518 | 1.013065 | 0.008441562 | 1.013065 | 0.03817774 | 1.013065
|  | 0.02573133 | 1.021106 |  |  | 0.02573133 | 1.021106 | 0.008430268 | 1.021106 | 0.03811885 | 1.021106
|  | 0.02597576 | 1.029146 |  |  | 0.02597576 | 1.029146 | 0.008581225 | 1.029146 | 0.03833036 | 1.029146
|  | 0.02602927 | 1.037186 |  |  | 0.02602927 | 1.037186 | 0.008621454 | 1.037186 | 0.03891373 | 1.037186
|  | 0.02636562 | 1.045226 |  |  | 0.02636562 | 1.045226 | 0.00860787 | 1.045226 | 0.03927736 | 1.045226
|  | 0.02665558 | 1.053266 |  |  | 0.02665558 | 1.053266 | 0.008687962 | 1.053266 | 0.03893891 | 1.053266
|  | 0.02655508 | 1.061307 |  |  | 0.02655508 | 1.061307 | 0.008803025 | 1.061307 | 0.03931168 | 1.061307
|  | 0.02667602 | 1.069347 |  |  | 0.02667602 | 1.069347 | 0.008678434 | 1.069347 | 0.03992287 | 1.069347
|  | 0.02677716 | 1.077387 |  |  | 0.02677716 | 1.077387 | 0.008844239 | 1.077387 | 0.04002687 | 1.077387
|  | 0.02675553 | 1.085427 |  |  | 0.02675553 | 1.085427 | 0.008923356 | 1.085427 | 0.0402007 | 1.085427
|  | 0.02711428 | 1.093467 |  |  | 0.02711428 | 1.093467 | 0.008830887 | 1.093467 | 0.04034077 | 1.093467
|  | 0.02734067 | 1.101508 |  |  | 0.02734067 | 1.101508 | 0.008978971 | 1.101508 | 0.04013121 | 1.101508
|  | 0.0272354 | 1.109548 |  |  | 0.0272354 | 1.109548 | 0.008914962 | 1.109548 | 0.04027798 | 1.109548
|  | 0.02754277 | 1.117588 |  |  | 0.02754277 | 1.117588 | 0.00909681 | 1.117588 | 0.04091684 | 1.117588
|  | 0.02764335 | 1.125628 |  |  | 0.02764335 | 1.125628 | 0.009109259 | 1.125628 | 0.04105405 | 1.125628
|  | 0.02802896 | 1.133668 |  |  | 0.02802896 | 1.133668 | 0.009159346 | 1.133668 | 0.04122225 | 1.133668
|  | 0.02809762 | 1.141709 |  |  | 0.02809762 | 1.141709 | 0.009174421 | 1.141709 | 0.04155846 | 1.141709
|  | 0.0278871 | 1.149749 |  |  | 0.0278871 | 1.149749 | 0.009197189 | 1.149749 | 0.04189032 | 1.149749
|  | 0.02835703 | 1.157789 |  |  | 0.02835703 | 1.157789 | 0.009148397 | 1.157789 | 0.04150792 | 1.157789
|  | 0.02820652 | 1.165829 |  |  | 0.02820652 | 1.165829 | 0.0092653 | 1.165829 | 0.04227641 | 1.165829
|  | 0.02829122 | 1.173869 |  |  | 0.02829122 | 1.173869 | 0.009362967 | 1.173869 | 0.04253876 | 1.173869
|  | 0.02875688 | 1.18191 |  |  | 0.02875688 | 1.18191 | 0.009420571 | 1.18191 | 0.04234757 | 1.18191
|  | 0.02842487 | 1.18995 |  |  | 0.02842487 | 1.18995 | 0.009340905 | 1.18995 | 0.0421898 | 1.18995
|  | 0.02889647 | 1.19799 |  |  | 0.02889647 | 1.19799 | 0.009337168 | 1.19799 | 0.04264172 | 1.19799
|  | 0.02901158 | 1.20603 |  |  | 0.02901158 | 1.20603 | 0.009395172 | 1.20603 | 0.04297002 | 1.20603
|  | 0.02879191 | 1.21407 |  |  | 0.02879191 | 1.21407 | 0.0094406 | 1.21407 | 0.04298824 | 1.21407
|  | 0.02930224 | 1.222111 |  |  | 0.02930224 | 1.222111 | 0.009536263 | 1.222111 | 0.04321497 | 1.222111
|  | 0.02913912 | 1.230151 |  |  | 0.02913912 | 1.230151 | 0.009611874 | 1.230151 | 0.04329733 | 1.230151
|  | 0.02934534 | 1.238191 |  |  | 0.02934534 | 1.238191 | 0.009603732 | 1.238191 | 0.04385573 | 1.238191
|  | 0.02969832 | 1.246231 |  |  | 0.02969832 | 1.246231 | 0.009701959 | 1.246231 | 0.04336721 | 1.246231
|  | 0.02983302 | 1.254271 |  |  | 0.02983302 | 1.254271 | 0.009636524 | 1.254271 | 0.0437573 | 1.254271
|  | 0.02984789 | 1.262312 |  |  | 0.02984789 | 1.262312 | 0.009757562 | 1.262312 | 0.04408557 | 1.262312
|  | 0.02991734 | 1.270352 |  |  | 0.02991734 | 1.270352 | 0.009795851 | 1.270352 | 0.04440429 | 1.270352
|  | 0.03003002 | 1.278392 |  |  | 0.03003002 | 1.278392 | 0.00970936 | 1.278392 | 0.04398663 | 1.278392
|  | 0.0300094 | 1.286432 |  |  | 0.0300094 | 1.286432 | 0.009847594 | 1.286432 | 0.04475015 | 1.286432
|  | 0.03025745 | 1.294472 |  |  | 0.03025745 | 1.294472 | 0.009958494 | 1.294472 | 0.04486443 | 1.294472
|  | 0.03036012 | 1.302513 |  |  | 0.03036012 | 1.302513 | 0.009834966 | 1.302513 | 0.04497637 | 1.302513
|  | 0.03024623 | 1.310553 |  |  | 0.03024623 | 1.310553 | 0.00991145 | 1.310553 | 0.04536446 | 1.310553
|  | 0.03064939 | 1.318593 |  |  | 0.03064939 | 1.318593 | 0.01001764 | 1.318593 | 0.04498135 | 1.318593
|  | 0.03036985 | 1.326633 |  |  | 0.03036985 | 1.326633 | 0.009989937 | 1.326633 | 0.04544265 | 1.326633
|  | 0.0306678 | 1.334673 |  |  | 0.0306678 | 1.334673 | 0.009959372 | 1.334673 | 0.04505111 | 1.334673
|  | 0.03079365 | 1.342714 |  |  | 0.03079365 | 1.342714 | 0.01003251 | 1.342714 | 0.04540929 | 1.342714
|  | 0.03089973 | 1.350754 |  |  | 0.03089973 | 1.350754 | 0.01008927 | 1.350754 | 0.04574378 | 1.350754
|  | 0.03080056 | 1.358794 |  |  | 0.03080056 | 1.358794 | 0.01013154 | 1.358794 | 0.04552337 | 1.358794
|  | 0.03068325 | 1.366834 |  |  | 0.03068325 | 1.366834 | 0.01018149 | 1.366834 | 0.04616619 | 1.366834
|  | 0.03120919 | 1.374874 |  |  | 0.03120919 | 1.374874 | 0.01009981 | 1.374874 | 0.04605005 | 1.374874
|  | 0.03089825 | 1.382915 |  |  | 0.03089825 | 1.382915 | 0.01026899 | 1.382915 | 0.04619331 | 1.382915
|  | 0.03092392 | 1.390955 |  |  | 0.03092392 | 1.390955 | 0.01017038 | 1.390955 | 0.04627875 | 1.390955
|  | 0.03104163 | 1.398995 |  |  | 0.03104163 | 1.398995 | 0.01030855 | 1.398995 | 0.04628266 | 1.398995
|  | 0.0315221 | 1.407035 |  |  | 0.0315221 | 1.407035 | 0.01036964 | 1.407035 | 0.04657673 | 1.407035
|  | 0.03168507 | 1.415075 |  |  | 0.03168507 | 1.415075 | 0.01024681 | 1.415075 | 0.04706055 | 1.415075
|  | 0.03176789 | 1.423116 |  |  | 0.03176789 | 1.423116 | 0.0103346 | 1.423116 | 0.04705725 | 1.423116
|  | 0.0316276 | 1.431156 |  |  | 0.0316276 | 1.431156 | 0.01032059 | 1.431156 | 0.04649284 | 1.431156
|  | 0.03186823 | 1.439196 |  |  | 0.03186823 | 1.439196 | 0.01047411 | 1.439196 | 0.04658068 | 1.439196
|  | 0.03185365 | 1.447236 |  |  | 0.03185365 | 1.447236 | 0.01032989 | 1.447236 | 0.04689203 | 1.447236
|  | 0.03216502 | 1.455276 |  |  | 0.03216502 | 1.455276 | 0.01039096 | 1.455276 | 0.04689953 | 1.455276
|  | 0.03183078 | 1.463317 |  |  | 0.03183078 | 1.463317 | 0.0104558 | 1.463317 | 0.04750502 | 1.463317
|  | 0.03199532 | 1.471357 |  |  | 0.03199532 | 1.471357 | 0.01044268 | 1.471357 | 0.04734175 | 1.471357
|  | 0.03203022 | 1.479397 |  |  | 0.03203022 | 1.479397 | 0.01057588 | 1.479397 | 0.04777352 | 1.479397
|  | 0.03224631 | 1.487437 |  |  | 0.03224631 | 1.487437 | 0.0106121 | 1.487437 | 0.04731817 | 1.487437
|  | 0.03237424 | 1.495477 |  |  | 0.03237424 | 1.495477 | 0.01063723 | 1.495477 | 0.04772158 | 1.495477
|  | 0.03215546 | 1.503518 |  |  | 0.03215546 | 1.503518 | 0.01060894 | 1.503518 | 0.047937 | 1.503518
|  | 0.03222457 | 1.511558 |  |  | 0.03222457 | 1.511558 | 0.01050893 | 1.511558 | 0.04779567 | 1.511558
|  | 0.03235333 | 1.519598 |  |  | 0.03235333 | 1.519598 | 0.01067828 | 1.519598 | 0.04815932 | 1.519598
|  | 0.03211402 | 1.527638 |  |  | 0.03211402 | 1.527638 | 0.01070412 | 1.527638 | 0.04800681 | 1.527638
|  | 0.03270003 | 1.535678 |  |  | 0.03270003 | 1.535678 | 0.01056656 | 1.535678 | 0.04803842 | 1.535678
|  | 0.03282712 | 1.543719 |  |  | 0.03282712 | 1.543719 | 0.01068788 | 1.543719 | 0.048636 | 1.543719
|  | 0.03233343 | 1.551759 |  |  | 0.03233343 | 1.551759 | 0.01068402 | 1.551759 | 0.04825671 | 1.551759
|  | 0.03242345 | 1.559799 |  |  | 0.03242345 | 1.559799 | 0.01067944 | 1.559799 | 0.04871952 | 1.559799
|  | 0.03267171 | 1.567839 |  |  | 0.03267171 | 1.567839 | 0.01074051 | 1.567839 | 0.04858958 | 1.567839
|  | 0.03281054 | 1.575879 |  |  | 0.03281054 | 1.575879 | 0.0108182 | 1.575879 | 0.04850943 | 1.575879
|  | 0.03288532 | 1.58392 |  |  | 0.03288532 | 1.58392 | 0.01079341 | 1.58392 | 0.0481005 | 1.58392
|  | 0.03283844 | 1.59196 |  |  | 0.03283844 | 1.59196 | 0.01075767 | 1.59196 | 0.04867689 | 1.59196
|  | 0.03293368 | 1.6 |  |  | 0.03293368 | 1.6 | 0.01080285 | 1.6 | 0.04908577 | 1.6