## 1
Общество с ограниченной ответственностью "Инженерная геология" (ООО "ИнжГео") | [8 empty] | Общество с ограниченной ответственностью "Инженерная геология" (ООО "ИнжГео")
Юр. адрес: 117279, г. Москва, ул. Миклухо-Маклая, 36 а, этаж 5, пом. XXIII к. 76-84 | [8 empty] | Юр. адрес: 117279, г. Москва, ул. Миклухо-Маклая, 36 а, этаж 5, пом. XXIII к. 76-84
Телефон/факс +7 (495) 132-30-00, Адрес электронной почты inbox@inj-geo.ru | [8 empty] | Телефон/факс +7 (495) 132-30-00, Адрес электронной почты inbox@inj-geo.ru
Испытательная лаборатория ООО «ИнжГео» | [8 empty] | Испытательная лаборатория ООО «ИнжГео»
Адрес места осуществления деятельности лаборатории: г. Москва, просп. Вернадского, д. 51, стр. 1 | [8 empty] | Адрес места осуществления деятельности лаборатории: г. Москва, просп. Вернадского, д. 51, стр. 1
Телефон +7(910)4557682, E-mail: slg85@mail.ru | [8 empty] | Телефон +7(910)4557682, E-mail: slg85@mail.ru
Протокол испытаний № 13-63/41 от 09-12-2022
Наименование и адрес заказчика: Переход трубопровода через р. Енисей
Наименование объекта: ООО Регионстрой
Наименование используемого метода/методики: ГОСТ 12248.4-2020 | [8 empty] | Наименование используемого метода/методики: ГОСТ 12248.3-2020
Условия проведения испытания: температура окружающей среды (18 - 25)0С, влажность воздуха (40 - 75)% | [8 empty] | Условия проведения испытания: температура окружающей среды (18 - 25)0С, влажность воздуха (40 - 75)%
Дата получение объекта подлежащего испытаниям: 12-11-2022
Дата испытания: 25.10.2022-19.11.2041
Испытание грунтов методом трехосного сжатия | [8 empty] | Испытание грунтов методом одноплоскостного среза
Лабораторный номер: |  |  |  | We, д.е. = |  |  |  |  | Лабораторный номер: |  | 1076 |  |  |  | We, д.е. = | 0.473392464
Номер скважины: |  |  |  | ρ, г/см3 = |  |  |  |  | Номер скважины: |  | BH-007 |  |  |  | ρ, г/см3 =
Глубина отбора, м: |  |  |  | ρs, г/см3 = |  |  |  |  | Глубина отбора, м: |  | 2.9 |  |  |  | ρs, г/см3 = | 2.71
Наименование грунта: |  |  |  | e, д.е. = |  |  |  |  | Наименование грунта: |  | Суглинок, после оттаивания текучий, легкий песчанистый |  |  |  | e, д.е. =
Схема проведения опыта: |  |  |  | IL, д.е. = |  |  |  |  | Схема проведения опыта: |  | КД |  |  |  | IL, д.е. = | 2.488
Результаты испытаний | [8 empty] | Результаты испытаний
[10 empty] | Нормальное напряжение σ, МПа | Касательное напряжение t, МПа | tg ϕ | Угол внутреннего трения ϕ, град. | Удельное сцепление C, МПа
[10 empty] | 0.1 | 0.01783844 | [5 empty] | 1
[10 empty] | 0.15 | 0.04075767
[10 empty] | 0.2 | 0.03367689
Эффективные значения угла внутреннего трения и удельного сцепления ϕ', С'
[10 empty] | ϕ', град. = | 9
[10 empty] | С', МПа = | 0.007
| Исполнитель: |  |  |  | Морозов Д.С. |  |  |  |  | Исполнитель: |  |  |  |  | Морозов Д.С.
| Начальник исп. лаборатории: |  |  |  | Семиколенова Л.Г. |  |  |  |  | Начальник исп. лаборатории: |  |  |  |  | Семиколенова Л.Г.
Лист 1 , всего листов 2 | [8 empty] | Лист 2 , всего листов 2
Частичное воспроизведение протокола испытаний без письменного разрешения ООО «ИнжГео» ЗАПРЕЩАЕТСЯ | [8 empty] | Частичное воспроизведение протокола испытаний без письменного разрешения ООО «ИнжГео» ЗАПРЕЩАЕТСЯ
|  | второй график |  | первый график
|  | dev | eps | sigma |  | dev1 | eps1 | dev2 | eps2 | dev3 | eps3
|  | 0 | 0 |  |  | 0 | 0 | 0 | 0 | 0 | 0
|  | 0.0001187079 | 0.008040201 |  |  | 0.0001187079 | 0.008040201 | 0.0002736293 | 0.008040201 | 0.0002260018 | 0.008040201
|  | 0.0002393996 | 0.0160804 |  |  | 0.0002393996 | 0.0160804 | 0.000550426 | 0.0160804 | 0.0004531768 | 0.0160804
|  | 0.0003586334 | 0.0241206 |  |  | 0.0003586334 | 0.0241206 | 0.000822772 | 0.0241206 | 0.0006815927 | 0.0241206
|  | 0.0004753575 | 0.0321608 |  |  | 0.0004753575 | 0.0321608 | 0.00109135 | 0.0321608 | 0.0009087902 | 0.0321608
|  | 0.0005973638 | 0.04020101 |  |  | 0.0005973638 | 0.04020101 | 0.001377977 | 0.04020101 | 0.00112482 | 0.04020101
|  | 0.0007181272 | 0.04824121 |  |  | 0.0007181272 | 0.04824121 | 0.001631618 | 0.04824121 | 0.00136481 | 0.04824121
|  | 0.000828362 | 0.05628141 |  |  | 0.000828362 | 0.05628141 | 0.001904319 | 0.05628141 | 0.001579486 | 0.05628141
|  | 0.0009529139 | 0.06432161 |  |  | 0.0009529139 | 0.06432161 | 0.00216719 | 0.06432161 | 0.001820468 | 0.06432161
|  | 0.001085795 | 0.07236181 |  |  | 0.001085795 | 0.07236181 | 0.002462418 | 0.07236181 | 0.002041935 | 0.07236181
|  | 0.001192696 | 0.08040201 |  |  | 0.001192696 | 0.08040201 | 0.002736839 | 0.08040201 | 0.002269043 | 0.08040201
|  | 0.001302369 | 0.08844221 |  |  | 0.001302369 | 0.08844221 | 0.003011724 | 0.08844221 | 0.002492969 | 0.08844221
|  | 0.00142808 | 0.09648241 |  |  | 0.00142808 | 0.09648241 | 0.003263564 | 0.09648241 | 0.002715541 | 0.09648241
|  | 0.001554233 | 0.1045226 |  |  | 0.001554233 | 0.1045226 | 0.00356854 | 0.1045226 | 0.002920425 | 0.1045226
|  | 0.001686004 | 0.1125628 |  |  | 0.001686004 | 0.1125628 | 0.003814754 | 0.1125628 | 0.00318961 | 0.1125628
|  | 0.001798724 | 0.120603 |  |  | 0.001798724 | 0.120603 | 0.004115089 | 0.120603 | 0.003350769 | 0.120603
|  | 0.001911182 | 0.1286432 |  |  | 0.001911182 | 0.1286432 | 0.004350982 | 0.1286432 | 0.003584622 | 0.1286432
|  | 0.002033272 | 0.1366834 |  |  | 0.002033272 | 0.1366834 | 0.004669337 | 0.1366834 | 0.003834743 | 0.1366834
|  | 0.002153951 | 0.1447236 |  |  | 0.002153951 | 0.1447236 | 0.004889939 | 0.1447236 | 0.004087932 | 0.1447236
|  | 0.002270891 | 0.1527638 |  |  | 0.002270891 | 0.1527638 | 0.005154339 | 0.1527638 | 0.004319326 | 0.1527638
|  | 0.002397582 | 0.160804 |  |  | 0.002397582 | 0.160804 | 0.005457841 | 0.160804 | 0.004515523 | 0.160804
|  | 0.002518214 | 0.1688442 |  |  | 0.002518214 | 0.1688442 | 0.005769152 | 0.1688442 | 0.004745564 | 0.1688442
|  | 0.002632344 | 0.1768844 |  |  | 0.002632344 | 0.1768844 | 0.006040269 | 0.1768844 | 0.004964097 | 0.1768844
|  | 0.002737703 | 0.1849246 |  |  | 0.002737703 | 0.1849246 | 0.006246372 | 0.1849246 | 0.005232809 | 0.1849246
|  | 0.002884269 | 0.1929648 |  |  | 0.002884269 | 0.1929648 | 0.006535647 | 0.1929648 | 0.00541592 | 0.1929648
|  | 0.003008629 | 0.201005 |  |  | 0.003008629 | 0.201005 | 0.006821619 | 0.201005 | 0.005664146 | 0.201005
|  | 0.003137985 | 0.2090452 |  |  | 0.003137985 | 0.2090452 | 0.007063956 | 0.2090452 | 0.005867834 | 0.2090452
|  | 0.003243834 | 0.2170854 |  |  | 0.003243834 | 0.2170854 | 0.007427065 | 0.2170854 | 0.006031994 | 0.2170854
|  | 0.003357953 | 0.2251256 |  |  | 0.003357953 | 0.2251256 | 0.007575225 | 0.2251256 | 0.006332472 | 0.2251256
|  | 0.003468869 | 0.2331658 |  |  | 0.003468869 | 0.2331658 | 0.007885362 | 0.2331658 | 0.006480116 | 0.2331658
|  | 0.003598882 | 0.241206 |  |  | 0.003598882 | 0.241206 | 0.008273593 | 0.241206 | 0.006769901 | 0.241206
|  | 0.003703656 | 0.2492462 |  |  | 0.003703656 | 0.2492462 | 0.008531604 | 0.2492462 | 0.007045922 | 0.2492462
|  | 0.003808596 | 0.2572864 |  |  | 0.003808596 | 0.2572864 | 0.008742157 | 0.2572864 | 0.007175743 | 0.2572864
|  | 0.003957982 | 0.2653266 |  |  | 0.003957982 | 0.2653266 | 0.009021657 | 0.2653266 | 0.007484862 | 0.2653266
|  | 0.004075483 | 0.2733668 |  |  | 0.004075483 | 0.2733668 | 0.009224483 | 0.2733668 | 0.00763113 | 0.2733668
|  | 0.004153103 | 0.281407 |  |  | 0.004153103 | 0.281407 | 0.009640101 | 0.281407 | 0.007956652 | 0.281407
|  | 0.004282089 | 0.2894472 |  |  | 0.004282089 | 0.2894472 | 0.00974744 | 0.2894472 | 0.008183173 | 0.2894472
|  | 0.004451003 | 0.2974874 |  |  | 0.004451003 | 0.2974874 | 0.01003942 | 0.2974874 | 0.008321161 | 0.2974874
|  | 0.004536786 | 0.3055276 |  |  | 0.004536786 | 0.3055276 | 0.01041036 | 0.3055276 | 0.008492044 | 0.3055276
|  | 0.004644989 | 0.3135678 |  |  | 0.004644989 | 0.3135678 | 0.01063108 | 0.3135678 | 0.008789432 | 0.3135678
|  | 0.004737799 | 0.321608 |  |  | 0.004737799 | 0.321608 | 0.01092005 | 0.321608 | 0.009109562 | 0.321608
|  | 0.004900343 | 0.3296482 |  |  | 0.004900343 | 0.3296482 | 0.01116282 | 0.3296482 | 0.009303999 | 0.3296482
|  | 0.005029902 | 0.3376884 |  |  | 0.005029902 | 0.3376884 | 0.0115383 | 0.3376884 | 0.009436166 | 0.3376884
|  | 0.00513887 | 0.3457286 |  |  | 0.00513887 | 0.3457286 | 0.01172027 | 0.3457286 | 0.009714196 | 0.3457286
|  | 0.005274154 | 0.3537688 |  |  | 0.005274154 | 0.3537688 | 0.01203608 | 0.3537688 | 0.00984977 | 0.3537688
|  | 0.005419297 | 0.361809 |  |  | 0.005419297 | 0.361809 | 0.01225802 | 0.361809 | 0.01006957 | 0.361809
|  | 0.005528731 | 0.3698492 |  |  | 0.005528731 | 0.3698492 | 0.01256057 | 0.3698492 | 0.01041165 | 0.3698492
|  | 0.005633755 | 0.3778894 |  |  | 0.005633755 | 0.3778894 | 0.01277716 | 0.3778894 | 0.01054998 | 0.3778894
|  | 0.005722646 | 0.3859296 |  |  | 0.005722646 | 0.3859296 | 0.01318532 | 0.3859296 | 0.01081885 | 0.3859296
|  | 0.005888715 | 0.3939698 |  |  | 0.005888715 | 0.3939698 | 0.01326066 | 0.3939698 | 0.01096464 | 0.3939698
|  | 0.00596233 | 0.4020101 |  |  | 0.00596233 | 0.4020101 | 0.01373755 | 0.4020101 | 0.01131146 | 0.4020101
|  | 0.006075948 | 0.4100503 |  |  | 0.006075948 | 0.4100503 | 0.01402731 | 0.4100503 | 0.0114396 | 0.4100503
|  | 0.006181333 | 0.4180905 |  |  | 0.006181333 | 0.4180905 | 0.01431078 | 0.4180905 | 0.0116485 | 0.4180905
|  | 0.006289886 | 0.4261307 |  |  | 0.006289886 | 0.4261307 | 0.01458715 | 0.4261307 | 0.01187936 | 0.4261307
|  | 0.006510283 | 0.4341709 |  |  | 0.006510283 | 0.4341709 | 0.01488075 | 0.4341709 | 0.01222596 | 0.4341709
|  | 0.006611621 | 0.4422111 |  |  | 0.006611621 | 0.4422111 | 0.01500548 | 0.4422111 | 0.0123762 | 0.4422111
|  | 0.00674929 | 0.4502513 |  |  | 0.00674929 | 0.4502513 | 0.01522139 | 0.4502513 | 0.01269748 | 0.4502513
|  | 0.006867755 | 0.4582915 |  |  | 0.006867755 | 0.4582915 | 0.01559306 | 0.4582915 | 0.01280656 | 0.4582915
|  | 0.006928119 | 0.4663317 |  |  | 0.006928119 | 0.4663317 | 0.01602231 | 0.4663317 | 0.0131848 | 0.4663317
|  | 0.00710176 | 0.4743719 |  |  | 0.00710176 | 0.4743719 | 0.01611428 | 0.4743719 | 0.01352931 | 0.4743719
|  | 0.007222745 | 0.4824121 |  |  | 0.007222745 | 0.4824121 | 0.01645146 | 0.4824121 | 0.01376677 | 0.4824121
|  | 0.007331466 | 0.4904523 |  |  | 0.007331466 | 0.4904523 | 0.01697819 | 0.4904523 | 0.01389932 | 0.4904523
|  | 0.007553049 | 0.4984925 |  |  | 0.007553049 | 0.4984925 | 0.01713068 | 0.4984925 | 0.01402303 | 0.4984925
|  | 0.007611246 | 0.5065327 |  |  | 0.007611246 | 0.5065327 | 0.01734156 | 0.5065327 | 0.01444398 | 0.5065327
|  | 0.007702093 | 0.5145729 |  |  | 0.007702093 | 0.5145729 | 0.01761031 | 0.5145729 | 0.01459482 | 0.5145729
|  | 0.007824116 | 0.5226131 |  |  | 0.007824116 | 0.5226131 | 0.0179524 | 0.5226131 | 0.01493183 | 0.5226131
|  | 0.007957996 | 0.5306533 |  |  | 0.007957996 | 0.5306533 | 0.01821925 | 0.5306533 | 0.01518726 | 0.5306533
|  | 0.00820612 | 0.5386935 |  |  | 0.00820612 | 0.5386935 | 0.01866386 | 0.5386935 | 0.01524907 | 0.5386935
|  | 0.00825506 | 0.5467337 |  |  | 0.00825506 | 0.5467337 | 0.01879322 | 0.5467337 | 0.01561429 | 0.5467337
|  | 0.008338215 | 0.5547739 |  |  | 0.008338215 | 0.5547739 | 0.01926665 | 0.5547739 | 0.0159989 | 0.5547739
|  | 0.008478597 | 0.5628141 |  |  | 0.008478597 | 0.5628141 | 0.01971767 | 0.5628141 | 0.01613082 | 0.5628141
|  | 0.008664087 | 0.5708543 |  |  | 0.008664087 | 0.5708543 | 0.01982761 | 0.5708543 | 0.01635678 | 0.5708543
|  | 0.008840268 | 0.5788945 |  |  | 0.008840268 | 0.5788945 | 0.02023063 | 0.5788945 | 0.01648156 | 0.5788945
|  | 0.008980655 | 0.5869347 |  |  | 0.008980655 | 0.5869347 | 0.02038647 | 0.5869347 | 0.01685488 | 0.5869347
|  | 0.009139771 | 0.5949749 |  |  | 0.009139771 | 0.5949749 | 0.02075846 | 0.5949749 | 0.01718977 | 0.5949749
|  | 0.009278795 | 0.6030151 |  |  | 0.009278795 | 0.6030151 | 0.02080542 | 0.6030151 | 0.01730376 | 0.6030151
|  | 0.009294231 | 0.6110553 |  |  | 0.009294231 | 0.6110553 | 0.02125909 | 0.6110553 | 0.01745137 | 0.6110553
|  | 0.009492811 | 0.6190955 |  |  | 0.009492811 | 0.6190955 | 0.02167859 | 0.6190955 | 0.01767867 | 0.6190955
|  | 0.009586063 | 0.6271357 |  |  | 0.009586063 | 0.6271357 | 0.02206436 | 0.6271357 | 0.01808832 | 0.6271357
|  | 0.009792844 | 0.6351759 |  |  | 0.009792844 | 0.6351759 | 0.02234609 | 0.6351759 | 0.01838334 | 0.6351759
|  | 0.009751989 | 0.6432161 |  |  | 0.009751989 | 0.6432161 | 0.02258014 | 0.6432161 | 0.01856457 | 0.6432161
|  | 0.01003207 | 0.6512563 |  |  | 0.01003207 | 0.6512563 | 0.0225237 | 0.6512563 | 0.01859378 | 0.6512563
|  | 0.01005188 | 0.6592965 |  |  | 0.01005188 | 0.6592965 | 0.02284021 | 0.6592965 | 0.01911365 | 0.6592965
|  | 0.01019827 | 0.6673367 |  |  | 0.01019827 | 0.6673367 | 0.02322207 | 0.6673367 | 0.01935895 | 0.6673367
|  | 0.01021081 | 0.6753769 |  |  | 0.01021081 | 0.6753769 | 0.02371617 | 0.6753769 | 0.01940527 | 0.6753769
|  | 0.01045082 | 0.6834171 |  |  | 0.01045082 | 0.6834171 | 0.02376631 | 0.6834171 | 0.01969253 | 0.6834171
|  | 0.01051378 | 0.6914573 |  |  | 0.01051378 | 0.6914573 | 0.02397395 | 0.6914573 | 0.0200478 | 0.6914573
|  | 0.01057598 | 0.6994975 |  |  | 0.01057598 | 0.6994975 | 0.02433952 | 0.6994975 | 0.02008892 | 0.6994975
|  | 0.01081938 | 0.7075377 |  |  | 0.01081938 | 0.7075377 | 0.024804 | 0.7075377 | 0.02024279 | 0.7075377
|  | 0.01096242 | 0.7155779 |  |  | 0.01096242 | 0.7155779 | 0.02499498 | 0.7155779 | 0.02056229 | 0.7155779
|  | 0.01094699 | 0.7236181 |  |  | 0.01094699 | 0.7236181 | 0.02504455 | 0.7236181 | 0.02093829 | 0.7236181
|  | 0.01108675 | 0.7316583 |  |  | 0.01108675 | 0.7316583 | 0.02530084 | 0.7316583 | 0.02077555 | 0.7316583
|  | 0.01130219 | 0.7396985 |  |  | 0.01130219 | 0.7396985 | 0.02573654 | 0.7396985 | 0.02129917 | 0.7396985
|  | 0.01131633 | 0.7477387 |  |  | 0.01131633 | 0.7477387 | 0.02562611 | 0.7477387 | 0.02143213 | 0.7477387
|  | 0.01149515 | 0.7557789 |  |  | 0.01149515 | 0.7557789 | 0.02619147 | 0.7557789 | 0.02143046 | 0.7557789
|  | 0.01145913 | 0.7638191 |  |  | 0.01145913 | 0.7638191 | 0.02622933 | 0.7638191 | 0.0218938 | 0.7638191
|  | 0.01161297 | 0.7718593 |  |  | 0.01161297 | 0.7718593 | 0.0266712 | 0.7718593 | 0.0219786 | 0.7718593
|  | 0.01175695 | 0.7798995 |  |  | 0.01175695 | 0.7798995 | 0.0268492 | 0.7798995 | 0.02190479 | 0.7798995
|  | 0.01170841 | 0.7879397 |  |  | 0.01170841 | 0.7879397 | 0.02661994 | 0.7879397 | 0.02205747 | 0.7879397
|  | 0.0119015 | 0.7959799 |  |  | 0.0119015 | 0.7959799 | 0.0269708 | 0.7959799 | 0.0221823 | 0.7959799
|  | 0.01190502 | 0.8040201 |  |  | 0.01190502 | 0.8040201 | 0.02712724 | 0.8040201 | 0.02232661 | 0.8040201
|  | 0.01192378 | 0.8120603 |  |  | 0.01192378 | 0.8120603 | 0.02730135 | 0.8120603 | 0.02259688 | 0.8120603
|  | 0.01212661 | 0.8201005 |  |  | 0.01212661 | 0.8201005 | 0.02758829 | 0.8201005 | 0.02265152 | 0.8201005
|  | 0.0121592 | 0.8281407 |  |  | 0.0121592 | 0.8281407 | 0.0280933 | 0.8281407 | 0.02303793 | 0.8281407
|  | 0.01222653 | 0.8361809 |  |  | 0.01222653 | 0.8361809 | 0.02800548 | 0.8361809 | 0.02298271 | 0.8361809
|  | 0.01235027 | 0.8442211 |  |  | 0.01235027 | 0.8442211 | 0.02807996 | 0.8442211 | 0.02344403 | 0.8442211
|  | 0.01252409 | 0.8522613 |  |  | 0.01252409 | 0.8522613 | 0.02825474 | 0.8522613 | 0.02348449 | 0.8522613
|  | 0.01251006 | 0.8603015 |  |  | 0.01251006 | 0.8603015 | 0.02874044 | 0.8603015 | 0.02351835 | 0.8603015
|  | 0.01258145 | 0.8683417 |  |  | 0.01258145 | 0.8683417 | 0.02883265 | 0.8683417 | 0.02379983 | 0.8683417
|  | 0.01269937 | 0.8763819 |  |  | 0.01269937 | 0.8763819 | 0.02915475 | 0.8763819 | 0.0237405 | 0.8763819
|  | 0.01274103 | 0.8844221 |  |  | 0.01274103 | 0.8844221 | 0.02896532 | 0.8844221 | 0.02421486 | 0.8844221
|  | 0.01277683 | 0.8924623 |  |  | 0.01277683 | 0.8924623 | 0.02920159 | 0.8924623 | 0.0241793 | 0.8924623
|  | 0.01299519 | 0.9005025 |  |  | 0.01299519 | 0.9005025 | 0.02943797 | 0.9005025 | 0.02445051 | 0.9005025
|  | 0.01311497 | 0.9085427 |  |  | 0.01311497 | 0.9085427 | 0.02992083 | 0.9085427 | 0.0246197 | 0.9085427
|  | 0.01319705 | 0.9165829 |  |  | 0.01319705 | 0.9165829 | 0.03009317 | 0.9165829 | 0.0248824 | 0.9165829
|  | 0.01305397 | 0.9246231 |  |  | 0.01305397 | 0.9246231 | 0.03023169 | 0.9246231 | 0.02472382 | 0.9246231
|  | 0.01317916 | 0.9326633 |  |  | 0.01317916 | 0.9326633 | 0.030109 | 0.9326633 | 0.02489069 | 0.9326633
|  | 0.01329396 | 0.9407035 |  |  | 0.01329396 | 0.9407035 | 0.03045341 | 0.9407035 | 0.02503461 | 0.9407035
|  | 0.01331917 | 0.9487437 |  |  | 0.01331917 | 0.9487437 | 0.03042582 | 0.9487437 | 0.02538519 | 0.9487437
|  | 0.01340002 | 0.9567839 |  |  | 0.01340002 | 0.9567839 | 0.03071821 | 0.9567839 | 0.02538666 | 0.9567839
|  | 0.01356863 | 0.9648241 |  |  | 0.01356863 | 0.9648241 | 0.03123404 | 0.9648241 | 0.02556227 | 0.9648241
|  | 0.01370252 | 0.9728643 |  |  | 0.01370252 | 0.9728643 | 0.03119887 | 0.9728643 | 0.02556524 | 0.9728643
|  | 0.01379698 | 0.9809045 |  |  | 0.01379698 | 0.9809045 | 0.03109159 | 0.9809045 | 0.0257263 | 0.9809045
|  | 0.01374382 | 0.9889447 |  |  | 0.01374382 | 0.9889447 | 0.03158478 | 0.9889447 | 0.02581664 | 0.9889447
|  | 0.0137692 | 0.9969849 |  |  | 0.0137692 | 0.9969849 | 0.031476 | 0.9969849 | 0.02636872 | 0.9969849
|  | 0.01391347 | 1.005025 |  |  | 0.01391347 | 1.005025 | 0.0317134 | 1.005025 | 0.02613548 | 1.005025
|  | 0.01412394 | 1.013065 |  |  | 0.01412394 | 1.013065 | 0.03169455 | 1.013065 | 0.02642103 | 1.013065
|  | 0.01407491 | 1.021106 |  |  | 0.01407491 | 1.021106 | 0.03191731 | 1.021106 | 0.02671005 | 1.021106
|  | 0.01427052 | 1.029146 |  |  | 0.01427052 | 1.029146 | 0.0321947 | 1.029146 | 0.02694908 | 1.029146
|  | 0.01431324 | 1.037186 |  |  | 0.01431324 | 1.037186 | 0.03248204 | 1.037186 | 0.02691154 | 1.037186
|  | 0.01442388 | 1.045226 |  |  | 0.01442388 | 1.045226 | 0.03287754 | 1.045226 | 0.02690913 | 1.045226
|  | 0.01427843 | 1.053266 |  |  | 0.01427843 | 1.053266 | 0.03283729 | 1.053266 | 0.02708363 | 1.053266
|  | 0.01434714 | 1.061307 |  |  | 0.01434714 | 1.061307 | 0.0328302 | 1.061307 | 0.02754697 | 1.061307
|  | 0.01448654 | 1.069347 |  |  | 0.01448654 | 1.069347 | 0.0335042 | 1.069347 | 0.02741747 | 1.069347
|  | 0.0147386 | 1.077387 |  |  | 0.0147386 | 1.077387 | 0.03310453 | 1.077387 | 0.02729543 | 1.077387
|  | 0.01458839 | 1.085427 |  |  | 0.01458839 | 1.085427 | 0.03357664 | 1.085427 | 0.02759381 | 1.085427
|  | 0.01460805 | 1.093467 |  |  | 0.01460805 | 1.093467 | 0.0339597 | 1.093467 | 0.0276117 | 1.093467
|  | 0.01486825 | 1.101508 |  |  | 0.01486825 | 1.101508 | 0.0338325 | 1.101508 | 0.0280835 | 1.101508
|  | 0.0147501 | 1.109548 |  |  | 0.0147501 | 1.109548 | 0.0341708 | 1.109548 | 0.02805727 | 1.109548
|  | 0.01499315 | 1.117588 |  |  | 0.01499315 | 1.117588 | 0.03430111 | 1.117588 | 0.02845781 | 1.117588
|  | 0.01506146 | 1.125628 |  |  | 0.01506146 | 1.125628 | 0.03442992 | 1.125628 | 0.02809664 | 1.125628
|  | 0.01511714 | 1.133668 |  |  | 0.01511714 | 1.133668 | 0.0346676 | 1.133668 | 0.02860494 | 1.133668
|  | 0.01529954 | 1.141709 |  |  | 0.01529954 | 1.141709 | 0.03479386 | 1.141709 | 0.02889233 | 1.141709
|  | 0.0151503 | 1.149749 |  |  | 0.0151503 | 1.149749 | 0.0350752 | 1.149749 | 0.02866814 | 1.149749
|  | 0.01535356 | 1.157789 |  |  | 0.01535356 | 1.157789 | 0.03481444 | 1.157789 | 0.02906949 | 1.157789
|  | 0.01529924 | 1.165829 |  |  | 0.01529924 | 1.165829 | 0.03545115 | 1.165829 | 0.02887737 | 1.165829
|  | 0.01541307 | 1.173869 |  |  | 0.01541307 | 1.173869 | 0.03538187 | 1.173869 | 0.02887953 | 1.173869
|  | 0.01535311 | 1.18191 |  |  | 0.01535311 | 1.18191 | 0.03548285 | 1.18191 | 0.02915459 | 1.18191
|  | 0.01543157 | 1.18995 |  |  | 0.01543157 | 1.18995 | 0.03535085 | 1.18995 | 0.02941509 | 1.18995
|  | 0.01577212 | 1.19799 |  |  | 0.01577212 | 1.19799 | 0.03546509 | 1.19799 | 0.02930379 | 1.19799
|  | 0.01573922 | 1.20603 |  |  | 0.01573922 | 1.20603 | 0.03590753 | 1.20603 | 0.02980861 | 1.20603
|  | 0.01590816 | 1.21407 |  |  | 0.01590816 | 1.21407 | 0.03626091 | 1.21407 | 0.02987806 | 1.21407
|  | 0.01577672 | 1.222111 |  |  | 0.01577672 | 1.222111 | 0.03598916 | 1.222111 | 0.02967708 | 1.222111
|  | 0.01584955 | 1.230151 |  |  | 0.01584955 | 1.230151 | 0.03593762 | 1.230151 | 0.0302249 | 1.230151
|  | 0.0158644 | 1.238191 |  |  | 0.0158644 | 1.238191 | 0.03644403 | 1.238191 | 0.02992605 | 1.238191
|  | 0.01604145 | 1.246231 |  |  | 0.01604145 | 1.246231 | 0.03627891 | 1.246231 | 0.03017864 | 1.246231
|  | 0.01597454 | 1.254271 |  |  | 0.01597454 | 1.254271 | 0.03676322 | 1.254271 | 0.03015199 | 1.254271
|  | 0.01618329 | 1.262312 |  |  | 0.01618329 | 1.262312 | 0.03691699 | 1.262312 | 0.03027213 | 1.262312
|  | 0.01621281 | 1.270352 |  |  | 0.01621281 | 1.270352 | 0.03726151 | 1.270352 | 0.03076673 | 1.270352
|  | 0.01632097 | 1.278392 |  |  | 0.01632097 | 1.278392 | 0.03742408 | 1.278392 | 0.03087953 | 1.278392
|  | 0.01626092 | 1.286432 |  |  | 0.01626092 | 1.286432 | 0.03727244 | 1.286432 | 0.03103095 | 1.286432
|  | 0.01624345 | 1.294472 |  |  | 0.01624345 | 1.294472 | 0.03764391 | 1.294472 | 0.03111951 | 1.294472
|  | 0.01634123 | 1.302513 |  |  | 0.01634123 | 1.302513 | 0.03783912 | 1.302513 | 0.03126228 | 1.302513
|  | 0.01633153 | 1.310553 |  |  | 0.01633153 | 1.310553 | 0.03746509 | 1.310553 | 0.03103402 | 1.310553
|  | 0.01644782 | 1.318593 |  |  | 0.01644782 | 1.318593 | 0.03776901 | 1.318593 | 0.03117003 | 1.318593
|  | 0.01649746 | 1.326633 |  |  | 0.01649746 | 1.326633 | 0.03763318 | 1.326633 | 0.03104517 | 1.326633
|  | 0.01667593 | 1.334673 |  |  | 0.01667593 | 1.334673 | 0.03829901 | 1.334673 | 0.03138179 | 1.334673
|  | 0.01680937 | 1.342714 |  |  | 0.01680937 | 1.342714 | 0.03837976 | 1.342714 | 0.03155471 | 1.342714
|  | 0.01668328 | 1.350754 |  |  | 0.01668328 | 1.350754 | 0.03798842 | 1.350754 | 0.03162237 | 1.350754
|  | 0.01663414 | 1.358794 |  |  | 0.01663414 | 1.358794 | 0.03797156 | 1.358794 | 0.0319353 | 1.358794
|  | 0.01668284 | 1.366834 |  |  | 0.01668284 | 1.366834 | 0.03842481 | 1.366834 | 0.03153018 | 1.366834
|  | 0.01683531 | 1.374874 |  |  | 0.01683531 | 1.374874 | 0.03869695 | 1.374874 | 0.03154102 | 1.374874
|  | 0.01703657 | 1.382915 |  |  | 0.01703657 | 1.382915 | 0.03857764 | 1.382915 | 0.03186282 | 1.382915
|  | 0.01686291 | 1.390955 |  |  | 0.01686291 | 1.390955 | 0.03896674 | 1.390955 | 0.03175512 | 1.390955
|  | 0.01700527 | 1.398995 |  |  | 0.01700527 | 1.398995 | 0.03853142 | 1.398995 | 0.03231911 | 1.398995
|  | 0.01694771 | 1.407035 |  |  | 0.01694771 | 1.407035 | 0.0389719 | 1.407035 | 0.03194378 | 1.407035
|  | 0.01717258 | 1.415075 |  |  | 0.01717258 | 1.415075 | 0.03899016 | 1.415075 | 0.03232621 | 1.415075
|  | 0.01724147 | 1.423116 |  |  | 0.01724147 | 1.423116 | 0.03877486 | 1.423116 | 0.03228775 | 1.423116
|  | 0.01706728 | 1.431156 |  |  | 0.01706728 | 1.431156 | 0.03956499 | 1.431156 | 0.03243837 | 1.431156
|  | 0.01736136 | 1.439196 |  |  | 0.01736136 | 1.439196 | 0.03920714 | 1.439196 | 0.03237948 | 1.439196
|  | 0.01738636 | 1.447236 |  |  | 0.01738636 | 1.447236 | 0.0394841 | 1.447236 | 0.03243878 | 1.447236
|  | 0.01741725 | 1.455276 |  |  | 0.01741725 | 1.455276 | 0.03985068 | 1.455276 | 0.0324701 | 1.455276
|  | 0.01737084 | 1.463317 |  |  | 0.01737084 | 1.463317 | 0.03943963 | 1.463317 | 0.03276791 | 1.463317
|  | 0.01747082 | 1.471357 |  |  | 0.01747082 | 1.471357 | 0.03932602 | 1.471357 | 0.03262521 | 1.471357
|  | 0.01724788 | 1.479397 |  |  | 0.01724788 | 1.479397 | 0.03965505 | 1.479397 | 0.03288749 | 1.479397
|  | 0.01739637 | 1.487437 |  |  | 0.01739637 | 1.487437 | 0.0399709 | 1.487437 | 0.03292137 | 1.487437
|  | 0.01742715 | 1.495477 |  |  | 0.01742715 | 1.495477 | 0.04006565 | 1.495477 | 0.03281128 | 1.495477
|  | 0.01767943 | 1.503518 |  |  | 0.01767943 | 1.503518 | 0.03969782 | 1.503518 | 0.03293016 | 1.503518
|  | 0.0174962 | 1.511558 |  |  | 0.0174962 | 1.511558 | 0.04008799 | 1.511558 | 0.03318983 | 1.511558
|  | 0.01768394 | 1.519598 |  |  | 0.01768394 | 1.519598 | 0.04042072 | 1.519598 | 0.0332159 | 1.519598
|  | 0.01751538 | 1.527638 |  |  | 0.01751538 | 1.527638 | 0.03998733 | 1.527638 | 0.03333966 | 1.527638
|  | 0.01761329 | 1.535678 |  |  | 0.01761329 | 1.535678 | 0.04008601 | 1.535678 | 0.03347499 | 1.535678
|  | 0.01752128 | 1.543719 |  |  | 0.01752128 | 1.543719 | 0.04045695 | 1.543719 | 0.03344509 | 1.543719
|  | 0.01778888 | 1.551759 |  |  | 0.01778888 | 1.551759 | 0.04080618 | 1.551759 | 0.033306 | 1.551759
|  | 0.01777076 | 1.559799 |  |  | 0.01777076 | 1.559799 | 0.04042889 | 1.559799 | 0.03328142 | 1.559799
|  | 0.01788277 | 1.567839 |  |  | 0.01788277 | 1.567839 | 0.04051017 | 1.567839 | 0.03340537 | 1.567839
|  | 0.01787661 | 1.575879 |  |  | 0.01787661 | 1.575879 | 0.04094638 | 1.575879 | 0.03364492 | 1.575879
|  | 0.01788704 | 1.58392 |  |  | 0.01788704 | 1.58392 | 0.04102322 | 1.58392 | 0.03383248 | 1.58392
|  | 0.01783844 | 1.59196 |  |  | 0.01783844 | 1.59196 | 0.04075767 | 1.59196 | 0.03367689 | 1.59196
|  | 0.01788839 | 1.6 |  |  | 0.01788839 | 1.6 | 0.0406843 | 1.6 | 0.03365331 | 1.6