## 1
Общество с ограниченной ответственностью "Инженерная геология" (ООО "ИнжГео") | [10 empty] | Общество с ограниченной ответственностью "Инженерная геология" (ООО "ИнжГео")
Юр. адрес: 117279, г. Москва, ул. Миклухо-Маклая, 36 а, этаж 5, пом. XXIII к. 76-84 | [10 empty] | Юр. адрес: 117279, г. Москва, ул. Миклухо-Маклая, 36 а, этаж 5, пом. XXIII к. 76-84 | [8 empty] | нагр |  |  | X0 | Y0 | R |  | нагр |  |  |  | X0 | Y0 | R | нагр |  |  |  | X0 | Y0 | R |  | нагр |  |  |  | X0 | Y0 | R
Телефон/факс +7 (495) 132-30-00, Адрес электронной почты inbox@inj-geo.ru | [10 empty] | Телефон/факс +7 (495) 132-30-00, Адрес электронной почты inbox@inj-geo.ru | [12 empty] | 0 | [7 empty] | 0 | [6 empty] | 0 | [7 empty] | 0
[20 empty] | девиатор | [6 empty] | девиатор | [6 empty] | девиатор | [7 empty] | девиатор
Испытательная лаборатория ООО «ИнжГео» | [10 empty] | Испытательная лаборатория ООО «ИнжГео» | [8 empty] | x0 | Угол | X | Y |  |  |  | x0 |  | Угол | X | Y |  |  | x0 |  | Угол | X | Y |  |  |  | x0 |  | Угол | X | Y
Адрес места осуществления деятельности лаборатории: г. Москва, просп. Вернадского, д. 51, стр. 1 | [10 empty] | Адрес места осуществления деятельности лаборатории: г. Москва, просп. Вернадского, д. 51, стр. 1 | [9 empty] | 0 | [7 empty] | 0 | [6 empty] | 0 | [7 empty] | 0
Телефон +7(910)4557682, E-mail: slg85@mail.ru | [10 empty] | Телефон +7(910)4557682, E-mail: slg85@mail.ru | [9 empty] | 5 | [7 empty] | 5 | [6 empty] | 5 | [7 empty] | 5
[21 empty] | 10 | [7 empty] | 10 | [6 empty] | 10 | [7 empty] | 10
Протокол испытаний № 13-63/22 от 20-11-2022 | [20 empty] | 15 | [7 empty] | 15 | [6 empty] | 15 | [7 empty] | 15
Наименование и адрес заказчика: Переход трубопровода через р. Енисей | [20 empty] | 20 | [7 empty] | 20 | [6 empty] | 20 | [7 empty] | 20
Наименование объекта: ООО Регионстрой | [20 empty] | 25 | [7 empty] | 25 | [6 empty] | 25 | [7 empty] | 25
Наименование используемого метода/методики: ГОСТ 12248.4-2020 | [20 empty] | 30 | [7 empty] | 30 | [6 empty] | 30 | [7 empty] | 30
Условия проведения испытания: температура окружающей среды (18 - 25)0С, влажность воздуха (40 - 75)% | [20 empty] | 35 | [7 empty] | 35 | [6 empty] | 35 | [7 empty] | 35
Дата получение объекта подлежащего испытаниям: 24.10.2022 | [20 empty] | 40 | [7 empty] | 40 | [6 empty] | 40 | [7 empty] | 40
Дата испытания: 25.10.2022-19.11.2022 | [20 empty] | 45 | [7 empty] | 45 | [6 empty] | 45 | [7 empty] | 45
Испытание грунтов методом трехосного сжатия | [10 empty] | Испытание грунтов методом трехосного сжатия | [9 empty] | 50 | [7 empty] | 50 | [6 empty] | 50 | [7 empty] | 50
Лабораторный номер: |  | 1057 | [5 empty] | We, % = | 0.406669122 |  | Лабораторный номер: | [6 empty] | We, % = |  |  | 55 | [7 empty] | 55 | [6 empty] | 55 | [7 empty] | 55
Номер скважины: |  | BH-001 | [5 empty] | ρ, г/см3 = | 1.75 |  | Номер скважины: | [6 empty] | ρ, г/см3 = |  |  | 60 | [7 empty] | 60 | [6 empty] | 60 | [7 empty] | 60
Глубина отбора, м: |  | 1.7 | [5 empty] | ρs, г/см3 = | 2.7 |  | Глубина отбора, м: | [6 empty] | ρs, г/см3 = |  |  | 65 | [7 empty] | 65 | [6 empty] | 65 | [7 empty] | 65
Наименование грунта: |  | Суглинок, после оттаивания текучий, легкий песчанистый | [5 empty] | e, д.е. = | 0.6 |  | Наименование грунта: | [6 empty] | e, д.е. = |  |  | 70 | [7 empty] | 70 | [6 empty] | 70 | [7 empty] | 70
Схема проведения опыта: |  | КД | [5 empty] | IL, д.е. = | 1.082 |  | Схема проведения опыта: | [6 empty] | IL, д.е. = |  |  | 75 | [7 empty] | 75 | [6 empty] | 75 | [7 empty] | 75
Результаты испытаний | [10 empty] | Результаты испытаний | [9 empty] | 80 | [7 empty] | 80 | [6 empty] | 80 | [7 empty] | 80
[21 empty] | 85 | [7 empty] | 85 | [6 empty] | 85 | [7 empty] | 85
[21 empty] | 90 | [7 empty] | 90 | [6 empty] | 90 | [7 empty] | 90
[21 empty] | 95 | [7 empty] | 95 | [6 empty] | 95 | [7 empty] | 95
[21 empty] | 100 | [7 empty] | 100 | [6 empty] | 100 | [7 empty] | 100
[21 empty] | 105 | [7 empty] | 105 | [6 empty] | 105 | [7 empty] | 105
[21 empty] | 110 | [7 empty] | 110 | [6 empty] | 110 | [7 empty] | 110
[21 empty] | 115 | [7 empty] | 115 | [6 empty] | 115 | [7 empty] | 115
[21 empty] | 120 | [7 empty] | 120 | [6 empty] | 120 | [7 empty] | 120
[21 empty] | 125 | [7 empty] | 125 | [6 empty] | 125 | [7 empty] | 125
[21 empty] | 130 | [7 empty] | 130 | [6 empty] | 130 | [7 empty] | 130
[21 empty] | 135 | [7 empty] | 135 | [6 empty] | 135 | [7 empty] | 135
[21 empty] | 140 | [7 empty] | 140 | [6 empty] | 140 | [7 empty] | 140
[21 empty] | 145 | [7 empty] | 145 | [6 empty] | 145 | [7 empty] | 145
[21 empty] | 150 | [7 empty] | 150 | [6 empty] | 150 | [7 empty] | 150
[21 empty] | 155 | [7 empty] | 155 | [6 empty] | 155 | [7 empty] | 155
[21 empty] | 160 | [7 empty] | 160 | [6 empty] | 160 | [7 empty] | 160
[21 empty] | 165 | [7 empty] | 165 | [6 empty] | 165 | [7 empty] | 165
[21 empty] | 170 | [7 empty] | 170 | [6 empty] | 170 | [7 empty] | 170
[21 empty] | 175 | [7 empty] | 175 | [6 empty] | 175 | [7 empty] | 175
[21 empty] | 180 | [7 empty] | 180 | [6 empty] | 180 | [7 empty] | 180
[13 empty] | Давление в камере, Мпа σ3 | Вертикальная нагрузка, Мпа σ1 | Поровое давление, Мпа u
[13 empty] | 0.05 | 0.08493633 |  |  |  |  | 1 | [6 empty] | σ3,кПа | σ1,кПа | u, кПа |  |  |  | 4
[13 empty] | 0.15 | 0.2220252 | [26 empty] | δ3, Мпа | δ1-δ3, МПа | δ1, МПа | δ1, КПа
[13 empty] | 0.25 | 0.3591141 | [20 empty] | С, МПа:
φ, град:
E, Мпа
[26 empty] | x | 0
[26 empty] | y |  |  |  | С, кПа | φ,°
Эффективные значения угла внутреннего трения и удельного сцепления ϕ', С'
[13 empty] | ϕ', град. = | 9
[13 empty] | С', МПа = | 0.007
|  | K0, д.е. | 0.8435655 | Эффективное напряжение, Мпа: |  |  |  |  | 0.04217828
|  | Модуль деформации E0, МПа: |  | Точки нахождения модуля Е0, Мпа (полное напряжение): |  |  |  |  | 0.04217828 | 0.06748524
|  | Модуль деформации E50, МПа: |  | qmax Давление при разрушении образца, Мпа (девиатор): |  |  |  |  | 0.1012279
|  | Коэф. Поперечной деформации, ϑ: |  | 0,5 qmax, Мпа (девиатор): |  |  |  |  | 0.05061393
| Начальник исп. лаборатории: | [6 empty] | Семиколенова Л.Г. |  |  |  |  | Начальник исп. лаборатории: |  |  |  |  | Семиколенова Л.Г.
Лист 1 , всего листов 2 | [11 empty] | Лист 2 , всего листов 2
Частичное воспроизведение протокола испытаний без письменного разрешения ООО «ИнжГео» ЗАПРЕЩАЕТСЯ | [11 empty] | Частичное воспроизведение протокола испытаний без письменного разрешения ООО «ИнжГео» ЗАПРЕЩАЕТСЯ
E0 |  |  | E50 |  | Деформация |  |  |  | Первая прочность |  |  | Вторая прочность |  |  | Третья прочность
devE0 | epsE0 |  | dev50 | epsE50 | dev | eps | ev |  | dev1 | eps1 | ev1 | dev1 | eps1 | ev2 | dev1 | eps1 | ev3
0.02530697 | 0.001687118 |  | 0.05061393 | 0.005061355 | 0 | 0 | 0 |  | 0 | 0 | 0 | 0 | 0 | 0 | 0.02509624 | 0.0003248679 | 0
[5 empty] | 0.0139473 | 0.0008163043 | 0 |  | 0.01013154 | 0.0006754306 | 0 | 0.01980693 | 0.0004633165 | 0 | 0.05455704 | 0.001059352 | 0
Секущая модуля Е0 |  |  | Линия Q max |  | 0.02530697 | 0.001687118 | 0 |  | 0.01746816 | 0.001746803 | 0 | 0.0360126 | 0.001263591 | 0 | 0.05736719 | 0.001592387 | 0
| 0 |  |  | 0 | 0.03241032 | 0.002448913 | -0.001918335 |  | 0.01774143 | 0.002398945 | -0.001690477 | 0.04029692 | 0.00239166 | -0.001359222 | 0.058448 | 0.002388581 | -0.001866945
[5 empty] | 0.04045688 | 0.003265217 | -0.00193801 |  | 0.01879343 | 0.003198593 | -0.001695861 | 0.04323827 | 0.00318888 | -0.0013599 | 0.06436695 | 0.003184775 | -0.001883715
[5 empty] | 0.0466648 | 0.004081521 | -0.001927594 |  | 0.02100984 | 0.003998241 | -0.001672982 | 0.04314104 | 0.0039861 | -0.001355831 | 0.06604757 | 0.003980969 | -0.001880888
|  |  | Линия 0,5 Q max |  | 0.05061393 | 0.005061355 | -0.001945726 |  | 0.02059447 | 0.004797889 | -0.001683244 | 0.04403313 | 0.00478332 | -0.001365053 | 0.07327949 | 0.004777162 | -0.001872221
|  |  |  | 0 | 0.05226514 | 0.00571413 | -0.001218965 |  | 0.02177317 | 0.005597538 | -0.001833975 | 0.04613622 | 0.00558054 | -0.001817998 | 0.07271168 | 0.005573356 | -0.002406152
[5 empty] | 0.05580673 | 0.006530434 | -0.001216417 |  | 0.02302631 | 0.006397186 | -0.001849147 | 0.05054629 | 0.00637776 | -0.001824375 | 0.07681454 | 0.00636955 | -0.002388169
[5 empty] | 0.05832859 | 0.007346739 | -0.001220058 |  | 0.02385316 | 0.007196834 | -0.001852108 | 0.05113855 | 0.00717498 | -0.001833485 | 0.07778055 | 0.007165743 | -0.002417182
[5 empty] | 0.05898943 | 0.008163043 | -0.001220422 |  | 0.02477238 | 0.007996482 | -0.001837491 | 0.05235532 | 0.0079722 | -0.001820731 | 0.08374839 | 0.007961937 | -0.002404953
[5 empty] | 0.06221664 | 0.008979347 | -0.001345126 |  | 0.02402105 | 0.008796131 | -0.00198243 | 0.05134262 | 0.00876942 | -0.00221046 | 0.08492351 | 0.008758131 | -0.002789842
Коэфф. Точки |  |  |  |  | 0.06388652 | 0.009795651 | -0.001327709 |  | 0.02530476 | 0.009595779 | -0.001991106 | 0.05194509 | 0.009566641 | -0.00220475 | 0.08546133 | 0.009554325 | -0.002749976
[5 empty] | 0.06629904 | 0.01061196 | -0.00134191 |  | 0.02637689 | 0.01039543 | -0.001984007 | 0.05589696 | 0.01036386 | -0.002201895 | 0.085841 | 0.01035052 | -0.002786797
[5 empty] | 0.06866613 | 0.01142826 | -0.001326503 |  | 0.02629306 | 0.01119508 | -0.001972571 | 0.05587403 | 0.01116108 | -0.002185204 | 0.08557002 | 0.01114671 | -0.002742778
[5 empty] | 0.06954948 | 0.01224456 | -0.00156669 |  | 0.02601752 | 0.01199472 | -0.002059157 | 0.05490942 | 0.0119583 | -0.002472559 | 0.09053018 | 0.01194291 | -0.00302144
[5 empty] | 0.07216856 | 0.01306087 | -0.001554109 |  | 0.02731953 | 0.01279437 | -0.002051557 | 0.05548677 | 0.01275552 | -0.002496632 | 0.0906398 | 0.0127391 | -0.003005442
[5 empty] | 0.07387944 | 0.01387717 | -0.001549916 |  | 0.02739232 | 0.01359402 | -0.002064498 | 0.05881332 | 0.01355274 | -0.002459903 | 0.09375645 | 0.01353529 | -0.003047096
[5 empty] | 0.07482612 | 0.01469348 | -0.001549916 |  | 0.02770371 | 0.01439367 | -0.002074357 | 0.05905174 | 0.01434996 | -0.002475537 | 0.0923491 | 0.01433149 | -0.003046493
[5 empty] | 0.07527074 | 0.01550978 | -0.001801331 |  | 0.02841554 | 0.01519332 | -0.002122499 | 0.05916871 | 0.01514718 | -0.002688487 | 0.09250828 | 0.01512768 | -0.003160421
[5 empty] | 0.0765265 | 0.01632609 | -0.001807467 |  | 0.02775057 | 0.01599296 | -0.002104613 | 0.05704023 | 0.0159444 | -0.002704041 | 0.09542792 | 0.01592387 | -0.003176902
[5 empty] | 0.07895089 | 0.01714239 | -0.001808549 |  | 0.02892024 | 0.01679261 | -0.002093671 | 0.0604518 | 0.01674162 | -0.002676955 | 0.09496845 | 0.01672007 | -0.003155034
[5 empty] | 0.07913531 | 0.01795869 | -0.001797542 |  | 0.02908324 | 0.01759226 | -0.002103771 | 0.05922617 | 0.01753884 | -0.002672665 | 0.09447293 | 0.01751626 | -0.003177219
[5 empty] | 0.07968094 | 0.018775 | -0.002043998 |  | 0.02918567 | 0.01839191 | -0.002124182 | 0.06124784 | 0.01833606 | -0.002794653 | 0.09302147 | 0.01831246 | -0.003261479
[5 empty] | 0.08233063 | 0.0195913 | -0.002054631 |  | 0.02858528 | 0.01919156 | -0.002129719 | 0.05862796 | 0.01913328 | -0.002784295 | 0.09688648 | 0.01910865 | -0.003238453
[5 empty] | 0.08130851 | 0.02040761 | -0.002052791 |  | 0.02833808 | 0.01999121 | -0.002116729 | 0.06279736 | 0.0199305 | -0.00280697 | 0.09359383 | 0.01990484 | -0.003212185
[5 empty] | 0.0819088 | 0.02122391 | -0.002063628 |  | 0.02927207 | 0.02079085 | -0.002110341 | 0.06100387 | 0.02072772 | -0.002819567 | 0.09728161 | 0.02070104 | -0.003251879
[5 empty] | 0.08423235 | 0.02204022 | -0.002227844 |  | 0.02946534 | 0.0215905 | -0.002149146 | 0.06024661 | 0.02152494 | -0.002850503 | 0.09763899 | 0.02149723 | -0.003280905
[5 empty] | 0.08442751 | 0.02285652 | -0.002237855 |  | 0.03008362 | 0.02239015 | -0.002148933 | 0.0631 | 0.02232216 | -0.002825531 | 0.09584828 | 0.02229342 | -0.003284166
[5 empty] | 0.08434606 | 0.02367282 | -0.002243417 |  | 0.03030423 | 0.0231898 | -0.002141239 | 0.06157913 | 0.02311938 | -0.002815031 | 0.09551366 | 0.02308962 | -0.003271447
[5 empty] | 0.08559961 | 0.02448913 | -0.002224507 |  | 0.02932808 | 0.02398945 | -0.002120295 | 0.06357373 | 0.0239166 | -0.00283603 | 0.09642498 | 0.02388581 | -0.003237855
[5 empty] | 0.08686257 | 0.02530543 | -0.002280704 |  | 0.03029495 | 0.0247891 | -0.002114183 | 0.06297357 | 0.02471382 | -0.002837058 | 0.0964239 | 0.02468201 | -0.003249485
[5 empty] | 0.08567631 | 0.02612174 | -0.002304803 |  | 0.03089468 | 0.02558874 | -0.00213246 | 0.06100223 | 0.02551104 | -0.002823826 | 0.09575185 | 0.0254782 | -0.00324528
[5 empty] | 0.08660111 | 0.02693804 | -0.002282081 |  | 0.03000899 | 0.02638839 | -0.002139261 | 0.06463143 | 0.02630826 | -0.002807497 | 0.09888088 | 0.02627439 | -0.003264364
[5 empty] | 0.08892528 | 0.02775435 | -0.002290114 |  | 0.03086219 | 0.02718804 | -0.002120134 | 0.06582948 | 0.02710548 | -0.002801303 | 0.1028137 | 0.02707059 | -0.003255631
[5 empty] | 0.08778914 | 0.02857065 | -0.002271986 |  | 0.03099045 | 0.02798769 | -0.002101339 | 0.06614772 | 0.0279027 | -0.002733197 | 0.09707974 | 0.02786678 | -0.003132113
[5 empty] | 0.08853135 | 0.02938695 | -0.002294308 |  | 0.03055884 | 0.02878734 | -0.002091341 | 0.0663967 | 0.02869992 | -0.002765932 | 0.09991679 | 0.02866297 | -0.003177337
[5 empty] | 0.08922929 | 0.03020326 | -0.002295446 |  | 0.03026811 | 0.02958699 | -0.002068636 | 0.06640435 | 0.02949714 | -0.002735123 | 0.0977332 | 0.02945917 | -0.003193149
[5 empty] | 0.0899746 | 0.03101956 | -0.002263331 |  | 0.03108421 | 0.03038663 | -0.002006832 | 0.06341831 | 0.03029436 | -0.002770883 | 0.1028098 | 0.03025536 | -0.003078237
[5 empty] | 0.09111134 | 0.03183587 | -0.002216553 |  | 0.03130721 | 0.03118628 | -0.002022929 | 0.06379733 | 0.03109158 | -0.002622311 | 0.0986055 | 0.03105156 | -0.003024281
[5 empty] | 0.08960635 | 0.03265217 | -0.002231474 |  | 0.03150349 | 0.03198593 | -0.002007838 | 0.06552924 | 0.0318888 | -0.002640047 | 0.1030088 | 0.03184775 | -0.003035255
[5 empty] | 0.09044964 | 0.03346848 | -0.002206086 |  | 0.0314363 | 0.03278558 | -0.002029971 | 0.06609432 | 0.03268602 | -0.002633694 | 0.105616 | 0.03264394 | -0.003073359
[5 empty] | 0.09262305 | 0.03428478 | -0.002241719 |  | 0.03139015 | 0.03358523 | -0.002029367 | 0.06741109 | 0.03348324 | -0.002621517 | 0.1004636 | 0.03344014 | -0.003078237
[5 empty] | 0.09233625 | 0.03510108 | -0.002164709 |  | 0.03174172 | 0.03438487 | -0.001902269 | 0.06537137 | 0.03428046 | -0.00251853 | 0.09995276 | 0.03423633 | -0.002904676
[5 empty] | 0.09139277 | 0.03591739 | -0.002130168 |  | 0.03169762 | 0.03518452 | -0.001920071 | 0.06665655 | 0.03507768 | -0.00248292 | 0.1013055 | 0.03503252 | -0.00287543
[5 empty] | 0.09308728 | 0.03673369 | -0.002143041 |  | 0.03228262 | 0.03598417 | -0.001898824 | 0.06884962 | 0.0358749 | -0.002524549 | 0.1007798 | 0.03582872 | -0.002901491
[5 empty] | 0.09413314 | 0.03755 | -0.002132314 |  | 0.03278397 | 0.03678382 | -0.00190916 | 0.06841404 | 0.03667212 | -0.002529815 | 0.103288 | 0.03662491 | -0.002898306
[5 empty] | 0.09409085 | 0.0383663 | -0.002024662 |  | 0.03269012 | 0.03758347 | -0.001777534 | 0.06549265 | 0.03746934 | -0.002353638 | 0.1021109 | 0.0374211 | -0.00272524
[5 empty] | 0.09372556 | 0.03918261 | -0.002038907 |  | 0.0331787 | 0.03838312 | -0.001787206 | 0.06708541 | 0.03826656 | -0.002321172 | 0.107727 | 0.0382173 | -0.002708451
[5 empty] | 0.09284395 | 0.03999891 | -0.002043588 |  | 0.03321884 | 0.03918276 | -0.001784877 | 0.06980835 | 0.03906378 | -0.002355506 | 0.1032037 | 0.03901349 | -0.002695994
[5 empty] | 0.0955267 | 0.04081521 | -0.002027714 |  | 0.03232804 | 0.03998241 | -0.001635412 | 0.0674484 | 0.039861 | -0.002333084 | 0.1022856 | 0.03980969 | -0.002690037
[5 empty] | 0.09352905 | 0.04163152 | -0.001886768 |  | 0.03278298 | 0.04078206 | -0.001653335 | 0.0671513 | 0.04065822 | -0.00214883 | 0.1054063 | 0.04060588 | -0.002489163
[5 empty] | 0.09619345 | 0.04244782 | -0.001911065 |  | 0.0336344 | 0.04158171 | -0.001628506 | 0.06953552 | 0.04145544 | -0.002135172 | 0.1069251 | 0.04140207 | -0.002480702
[5 empty] | 0.09426327 | 0.04326413 | -0.001890565 |  | 0.03287098 | 0.04238136 | -0.001647086 | 0.06752021 | 0.04225266 | -0.002134959 | 0.1069452 | 0.04219827 | -0.002498121
[5 empty] | 0.09601151 | 0.04408043 | -0.001911634 |  | 0.03384265 | 0.04318101 | -0.001640509 | 0.06818806 | 0.04304988 | -0.002125782 | 0.1050369 | 0.04299446 | -0.002503844
[5 empty] | 0.09495018 | 0.04489674 | -0.001731237 |  | 0.03420442 | 0.04398065 | -0.001468911 | 0.0688724 | 0.0438471 | -0.001921545 | 0.108743 | 0.04379065 | -0.00224916
[5 empty] | 0.09749171 | 0.04571304 | -0.001739575 |  | 0.03295999 | 0.0447803 | -0.001473339 | 0.07020944 | 0.04464432 | -0.00188971 | 0.1038623 | 0.04458685 | -0.002259915
[5 empty] | 0.09661677 | 0.04652934 | -0.001720468 |  | 0.03282079 | 0.04557995 | -0.001476586 | 0.06809448 | 0.04544154 | -0.001899241 | 0.1046707 | 0.04538304 | -0.002227874
[5 empty] | 0.09671619 | 0.04734565 | -0.001722726 |  | 0.03341422 | 0.0463796 | -0.001486621 | 0.06994698 | 0.04623876 | -0.001893904 | 0.1048664 | 0.04617924 | -0.002218687
[5 empty] | 0.09701498 | 0.04816195 | -0.001550277 |  | 0.03402202 | 0.04717925 | -0.001275145 | 0.06909024 | 0.04703598 | -0.001667665 | 0.1054116 | 0.04697543 | -0.00197432
[5 empty] | 0.09828311 | 0.04897826 | -0.001558201 |  | 0.0346861 | 0.04797889 | -0.001277462 | 0.06939185 | 0.0478332 | -0.001668823 | 0.1103049 | 0.04777162 | -0.001986522
[5 empty] | 0.09785123 | 0.04979456 | -0.001547325 |  | 0.03401219 | 0.04877854 | -0.001296129 | 0.07056805 | 0.04863042 | -0.00164333 | 0.105696 | 0.04856782 | -0.001980421
[5 empty] | 0.09694435 | 0.05061087 | -0.001361087 |  | 0.03361043 | 0.04957819 | -0.001276175 | 0.06924795 | 0.04942764 | -0.001649952 | 0.1037551 | 0.04936401 | -0.001952278
[5 empty] | 0.09790722 | 0.05142717 | -0.001357846 |  | 0.03478621 | 0.05037784 | -0.001072722 | 0.07191158 | 0.05022486 | -0.001380642 | 0.1047361 | 0.0501602 | -0.00167213
[5 empty] | 0.09856737 | 0.05224347 | -0.001345556 |  | 0.03376152 | 0.05117749 | -0.001077585 | 0.07247458 | 0.05102208 | -0.001390888 | 0.1081065 | 0.0509564 | -0.001677822
[5 empty] | 0.1002063 | 0.05305978 | -0.001363653 |  | 0.03504966 | 0.05197714 | -0.001091093 | 0.07031436 | 0.0518193 | -0.00138618 | 0.107394 | 0.05175259 | -0.001687196
[5 empty] | 0.09798417 | 0.05387608 | -0.001139364 |  | 0.03355116 | 0.05277678 | -0.001089148 | 0.07170232 | 0.05261652 | -0.001376072 | 0.1048482 | 0.05254879 | -0.001682509
[5 empty] | 0.09853124 | 0.05469239 | -0.001120045 |  | 0.03424194 | 0.05357643 | -0.0008606365 | 0.07237691 | 0.05341374 | -0.001105224 | 0.1063746 | 0.05334498 | -0.001359331
[5 empty] | 0.09827613 | 0.05550869 | -0.001126598 |  | 0.0351494 | 0.05437608 | -0.0008577217 | 0.06954934 | 0.05421096 | -0.001092716 | 0.1071784 | 0.05414117 | -0.001375538
[5 empty] | 0.1002224 | 0.056325 | -0.001123886 |  | 0.03477686 | 0.05517573 | -0.0008626083 | 0.07220073 | 0.05500818 | -0.001106212 | 0.1047151 | 0.05493737 | -0.001374857
[5 empty] | 0.0992801 | 0.0571413 | -0.001136314 |  | 0.03412033 | 0.05597538 | -0.0008626083 | 0.06944399 | 0.0558054 | -0.0007970755 | 0.105074 | 0.05573356 | -0.001358922
[5 empty] | 0.1013959 | 0.0579576 | -0.0008955029 |  | 0.03450029 | 0.05677503 | -0.0006225035 | 0.07035474 | 0.05660262 | -0.0008005791 | 0.1104443 | 0.05652975 | -0.001031974
[5 empty] | 0.09950601 | 0.05877391 | -0.0008976474 |  | 0.03483401 | 0.05757467 | -0.0006143305 | 0.07032785 | 0.05739984 | -0.0007976329 | 0.1119734 | 0.05732595 | -0.001044812
[5 empty] | 0.1002942 | 0.05959021 | -0.0008921075 |  | 0.03456189 | 0.05837432 | -0.0006184789 | 0.07308659 | 0.05819706 | -0.0007937311 | 0.112097 | 0.05812214 | -0.001035805
[5 empty] | 0.1004028 | 0.06040652 | -0.0008846018 |  | 0.03470066 | 0.05917397 | -0.0006145782 | 0.07233555 | 0.05899428 | -0.0007995439 | 0.1092714 | 0.05891834 | -0.001034149
[5 empty] | 0.09930151 | 0.06122282 | -0.000640815 |  | 0.0340122 | 0.05997362 | -0.0003653003 | 0.06993477 | 0.0597915 | -0.0004816965 | 0.1061501 | 0.05971453 | -0.0007014097
[5 empty] | 0.1007019 | 0.06203913 | -0.000640042 |  | 0.03484635 | 0.06077327 | -0.00037001 | 0.07158521 | 0.06058872 | -0.0004892632 | 0.1084391 | 0.06051072 | -0.0006909472
[5 empty] | 0.1002061 | 0.06285543 | -0.0006483509 |  | 0.0340721 | 0.06157292 | -0.0003698997 | 0.07331723 | 0.06138594 | -0.0004848008 | 0.1077063 | 0.06130692 | -0.0007009215
[5 empty] | 0.09949826 | 0.06367173 | -0.0006448728 |  | 0.03547502 | 0.06237256 | -0.0003710035 | 0.07299983 | 0.06218316 | -0.0004859164 | 0.1079351 | 0.06210311 | -0.0006910169
[5 empty] | 0.1011976 | 0.06448804 | -0.0003861612 |  | 0.03474231 | 0.06317221 | -0.0001052626 | 0.07247442 | 0.06298038 | -0.000167116 | 0.1064331 | 0.0628993 | -0.0003545267
[5 empty] | 0.1014982 | 0.06530434 | -0.0003802911 |  | 0.03515129 | 0.06397186 | -0.00010482 | 0.06987606 | 0.0637776 | -0.0001682662 | 0.1066109 | 0.0636955 | -0.0003519923
[5 empty] | 0.09969589 | 0.06612065 | -0.000382478 |  | 0.03493633 | 0.06477151 | -0.0001045775 | 0.0720252 | 0.06457482 | -0.0001656824 | 0.1110183 | 0.06449169 | -0.0003493524
[5 empty] | 0.09993041 | 0.06693695 | -0.0003804445 |  | 0.03516543 | 0.06557116 | -0.0001043773 | 0.07007136 | 0.06537204 | -0.0001655323 | 0.1094935 | 0.06528788 | -0.0003509011
[5 empty] | 0.1012002 | 0.06775326 | -0.0001142174 |  | 0.03494239 | 0.0663708 | 0.0001861054 | 0.07208513 | 0.06616926 | 0.0001591527 | 0.1091141 | 0.06608408 | -2.17494e-06
[5 empty] | 0.101914 | 0.06856956 | -0.0001135993 |  | 0.03469157 | 0.06717045 | 0.0001859945 | 0.07064261 | 0.06696648 | 0.0001594387 | 0.1073185 | 0.06688027 | -2.179297e-06
[5 empty] | 0.1012279 | 0.06938586 | -0.0001151331 |  | 0.03563597 | 0.0679701 | 0.0001851997 | 0.07389169 | 0.0677637 | 0.0001578974 | 0.1058428 | 0.06767647 | -2.177336e-06
[5 empty] | 0.1006827 | 0.07020217 | -0.0001155451 |  | 0.03493065 | 0.06876975 | 0.0001865121 | 0.07366381 | 0.06856092 | 0.0005189577 | 0.1095313 | 0.06847266 | 0.0003572468
[5 empty] | 0.1002199 | 0.07101847 | 0.0001651167 |  | 0.03424885 | 0.0695694 | 0.0005720497 | 0.07253543 | 0.06935814 | 0.000517054 | 0.1123509 | 0.06926885 | 0.0003634852
[5 empty] | 0.1014732 | 0.07183478 | 0.0001647567 |  | 0.03466875 | 0.07036905 | 0.0005685062 | 0.07206059 | 0.07015536 | 0.0005117543 | 0.1073716 | 0.07006505 | 0.0003625837
[5 empty] | 0.1003414 | 0.07265108 | 0.0001628913 |  | 0.03479794 | 0.07116869 | 0.0005673631 | 0.07370246 | 0.07095258 | 0.0005163336 | 0.1064434 | 0.07086124 | 0.0003593744
[5 empty] | 0.1014416 | 0.07346739 | 0.0001650185 |  | 0.03514577 | 0.07196834 | 0.001056805 | 0.07214087 | 0.0717498 | 0.0005150473 | 0.1083088 | 0.07165743 | 0.0003598432
[5 empty] | 0.1009456 | 0.07428369 | 0.0004681947 |  | 0.03418504 | 0.07276799 | 0.001061033 | 0.07121251 | 0.07254702 | 0.0009141401 | 0.1097006 | 0.07245363 | 0.0007579791
[5 empty] | 0.0999865 | 0.07509999 | 0.000467636 |  | 0.03542821 | 0.07356764 | 0.001049619 | 0.07255528 | 0.07334424 | 0.0009156911 | 0.1060968 | 0.07324982 | 0.0007590363
[5 empty] | 0.1009716 | 0.0759163 | 0.0004627939 |  | 0.03428621 | 0.07436729 | 0.001050253 | 0.06937419 | 0.07414146 | 0.0009106729 | 0.1095209 | 0.07404602 | 0.0007600179
[5 empty] | 0.1023955 | 0.0767326 | 0.0004648425 |  | 0.03542349 | 0.07516694 | 0.001052367 | 0.07293187 | 0.07493868 | 0.0009051985 | 0.1086321 | 0.07484221 | 0.001187352
[5 empty] | 0.1004628 | 0.07754891 | 0.0008132882 |  | 0.03512623 | 0.07596658 | 0.001620033 | 0.06971595 | 0.0757359 | 0.001357863 | 0.1097461 | 0.0756384 | 0.001202738
[5 empty] | 0.1012608 | 0.07836521 | 0.0008144177 |  | 0.03465813 | 0.07676623 | 0.001641291 | 0.07078069 | 0.07653312 | 0.001353506 | 0.1096698 | 0.0764346 | 0.001199399
[5 empty] | 0.09990685 | 0.07918152 | 0.0008111904 |  | 0.03386699 | 0.07756588 | 0.001631316 | 0.07000602 | 0.07733034 | 0.001351464 | 0.1073285 | 0.07723079 | 0.001195343
[5 empty] | 0.1006375 | 0.07999782 | 0.000813853 |  | 0.03480197 | 0.07836553 | 0.001642109 | 0.07198262 | 0.07812756 | 0.001352689 | 0.1095347 | 0.07802698 | 0.001199518
[5 empty] | 0.100991 | 0.08081412 | 0.001197992 |  | 0.03384767 | 0.07916518 | 0.002289457 | 0.07115295 | 0.07892478 | 0.001865914 | 0.1053905 | 0.07882318 | 0.001690359
[5 empty] | 0.1006246 | 0.08163043 | 0.001209893 |  | 0.0349653 | 0.07996482 | 0.002300044 | 0.07029793 | 0.079722 | 0.001863857 | 0.1071182 | 0.07961937 | 0.001685304
[5 empty] | 0.09928235 | 0.08244673 | 0.001211335 |  | 0.03422043 | 0.08076447 | 0.002278871 | 0.0688464 | 0.08051922 | 0.001861238 | 0.109627 | 0.08041557 | 0.001680419
[5 empty] | 0.09956415 | 0.08326304 | 0.0012022 |  | 0.03483577 | 0.08156412 | 0.002324209 | 0.06904235 | 0.08131644 | 0.002461513 | 0.1104455 | 0.08121176 | 0.001694402
[5 empty] | 0.1006398 | 0.08407934 | 0.001674702 |  | 0.03528043 | 0.08236377 | 0.003053904 | 0.0682691 | 0.08211366 | 0.002462492 | 0.1058887 | 0.08200795 | 0.002264024
[5 empty] | 0.1015523 | 0.08489565 | 0.001680867 |  | 0.03427949 | 0.08316342 | 0.003047804 | 0.0705891 | 0.08291088 | 0.002440213 | 0.1075908 | 0.08280415 | 0.002261332
[5 empty] | 0.1001499 | 0.08571195 | 0.001674536 |  | 0.03481465 | 0.08396307 | 0.003052989 | 0.06722555 | 0.0837081 | 0.002464941 | 0.1043144 | 0.08360034 | 0.002263351
[5 empty] | 0.1002825 | 0.08652825 | 0.001666372 |  | 0.03414182 | 0.08476271 | 0.003054514 | 0.06971589 | 0.08450532 | 0.002454168 | 0.1076136 | 0.08439653 | 0.00224967
[5 empty] | 0.1006091 | 0.08734456 | 0.002196825 |  | 0.03509623 | 0.08556236 | 0.003851339 | 0.06673023 | 0.08530254 | 0.003105814 | 0.1095109 | 0.08519273 | 0.002878133
[5 empty] | 0.09935156 | 0.08816086 | 0.002227813 |  | 0.03509637 | 0.08636201 | 0.003870328 | 0.06871461 | 0.08609976 | 0.003093398 | 0.1099364 | 0.08598892 | 0.002887918
[5 empty] | 0.100265 | 0.08897717 | 0.002214532 |  | 0.03482609 | 0.08716166 | 0.003889705 | 0.06752868 | 0.08689698 | 0.003113264 | 0.1052852 | 0.08678512 | 0.00289022
[5 empty] | 0.09972365 | 0.08979347 | 0.002196825 |  | 0.03335965 | 0.08796131 | 0.003848626 | 0.06717643 | 0.0876942 | 0.003123817 | 0.1096992 | 0.08758131 | 0.002900293
[5 empty] | 0.09947594 | 0.09060978 | 0.002830649 |  | 0.03403163 | 0.08876096 | 0.004780401 | 0.06780921 | 0.08849142 | 0.003816649 | 0.1041852 | 0.0883775 | 0.003632885
[5 empty] | 0.0984014 | 0.09142608 | 0.002855236 |  | 0.0348873 | 0.0895606 | 0.004727906 | 0.06953437 | 0.08928864 | 0.003808572 | 0.1091201 | 0.0891737 | 0.003602992
[5 empty] | 0.09875391 | 0.09224238 | 0.002866958 |  | 0.03441319 | 0.09036025 | 0.004778493 | 0.06675214 | 0.09008586 | 0.003858573 | 0.1089123 | 0.08996989 | 0.003594708
[5 empty] | 0.09850636 | 0.09305869 | 0.002841513 |  | 0.03364498 | 0.0911599 | 0.00473411 | 0.06759202 | 0.09088308 | 0.003857035 | 0.1063481 | 0.09076608 | 0.004422549
[5 empty] | 0.09788659 | 0.09387499 | 0.003605397 |  | 0.03359934 | 0.09195955 | 0.005763966 | 0.06884943 | 0.0916803 | 0.004645236 | 0.1040663 | 0.09156228 | 0.00438936
[5 empty] | 0.09781348 | 0.0946913 | 0.003600333 |  | 0.03382191 | 0.0927592 | 0.005695716 | 0.06830728 | 0.09247752 | 0.004662568 | 0.1035259 | 0.09235847 | 0.004430515
[5 empty] | 0.09987909 | 0.0955076 | 0.003640124 |  | 0.03315472 | 0.09355884 | 0.005715789 | 0.06577447 | 0.09327474 | 0.004720651 | 0.1037994 | 0.09315467 | 0.004417239
[5 empty] | 0.09992016 | 0.09632391 | 0.004479417 |  | 0.03367009 | 0.09435849 | 0.00570776 | 0.06761559 | 0.09407197 | 0.005625821 | 0.1059164 | 0.09395086 | 0.004460163
[5 empty] | 0.09884398 | 0.09714021 | 0.004516794 |  | 0.034126 | 0.09515814 | 0.006783198 | 0.06566622 | 0.09486919 | 0.005615131 | 0.1088436 | 0.09474705 | 0.005375183
[5 empty] | 0.09801787 | 0.09795651 | 0.004499231 |  | 0.0341784 | 0.09595779 | 0.006709453 | 0.06680692 | 0.09566641 | 0.005633698 | 0.1078209 | 0.09554325 | 0.005308717
[5 empty] | 0.0995188 | 0.09877282 | 0.004461404 |  | 0.03292833 | 0.09675744 | 0.006825821 | 0.06828117 | 0.09646363 | 0.005638761 | 0.1080013 | 0.09633944 | 0.005407344
[5 empty] | 0.09810803 | 0.09958912 | 0.004514993 |  | 0.03404124 | 0.09755709 | 0.006816349 | 0.06848637 | 0.09726085 | 0.005579684 | 0.1055522 | 0.09713563 | 0.005390191
[5 empty] | 0.09719944 | 0.1004054 | 0.005544791 |  | 0.03436173 | 0.09835673 | 0.008262743 | 0.06502139 | 0.09805807 | 0.006630396 | 0.10576 | 0.09793183 | 0.006379966
[5 empty] | 0.09799388 | 0.1012217 | 0.005506624 |  | 0.03289818 | 0.09915638 | 0.008230551 | 0.06795607 | 0.09885529 | 0.006732679 | 0.1011452 | 0.09872802 | 0.006369056
[5 empty] | 0.09655998 | 0.102038 | 0.005502198 |  | 0.03380175 | 0.09995603 | 0.008225598 | 0.06702214 | 0.09965251 | 0.006691231 | 0.1065454 | 0.09952421 | 0.00637804
[5 empty] | 0.097328 | 0.1028543 | 0.005480072 |  | 0.03377409 | 0.1007557 | 0.008261918 | 0.06661219 | 0.1004497 | 0.006721983 | 0.1068187 | 0.1003204 | 0.00639216
[5 empty] | 0.09691835 | 0.1036706 | 0.006740587 |  | 0.03347587 | 0.1015553 | 0.01026201 | 0.06750391 | 0.1012469 | 0.00871906 | 0.1015025 | 0.1011166 | 0.008310977
[5 empty] | 0.09768823 | 0.1044869 | 0.006729813 |  | 0.03307454 | 0.102355 | 0.0102949 | 0.06803098 | 0.1020442 | 0.008694558 | 0.1022408 | 0.1019128 | 0.008309324
[5 empty] | 0.09568696 | 0.1053033 | 0.006689409 |  | 0.03241288 | 0.1031546 | 0.01031237 | 0.06462663 | 0.1028414 | 0.008751437 | 0.1006042 | 0.102709 | 0.008292793
[5 empty] | 0.0965128 | 0.1061196 | 0.006675942 |  | 0.03291969 | 0.1039543 | 0.01021988 | 0.06721272 | 0.1036386 | 0.008691058 | 0.1009777 | 0.1035052 | 0.008302711
[5 empty] | 0.09548758 | 0.1069359 | 0.01050864 |  | 0.03348865 | 0.1047539 | 0.01263027 | 0.06606187 | 0.1044358 | 0.01207976 | 0.097507 | 0.1043014 | 0.01152555
[5 empty] | 0.09424226 | 0.1077522 | 0.01045375 |  | 0.03259604 | 0.1055536 | 0.01259242 | 0.06802386 | 0.105233 | 0.01197559 | 0.1000992 | 0.1050976 | 0.01141618
[5 empty] | 0.09438502 | 0.1085685 | 0.01048858 |  | 0.03261289 | 0.1063532 | 0.01269209 | 0.06637961 | 0.1060303 | 0.01207976 | 0.09671821 | 0.1058938 | 0.01160039
[5 empty] | 0.09135877 | 0.1093848 | 0.01052447 |  | 0.03226401 | 0.1071529 | 0.0126391 | 0.06525513 | 0.1068275 | 0.01208455 | 0.09731168 | 0.10669 | 0.01160039
[5 empty] | 0.09119231 | 0.1102011 | 0.01655163 |  | 0.03290416 | 0.1079525 | 0.01490731 | 0.06395886 | 0.1076247 | 0.01559491 | 0.09731443 | 0.1074862 | 0.01507682
[5 empty] | 0.09104643 | 0.1110174 | 0.01633333 |  | 0.03232146 | 0.1087522 | 0.01506236 | 0.06637551 | 0.1084219 | 0.01554043 | 0.09816701 | 0.1082823 | 0.01500307
[5 empty] | 0.08973347 | 0.1118337 | 0.01641868 |  | 0.0324055 | 0.1095518 | 0.01499161 | 0.0660718 | 0.1092191 | 0.01546571 | 0.09908325 | 0.1090785 | 0.01509638
[5 empty] | 0.08775761 | 0.11265 | 0.02081995 |  | 0.03222522 | 0.1103515 | 0.01518128 | 0.06606943 | 0.1100164 | 0.0155918 | 0.0953131 | 0.1098747 | 0.01502414
[5 empty] | 0.08848394 | 0.1134663 | 0.02117667 |  | 0.03197894 | 0.1111511 | 0.01745879 | 0.06755414 | 0.1108136 | 0.01881479 | 0.09623906 | 0.1106709 | 0.01766139
[5 empty] | 0.08641054 | 0.1142826 | 0.02115569 |  | 0.03147864 | 0.1119508 | 0.01724167 | 0.06498228 | 0.1116108 | 0.01856547 | 0.09104591 | 0.1114671 | 0.01762771
[5 empty] | 0.08735205 | 0.1150989 | 0.02109274 |  | 0.03201101 | 0.1127504 | 0.01724688 | 0.0654926 | 0.112408 | 0.01872293 | 0.09451843 | 0.1122633 | 0.01769686
[5 empty] | 0.0857961 | 0.1159152 | 0.02108644 |  | 0.03237853 | 0.1135501 | 0.01735283 | 0.06408178 | 0.1132052 | 0.01875293 | 0.09259797 | 0.1130595 | 0.01867424
[5 empty] | 0.08464903 | 0.1167315 | 0.02181873 |  | 0.03247597 | 0.1143497 | 0.01916323 | 0.06732338 | 0.1140025 | 0.02083241 | 0.09031953 | 0.1138557 | 0.01871555
[5 empty] | 0.08483735 | 0.1175478 | 0.02206551 |  | 0.03192953 | 0.1151493 | 0.01937607 | 0.06377373 | 0.1147997 | 0.02089458 | 0.09404615 | 0.1146519 | 0.01866485
[5 empty] | 0.08543633 | 0.1183641 | 0.02223077 |  | 0.0315076 | 0.115949 | 0.01943024 | 0.06679143 | 0.1155969 | 0.02086764 | 0.09228942 | 0.1154481 | 0.01889769
[5 empty] | 0.08400163 | 0.1191804 | 0.02197737 |  | 0.03130762 | 0.1167486 | 0.02090455 | 0.06334679 | 0.1163941 | 0.02064798 | 0.09091484 | 0.1162443 | 0.01886577
[5 empty] | 0.08390883 | 0.1199967 | 0.02271328 |  | 0.03081717 | 0.1175483 | 0.02075707 | 0.06315342 | 0.1171913 | 0.02149324 | 0.09484542 | 0.1170405 | 0.01936626
[5 empty] | 0.08558194 | 0.120813 | 0.02249918 |  | 0.03034596 | 0.1183479 | 0.02062205 | 0.06704757 | 0.1179886 | 0.02170451 | 0.09019689 | 0.1178367 | 0.01946573
[5 empty] | 0.08470952 | 0.1216293 | 0.0224541 |  | 0.03068042 | 0.1191476 | 0.02070722 | 0.06609843 | 0.1187858 | 0.02175625 | 0.09064559 | 0.1186329 | 0.01944818
[5 empty] | 0.08397006 | 0.1224456 | 0.02292909 |  | 0.03108092 | 0.1199472 | 0.02071345 | 0.06383717 | 0.119583 | 0.02175625 | 0.08898172 | 0.1194291 | 0.01964323
[5 empty] | 0.08395569 | 0.1232619 | 0.0229061 |  | 0.0300735 | 0.1207469 | 0.02146876 | 0.06293072 | 0.1203802 | 0.0220997 | 0.08759633 | 0.1202253 | 0.02022994
[5 empty] | 0.08373102 | 0.1240783 | 0.02279575 |  | 0.03125706 | 0.1215465 | 0.02163068 | 0.06647241 | 0.1211774 | 0.02217112 | 0.09313071 | 0.1210214 | 0.02018353
[5 empty] | 0.08281926 | 0.1248946 | 0.02308771 |  | 0.03061426 | 0.1223462 | 0.02161125 | 0.06423182 | 0.1219747 | 0.02225816 | 0.08851759 | 0.1218176 | 0.02000397
[5 empty] | 0.08431203 | 0.1257109 | 0.02281644 |  | 0.03031919 | 0.1231458 | 0.02137376 | 0.06373132 | 0.1227719 | 0.02229164 | 0.08823411 | 0.1226138 | 0.02035099
[5 empty] | 0.08218118 | 0.1265272 | 0.02348921 |  | 0.0296945 | 0.1239455 | 0.02246727 | 0.06578501 | 0.1235691 | 0.02304242 | 0.09237273 | 0.12341 | 0.02080449
[5 empty] | 0.08203821 | 0.1273435 | 0.02333951 |  | 0.03092817 | 0.1247451 | 0.0225186 | 0.06626963 | 0.1243663 | 0.02293422 | 0.08988657 | 0.1242062 | 0.02061738
[5 empty] | 0.08211197 | 0.1281598 | 0.02354301 |  | 0.03077746 | 0.1255448 | 0.02250968 | 0.06263372 | 0.1251635 | 0.02320818 | 0.08676284 | 0.1250024 | 0.02093547
[5 empty] | 0.08236411 | 0.1289761 | 0.02347752 |  | 0.03021774 | 0.1263444 | 0.0222865 | 0.06444685 | 0.1259608 | 0.02282141 | 0.09080313 | 0.1257986 | 0.02099576
[5 empty] | 0.08342971 | 0.1297924 | 0.02379828 |  | 0.02979524 | 0.1271441 | 0.02300022 | 0.06308473 | 0.126758 | 0.02383257 | 0.08694517 | 0.1265948 | 0.0211627
[5 empty] | 0.08163297 | 0.1306087 | 0.02357507 |  | 0.02928541 | 0.1279437 | 0.02321879 | 0.06412293 | 0.1275552 | 0.02374737 | 0.09166507 | 0.127391 | 0.02133135
[5 empty] | 0.08149845 | 0.131425 | 0.02386477 |  | 0.02998341 | 0.1287434 | 0.02283687 | 0.06278137 | 0.1283524 | 0.0237237 | 0.09045972 | 0.1281872 | 0.02151495
[5 empty] | 0.0818152 | 0.1322413 | 0.02391701 |  | 0.02976139 | 0.129543 | 0.02282077 | 0.06201803 | 0.1291496 | 0.02359117 | 0.08662179 | 0.1289834 | 0.02176162
[5 empty] | 0.08108085 | 0.1330576 | 0.02390471 |  | 0.02993032 | 0.1303427 | 0.02364562 | 0.06532179 | 0.1299469 | 0.02428226 | 0.08830286 | 0.1297796 | 0.02164799
[5 empty] | 0.08245815 | 0.1338739 | 0.02415489 |  | 0.03040917 | 0.1311423 | 0.02356521 | 0.0641923 | 0.1307441 | 0.02435744 | 0.08687817 | 0.1305758 | 0.0220282
[5 empty] | 0.08134906 | 0.1346902 | 0.02420301 |  | 0.02926377 | 0.131942 | 0.02356994 | 0.06498792 | 0.1315413 | 0.02435502 | 0.08684382 | 0.131372 | 0.02176817
[5 empty] | 0.08163076 | 0.1355065 | 0.02397447 |  | 0.0289074 | 0.1327416 | 0.02449195 | 0.06283099 | 0.1323385 | 0.0244496 | 0.08853483 | 0.1321682 | 0.02165236
[5 empty] | 0.08174296 | 0.1363228 | 0.02443575 |  | 0.02934519 | 0.1335413 | 0.02423733 | 0.06178625 | 0.1331357 | 0.02480933 | 0.08695733 | 0.1329644 | 0.02231638
[5 empty] | 0.08074891 | 0.1371391 | 0.02453061 |  | 0.02990054 | 0.1343409 | 0.02403363 | 0.06240794 | 0.133933 | 0.02501995 | 0.08474587 | 0.1337605 | 0.02219597
[5 empty] | 0.0816583 | 0.1379554 | 0.0241244 |  | 0.02845123 | 0.1351406 | 0.02431493 | 0.06281455 | 0.1347302 | 0.02486632 | 0.09015444 | 0.1345567 | 0.02214468
[5 empty] | 0.08067435 | 0.1387717 | 0.02456223 |  | 0.0283652 | 0.1359402 | 0.02406031 | 0.06334793 | 0.1355274 | 0.02475233 | 0.08556279 | 0.1353529 | 0.02226509
[5 empty] | 0.08034804 | 0.139588 | 0.02440618 |  | 0.02894253 | 0.1367399 | 0.02467076 | 0.06518165 | 0.1363246 | 0.02541449 | 0.08956157 | 0.1361491 | 0.02255
[5 empty] | 0.08044406 | 0.1404043 | 0.02437671 |  | 0.02954184 | 0.1375395 | 0.02476002 | 0.06517827 | 0.1371218 | 0.02531098 | 0.08633018 | 0.1369453 | 0.02250689
[5 empty] | 0.07963559 | 0.1412206 | 0.02451911 |  | 0.02801989 | 0.1383391 | 0.02481456 | 0.06510989 | 0.1379191 | 0.02515951 | 0.08818313 | 0.1377415 | 0.02258404
[5 empty] | 0.07982592 | 0.1420369 | 0.02474744 |  | 0.02839004 | 0.1391388 | 0.02475506 | 0.06237624 | 0.1387163 | 0.02537157 | 0.08442814 | 0.1385377 | 0.02267707
[5 empty] | 0.08086549 | 0.1428533 | 0.02451237 |  | 0.02918343 | 0.1399384 | 0.0254757 | 0.06514063 | 0.1395135 | 0.02569316 | 0.08666001 | 0.1393339 | 0.02285751
[5 empty] | 0.0804381 | 0.1436696 | 0.02490326 |  | 0.02835737 | 0.1407381 | 0.02533921 | 0.06457941 | 0.1403107 | 0.0256906 | 0.0833896 | 0.1401301 | 0.02311312
[5 empty] | 0.07904883 | 0.1444859 | 0.02452721 |  | 0.02834063 | 0.1415377 | 0.02510161 | 0.06105877 | 0.1411079 | 0.02568034 | 0.0874762 | 0.1409263 | 0.02283218
[5 empty] | 0.08033099 | 0.1453022 | 0.02479688 |  | 0.02830796 | 0.1423374 | 0.02504853 | 0.06330636 | 0.1419052 | 0.02570342 | 0.0852253 | 0.1417225 | 0.02299337
[5 empty] | 0.07889078 | 0.1461185 | 0.02483069 |  | 0.02747721 | 0.143137 | 0.02560318 | 0.06255213 | 0.1427024 | 0.02614211 | 0.08552998 | 0.1425187 | 0.0231683
[5 empty] | 0.07872637 | 0.1469348 | 0.02471867 |  | 0.02862473 | 0.1439367 | 0.02552609 | 0.06300925 | 0.1434996 | 0.02598096 | 0.08483452 | 0.1433149 | 0.02344336
[5 empty] | 0.07921292 | 0.1477511 | 0.02477592 |  | 0.02820856 | 0.1447363 | 0.0257111 | 0.0643786 | 0.1442968 | 0.02613691 | 0.08190043 | 0.1441111 | 0.02349464
[5 empty] | 0.08093467 | 0.1485674 | 0.02464399 |  | 0.0276606 | 0.145536 | 0.02594236 | 0.06073323 | 0.145094 | 0.02594458 | 0.08647666 | 0.1449073 | 0.02333389
[5 empty] | 0.08070837 | 0.1493837 | 0.02500955 |  | 0.02818004 | 0.1463356 | 0.02588208 | 0.06390472 | 0.1458913 | 0.02650369 | 0.08285244 | 0.1457035 | 0.02355516
[5 empty] | 0.07964582 | 0.1502 | 0.02483947 |  | 0.02799821 | 0.1471353 | 0.02612691 | 0.06295565 | 0.1466885 | 0.02636183 | 0.08686814 | 0.1464996 | 0.0234304
[5 empty] | 0.07951382 | 0.1510163 | 0.02487449 |  | 0.02700899 | 0.1479349 | 0.02627277 | 0.06330017 | 0.1474857 | 0.02625938 | 0.08372643 | 0.1472958 | 0.02364696
[5 empty] | 0.07836363 | 0.1518326 | 0.02519214 |  | 0.02817778 | 0.1487346 | 0.02641452 | 0.06271052 | 0.1482829 | 0.02635658 | 0.08484119 | 0.148092 | 0.02336685
[5 empty] | 0.08044245 | 0.1526489 | 0.02529788 |  | 0.02809636 | 0.1495342 | 0.02613813 | 0.06036169 | 0.1490801 | 0.02643396 | 0.08723248 | 0.1488882 | 0.02384791
[5 empty] | 0.07932528 | 0.1534652 | 0.0249766 |  | 0.02735727 | 0.1503339 | 0.02636187 | 0.06178382 | 0.1498774 | 0.02624062 | 0.08437915 | 0.1496844 | 0.02375543
[5 empty] | 0.08025537 | 0.1542815 | 0.02518995 |  | 0.02757 | 0.1511335 | 0.02651454 | 0.05973193 | 0.1506746 | 0.02621944 | 0.08668175 | 0.1504806 | 0.02351831
[5 empty] | 0.07931733 | 0.1550978 | 0.02504437 |  | 0.02653182 | 0.1519332 | 0.0263882 | 0.05988136 | 0.1514718 | 0.02661405 | 0.08574769 | 0.1512768 | 0.02364398
[5 empty] | 0.07964749 | 0.1559141 | 0.02535649 |  | 0.02679835 | 0.1527328 | 0.0263575 | 0.06313813 | 0.152269 | 0.02645522 | 0.08388476 | 0.152073 | 0.02380675
[5 empty] | 0.07832958 | 0.1567304 | 0.02516529 |  | 0.02712546 | 0.1535325 | 0.02642645 | 0.06017652 | 0.1530662 | 0.02677749 | 0.08486911 | 0.1528692 | 0.023628
[5 empty] | 0.07882577 | 0.1575467 | 0.0253263 |  | 0.02718236 | 0.1543321 | 0.02653518 | 0.06235024 | 0.1538635 | 0.02652447 | 0.0839221 | 0.1536654 | 0.02360655
[5 empty] | 0.07987218 | 0.158363 | 0.02510239 |  | 0.02730022 | 0.1551318 | 0.02656966 | 0.06257811 | 0.1546607 | 0.02688935 | 0.08532038 | 0.1544616 | 0.02387586
[5 empty] | 0.08004822 | 0.1591793 | 0.02515596 |  | 0.02686533 | 0.1559314 | 0.02662374 | 0.06056768 | 0.1554579 | 0.02651413 | 0.08632434 | 0.1552578 | 0.02404777
[5 empty] | 0.07937856 | 0.1599956 | 0.02508291 |  | 0.02660735 | 0.1567311 | 0.02662374 | 0.0592332 | 0.1562551 | 0.02692023 | 0.08536445 | 0.156054 | 0.0236821
[5 empty] | 0.07950202 | 0.1608119 | 0.02515596 |  | 0.02653326 | 0.1575307 | 0.02681815 | 0.05933252 | 0.1570523 | 0.02651413 | 0.08220737 | 0.1568502 | 0.02370122
[5 empty] | 0.07948385 | 0.1616282 | 0.02538187 |  | 0.02573331 | 0.1583304 | 0.02668694 | 0.0627596 | 0.1578496 | 0.02682965 | 0.0853361 | 0.1576464 | 0.02374715
[5 empty] | 0.07938475 | 0.1624446 | 0.02501905 |  | 0.02585058 | 0.15913 | 0.02643369 | 0.06081203 | 0.1586468 | 0.02694729 | 0.0810578 | 0.1584425 | 0.02397673