## 1
Общество с ограниченной ответственностью "Инженерная геология" (ООО "ИнжГео") | [10 empty] | Общество с ограниченной ответственностью "Инженерная геология" (ООО "ИнжГео")
Юр. адрес: 117279, г. Москва, ул. Миклухо-Маклая, 36 а, этаж 5, пом. XXIII к. 76-84 | [10 empty] | Юр. адрес: 117279, г. Москва, ул. Миклухо-Маклая, 36 а, этаж 5, пом. XXIII к. 76-84 | [8 empty] | нагр |  |  | X0 | Y0 | R |  | нагр |  |  |  | X0 | Y0 | R | нагр |  |  |  | X0 | Y0 | R |  | нагр |  |  |  | X0 | Y0 | R
Телефон/факс +7 (495) 132-30-00, Адрес электронной почты inbox@inj-geo.ru | [10 empty] | Телефон/факс +7 (495) 132-30-00, Адрес электронной почты inbox@inj-geo.ru | [12 empty] | 0 | [7 empty] | 0 | [6 empty] | 0 | [7 empty] | 0
[20 empty] | девиатор | [6 empty] | девиатор | [6 empty] | девиатор | [7 empty] | девиатор
Испытательная лаборатория ООО «ИнжГео» | [10 empty] | Испытательная лаборатория ООО «ИнжГео» | [8 empty] | x0 | Угол | X | Y |  |  |  | x0 |  | Угол | X | Y |  |  | x0 |  | Угол | X | Y |  |  |  | x0 |  | Угол | X | Y
Адрес места осуществления деятельности лаборатории: г. Москва, просп. Вернадского, д. 51, стр. 1 | [10 empty] | Адрес места осуществления деятельности лаборатории: г. Москва, просп. Вернадского, д. 51, стр. 1 | [9 empty] | 0 | [7 empty] | 0 | [6 empty] | 0 | [7 empty] | 0
Телефон +7(910)4557682, E-mail: slg85@mail.ru | [10 empty] | Телефон +7(910)4557682, E-mail: slg85@mail.ru | [9 empty] | 5 | [7 empty] | 5 | [6 empty] | 5 | [7 empty] | 5
[21 empty] | 10 | [7 empty] | 10 | [6 empty] | 10 | [7 empty] | 10
Протокол испытаний № 13-63/23 от 21-11-2022 | [20 empty] | 15 | [7 empty] | 15 | [6 empty] | 15 | [7 empty] | 15
Наименование и адрес заказчика: Переход трубопровода через р. Енисей | [20 empty] | 20 | [7 empty] | 20 | [6 empty] | 20 | [7 empty] | 20
Наименование объекта: ООО Регионстрой | [20 empty] | 25 | [7 empty] | 25 | [6 empty] | 25 | [7 empty] | 25
Наименование используемого метода/методики: ГОСТ 12248.4-2020 | [20 empty] | 30 | [7 empty] | 30 | [6 empty] | 30 | [7 empty] | 30
Условия проведения испытания: температура окружающей среды (18 - 25)0С, влажность воздуха (40 - 75)% | [20 empty] | 35 | [7 empty] | 35 | [6 empty] | 35 | [7 empty] | 35
Дата получение объекта подлежащего испытаниям: 25.10.2022 | [20 empty] | 40 | [7 empty] | 40 | [6 empty] | 40 | [7 empty] | 40
Дата испытания: 25.10.2022-19.11.2023 | [20 empty] | 45 | [7 empty] | 45 | [6 empty] | 45 | [7 empty] | 45
Испытание грунтов методом трехосного сжатия | [10 empty] | Испытание грунтов методом трехосного сжатия | [9 empty] | 50 | [7 empty] | 50 | [6 empty] | 50 | [7 empty] | 50
Лабораторный номер: |  | 1058 | [5 empty] | We, % = | 0.322890956 |  | Лабораторный номер: | [6 empty] | We, % = |  |  | 55 | [7 empty] | 55 | [6 empty] | 55 | [7 empty] | 55
Номер скважины: |  | BH-032 | [5 empty] | ρ, г/см3 = |  |  | Номер скважины: | [6 empty] | ρ, г/см3 = |  |  | 60 | [7 empty] | 60 | [6 empty] | 60 | [7 empty] | 60
Глубина отбора, м: |  | 0.9 | [5 empty] | ρs, г/см3 = | 2.72 |  | Глубина отбора, м: | [6 empty] | ρs, г/см3 = |  |  | 65 | [7 empty] | 65 | [6 empty] | 65 | [7 empty] | 65
Наименование грунта: |  | Суглинок, после оттаивания текучепластичный, легкий песчанистый | [5 empty] | e, д.е. = | 0.6 |  | Наименование грунта: | [6 empty] | e, д.е. = |  |  | 70 | [7 empty] | 70 | [6 empty] | 70 | [7 empty] | 70
Схема проведения опыта: |  | КД | [5 empty] | IL, д.е. = | 0.892 |  | Схема проведения опыта: | [6 empty] | IL, д.е. = |  |  | 75 | [7 empty] | 75 | [6 empty] | 75 | [7 empty] | 75
Результаты испытаний | [10 empty] | Результаты испытаний | [9 empty] | 80 | [7 empty] | 80 | [6 empty] | 80 | [7 empty] | 80
[21 empty] | 85 | [7 empty] | 85 | [6 empty] | 85 | [7 empty] | 85
[21 empty] | 90 | [7 empty] | 90 | [6 empty] | 90 | [7 empty] | 90
[21 empty] | 95 | [7 empty] | 95 | [6 empty] | 95 | [7 empty] | 95
[21 empty] | 100 | [7 empty] | 100 | [6 empty] | 100 | [7 empty] | 100
[21 empty] | 105 | [7 empty] | 105 | [6 empty] | 105 | [7 empty] | 105
[21 empty] | 110 | [7 empty] | 110 | [6 empty] | 110 | [7 empty] | 110
[21 empty] | 115 | [7 empty] | 115 | [6 empty] | 115 | [7 empty] | 115
[21 empty] | 120 | [7 empty] | 120 | [6 empty] | 120 | [7 empty] | 120
[21 empty] | 125 | [7 empty] | 125 | [6 empty] | 125 | [7 empty] | 125
[21 empty] | 130 | [7 empty] | 130 | [6 empty] | 130 | [7 empty] | 130
[21 empty] | 135 | [7 empty] | 135 | [6 empty] | 135 | [7 empty] | 135
[21 empty] | 140 | [7 empty] | 140 | [6 empty] | 140 | [7 empty] | 140
[21 empty] | 145 | [7 empty] | 145 | [6 empty] | 145 | [7 empty] | 145
[21 empty] | 150 | [7 empty] | 150 | [6 empty] | 150 | [7 empty] | 150
[21 empty] | 155 | [7 empty] | 155 | [6 empty] | 155 | [7 empty] | 155
[21 empty] | 160 | [7 empty] | 160 | [6 empty] | 160 | [7 empty] | 160
[21 empty] | 165 | [7 empty] | 165 | [6 empty] | 165 | [7 empty] | 165
[21 empty] | 170 | [7 empty] | 170 | [6 empty] | 170 | [7 empty] | 170
[21 empty] | 175 | [7 empty] | 175 | [6 empty] | 175 | [7 empty] | 175
[21 empty] | 180 | [7 empty] | 180 | [6 empty] | 180 | [7 empty] | 180
[13 empty] | Давление в камере, Мпа σ3 | Вертикальная нагрузка, Мпа σ1 | Поровое давление, Мпа u
[13 empty] | 0.05 | 0.08493633 |  |  |  |  | 1 | [6 empty] | σ3,кПа | σ1,кПа | u, кПа |  |  |  | 4
[13 empty] | 0.15 | 0.2220252 | [26 empty] | δ3, Мпа | δ1-δ3, МПа | δ1, МПа | δ1, КПа
[13 empty] | 0.25 | 0.3591141 | [20 empty] | С, МПа:
φ, град:
E, Мпа
[26 empty] | x | 0
[26 empty] | y |  |  |  | С, кПа | φ,°
Эффективные значения угла внутреннего трения и удельного сцепления ϕ', С'
[13 empty] | ϕ', град. = | 9
[13 empty] | С', МПа = | 0.007
|  | K0, д.е. | 0.8435655 | Эффективное напряжение, Мпа: |  |  |  |  | 0.04217828
|  | Модуль деформации E0, МПа: |  | Точки нахождения модуля Е0, Мпа (полное напряжение): |  |  |  |  | 0.04217828 | 0.06748524
|  | Модуль деформации E50, МПа: |  | qmax Давление при разрушении образца, Мпа (девиатор): |  |  |  |  | 0.1012279
|  | Коэф. Поперечной деформации, ϑ: |  | 0,5 qmax, Мпа (девиатор): |  |  |  |  | 0.05061393
| Начальник исп. лаборатории: | [6 empty] | Семиколенова Л.Г. |  |  |  |  | Начальник исп. лаборатории: |  |  |  |  | Семиколенова Л.Г.
Лист 1 , всего листов 2 | [11 empty] | Лист 2 , всего листов 2
Частичное воспроизведение протокола испытаний без письменного разрешения ООО «ИнжГео» ЗАПРЕЩАЕТСЯ | [11 empty] | Частичное воспроизведение протокола испытаний без письменного разрешения ООО «ИнжГео» ЗАПРЕЩАЕТСЯ
E0 |  |  | E50 |  | Деформация |  |  |  | Первая прочность |  |  | Вторая прочность |  |  | Третья прочность
devE0 | epsE0 |  | dev50 | epsE50 | dev | eps | ev |  | dev1 | eps1 | ev1 | dev1 | eps1 | ev2 | dev1 | eps1 | ev3
0.02530697 | 0.001687118 |  | 0.05061393 | 0.005061355 | 0 | 0 | 0 |  | 0 | 0 | 0 | 0.01476517 | 0.0003566438 | 0 | 0.0294608 | 0.0003705733 | 0
[5 empty] | 0.01371249 | 0.0008163043 | 0 |  | 0.006987266 | 0.0004658142 | 0 | 0.02777424 | 0.0007974271 | 0 | 0.05455704 | 0.00102937 | 0
Секущая модуля Е0 |  |  | Линия Q max |  | 0.02530697 | 0.001687118 | 0 |  | 0.01746816 | 0.001746803 | 0 | 0.0360126 | 0.001304795 | 0 | 0.05711256 | 0.001592086 | 0
| 0 |  |  | 0 | 0.03230381 | 0.002448913 | -0.00243115 |  | 0.01785266 | 0.002398945 | -0.001813254 | 0.03802624 | 0.002392281 | -0.002643135 | 0.06154369 | 0.002388129 | -0.001455587
[5 empty] | 0.03947186 | 0.003265217 | -0.002431393 |  | 0.01919155 | 0.003198593 | -0.00184413 | 0.04183789 | 0.003189708 | -0.002639206 | 0.06240278 | 0.003184172 | -0.001446574
[5 empty] | 0.0467638 | 0.004081521 | -0.002454781 |  | 0.02104952 | 0.003998241 | -0.001830427 | 0.0422305 | 0.003987135 | -0.002629514 | 0.0642614 | 0.003980215 | -0.001447591
|  |  | Линия 0,5 Q max |  | 0.05061393 | 0.005061355 | -0.002454538 |  | 0.02142366 | 0.004797889 | -0.0018286 | 0.04520401 | 0.004784563 | -0.002601484 | 0.06774427 | 0.004776258 | -0.001458785
|  |  |  | 0 | 0.05164842 | 0.00571413 | -0.002122782 |  | 0.02240379 | 0.005597538 | -0.0017941 | 0.04617673 | 0.00558199 | -0.002756064 | 0.07233007 | 0.005572301 | -0.001851066
[5 empty] | 0.05395184 | 0.006530434 | -0.002142216 |  | 0.02377738 | 0.006397186 | -0.001768081 | 0.04774863 | 0.006379417 | -0.002736513 | 0.07550016 | 0.006368344 | -0.001839282
[5 empty] | 0.05811441 | 0.007346739 | -0.002127266 |  | 0.02464781 | 0.007196834 | -0.001774318 | 0.05136291 | 0.007176844 | -0.002740368 | 0.07232527 | 0.007164388 | -0.001823631
[5 empty] | 0.05864922 | 0.008163043 | -0.002137944 |  | 0.02515404 | 0.007996482 | -0.001764517 | 0.05101969 | 0.007974271 | -0.002727151 | 0.0791805 | 0.007960431 | -0.001832101
[5 empty] | 0.06174248 | 0.008979347 | -0.001856634 |  | 0.0255792 | 0.008796131 | -0.001694921 | 0.05243757 | 0.008771698 | -0.002855476 | 0.07818027 | 0.008756474 | -0.002116441
Коэфф. Точки |  |  |  |  | 0.06219661 | 0.009795651 | -0.00186611 |  | 0.02601085 | 0.009595779 | -0.001711596 | 0.05397041 | 0.009569125 | -0.002847791 | 0.08310321 | 0.009552517 | -0.002114106
[5 empty] | 0.06523254 | 0.01061196 | -0.001849945 |  | 0.0267084 | 0.01039543 | -0.001689476 | 0.05338452 | 0.01036655 | -0.002836121 | 0.08395601 | 0.01034856 | -0.002122599
[5 empty] | 0.06664154 | 0.01142826 | -0.00185106 |  | 0.02793771 | 0.01119508 | -0.001708023 | 0.05555903 | 0.01116398 | -0.002874832 | 0.08423381 | 0.0111446 | -0.002125359
[5 empty] | 0.06894619 | 0.01224456 | -0.001573188 |  | 0.02840264 | 0.01199472 | -0.001589433 | 0.05736879 | 0.01196141 | -0.002905435 | 0.08050877 | 0.01194065 | -0.002336326
[5 empty] | 0.06991512 | 0.01306087 | -0.001572401 |  | 0.02850115 | 0.01279437 | -0.001592628 | 0.05603305 | 0.01275883 | -0.002897009 | 0.08129711 | 0.01273669 | -0.002302295
[5 empty] | 0.06974238 | 0.01387717 | -0.001574448 |  | 0.0289879 | 0.01359402 | -0.001581448 | 0.05482144 | 0.01355626 | -0.002878995 | 0.0837982 | 0.01353273 | -0.002337947
[5 empty] | 0.07229326 | 0.01469348 | -0.001569253 |  | 0.02836183 | 0.01439367 | -0.001597738 | 0.05795525 | 0.01435369 | -0.002889455 | 0.08951571 | 0.01432878 | -0.002334011
[5 empty] | 0.07372964 | 0.01550978 | -0.001301289 |  | 0.02874126 | 0.01519332 | -0.001486812 | 0.05873994 | 0.01515111 | -0.002918332 | 0.08942049 | 0.01512482 | -0.002416906
[5 empty] | 0.07366163 | 0.01632609 | -0.001298557 |  | 0.03017331 | 0.01599296 | -0.001469043 | 0.05893794 | 0.01594854 | -0.002949185 | 0.08787901 | 0.01592086 | -0.002455579
[5 empty] | 0.07587568 | 0.01714239 | -0.001294915 |  | 0.03048988 | 0.01679261 | -0.001488737 | 0.05740659 | 0.01674597 | -0.002915688 | 0.0907102 | 0.0167169 | -0.002442445
[5 empty] | 0.07588597 | 0.01795869 | -0.00130246 |  | 0.03021298 | 0.01759226 | -0.001489626 | 0.05713439 | 0.0175434 | -0.002929498 | 0.08576493 | 0.01751295 | -0.0024315
[5 empty] | 0.07658389 | 0.018775 | -0.001048812 |  | 0.02965494 | 0.01839191 | -0.001368119 | 0.05771763 | 0.01834082 | -0.002941015 | 0.09145822 | 0.01830899 | -0.002488891
[5 empty] | 0.07724613 | 0.0195913 | -0.001048918 |  | 0.03122446 | 0.01919156 | -0.001367027 | 0.05816212 | 0.01913825 | -0.002923891 | 0.09169489 | 0.01910503 | -0.002476937
[5 empty] | 0.07902881 | 0.02040761 | -0.001057476 |  | 0.03142182 | 0.01999121 | -0.001363616 | 0.05895829 | 0.01993568 | -0.00295814 | 0.08908185 | 0.01990108 | -0.00249711
[5 empty] | 0.0797651 | 0.02122391 | -0.001062548 |  | 0.03016119 | 0.02079085 | -0.001351609 | 0.05904328 | 0.0207331 | -0.002973493 | 0.09280851 | 0.02069712 | -0.002529812
[5 empty] | 0.08024993 | 0.02204022 | -0.0008659536 |  | 0.03044961 | 0.0215905 | -0.001260007 | 0.0605914 | 0.02153053 | -0.002983101 | 0.0929978 | 0.02149316 | -0.002519541
[5 empty] | 0.08143383 | 0.02285652 | -0.0008524687 |  | 0.03079857 | 0.02239015 | -0.00127097 | 0.06085401 | 0.02232796 | -0.002934333 | 0.0890293 | 0.02228921 | -0.002523299
[5 empty] | 0.08054504 | 0.02367282 | -0.0008505791 |  | 0.03088642 | 0.0231898 | -0.001265551 | 0.06154981 | 0.02312539 | -0.002955318 | 0.09066362 | 0.02308525 | -0.002492236
[5 empty] | 0.08136834 | 0.02448913 | -0.0008513521 |  | 0.0320786 | 0.02398945 | -0.001252446 | 0.06093001 | 0.02392281 | -0.002970392 | 0.09304917 | 0.02388129 | -0.002484972
[5 empty] | 0.08204492 | 0.02530543 | -0.0007226469 |  | 0.03099822 | 0.0247891 | -0.001163701 | 0.06291075 | 0.02472024 | -0.002939465 | 0.0920375 | 0.02467733 | -0.002468603
[5 empty] | 0.08440043 | 0.02612174 | -0.0007209058 |  | 0.03152782 | 0.02558874 | -0.001161239 | 0.06032608 | 0.02551767 | -0.002945331 | 0.09269836 | 0.02547338 | -0.002476544
[5 empty] | 0.08458972 | 0.02693804 | -0.0007275076 |  | 0.03181928 | 0.02638839 | -0.001179413 | 0.06291799 | 0.02631509 | -0.002931545 | 0.09083995 | 0.02626942 | -0.00246215
[5 empty] | 0.08347664 | 0.02775435 | -0.0007249685 |  | 0.03251831 | 0.02718804 | -0.00117613 | 0.06515024 | 0.02711252 | -0.002951198 | 0.09682842 | 0.02706546 | -0.002500369
[5 empty] | 0.08564281 | 0.02857065 | -0.0006360586 |  | 0.0326591 | 0.02798769 | -0.001088656 | 0.06162206 | 0.02790995 | -0.00285037 | 0.09871752 | 0.02786151 | -0.002415781
[5 empty] | 0.08626924 | 0.02938695 | -0.0006377843 |  | 0.03193525 | 0.02878734 | -0.001095653 | 0.06547193 | 0.02870738 | -0.00286815 | 0.09513885 | 0.02865755 | -0.002407554
[5 empty] | 0.08740431 | 0.03020326 | -0.0006379121 |  | 0.0318892 | 0.02958699 | -0.001086359 | 0.06596712 | 0.0295048 | -0.002877614 | 0.09334145 | 0.02945359 | -0.002430057
[5 empty] | 0.085816 | 0.03101956 | -0.0006420664 |  | 0.03288626 | 0.03038663 | -0.001010498 | 0.06527885 | 0.03030223 | -0.002778258 | 0.09496391 | 0.03024964 | -0.002307351
[5 empty] | 0.08796058 | 0.03183587 | -0.0005741352 |  | 0.03175557 | 0.03118628 | -0.001028656 | 0.06372387 | 0.03109966 | -0.002765551 | 0.09946544 | 0.03104568 | -0.002337998
[5 empty] | 0.08687312 | 0.03265217 | -0.0005718008 |  | 0.03264241 | 0.03198593 | -0.001026616 | 0.06523254 | 0.03189708 | -0.002737097 | 0.09739491 | 0.03184172 | -0.00230619
[5 empty] | 0.08964437 | 0.03346848 | -0.0005640007 |  | 0.03330564 | 0.03278558 | -0.001017027 | 0.06521092 | 0.03269451 | -0.00278185 | 0.09586628 | 0.03263777 | -0.002315245
[5 empty] | 0.08789058 | 0.03428478 | -0.0005695234 |  | 0.03342966 | 0.03358523 | -0.0010258 | 0.06533398 | 0.03349194 | -0.002769695 | 0.09557967 | 0.03343381 | -0.002334283
[5 empty] | 0.09054689 | 0.03510108 | -0.0005145051 |  | 0.03350981 | 0.03438487 | -0.0009533035 | 0.06760979 | 0.03428937 | -0.002632527 | 0.09709916 | 0.03422985 | -0.002212987
[5 empty] | 0.09087413 | 0.03591739 | -0.000510554 |  | 0.03297318 | 0.03518452 | -0.0009457021 | 0.06828586 | 0.03508679 | -0.002638816 | 0.09637377 | 0.03502589 | -0.002196116
[5 empty] | 0.09116595 | 0.03673369 | -0.0005136841 |  | 0.03342149 | 0.03598417 | -0.0009515932 | 0.06746398 | 0.03588422 | -0.00262781 | 0.1034479 | 0.03582194 | -0.002200279
[5 empty] | 0.09059691 | 0.03755 | -0.0005093739 |  | 0.03278651 | 0.03678382 | -0.0009470324 | 0.06719699 | 0.03668165 | -0.002641436 | 0.09818371 | 0.03661798 | -0.002188228
[5 empty] | 0.0911607 | 0.0383663 | -0.0004671119 |  | 0.03273044 | 0.03758347 | -0.0008856629 | 0.06781245 | 0.03747907 | -0.002443012 | 0.09830393 | 0.03741402 | -0.002015459
[5 empty] | 0.09057801 | 0.03918261 | -0.0004644945 |  | 0.03286335 | 0.03838312 | -0.0008842531 | 0.06711951 | 0.0382765 | -0.002437389 | 0.1048484 | 0.03821007 | -0.002037796
[5 empty] | 0.0919158 | 0.03999891 | -0.000464588 |  | 0.03404567 | 0.03918276 | -0.0008806407 | 0.06746228 | 0.03907393 | -0.002427365 | 0.09879493 | 0.03900611 | -0.002011194
[5 empty] | 0.09145688 | 0.04081521 | -0.0004645413 |  | 0.03393251 | 0.03998241 | -0.0008075542 | 0.06792988 | 0.03987135 | -0.002217054 | 0.09916603 | 0.03980215 | -0.002050183
[5 empty] | 0.09212 | 0.04163152 | -0.0004308092 |  | 0.03427645 | 0.04078206 | -0.0008032595 | 0.06684421 | 0.04066878 | -0.002217502 | 0.1060545 | 0.0405982 | -0.001837357
[5 empty] | 0.09410599 | 0.04244782 | -0.0004275478 |  | 0.0337559 | 0.04158171 | -0.0008144418 | 0.06655683 | 0.04146621 | -0.002253553 | 0.1040103 | 0.04139424 | -0.001858927
[5 empty] | 0.09324637 | 0.04326413 | -0.0004330407 |  | 0.03328193 | 0.04238136 | -0.0008140366 | 0.06951694 | 0.04226364 | -0.002236311 | 0.1028695 | 0.04219028 | -0.001833854
[5 empty] | 0.09445925 | 0.04408043 | -0.0004282773 |  | 0.03319024 | 0.04318101 | -0.0008076352 | 0.06976482 | 0.04306106 | -0.002233176 | 0.1030245 | 0.04298633 | -0.001846206
[5 empty] | 0.094722 | 0.04489674 | -0.0003923493 |  | 0.03319644 | 0.04398065 | -0.0007361428 | 0.06980924 | 0.04385849 | -0.001995221 | 0.1074201 | 0.04378237 | -0.001643052
[5 empty] | 0.09420477 | 0.04571304 | -0.0003940096 |  | 0.03365372 | 0.0447803 | -0.0007332015 | 0.06728326 | 0.04465592 | -0.002002043 | 0.1048962 | 0.04457841 | -0.001626559
[5 empty] | 0.09663407 | 0.04652934 | -0.0003927842 |  | 0.03354557 | 0.04557995 | -0.0007423196 | 0.07082028 | 0.04545334 | -0.002003046 | 0.1044499 | 0.04537445 | -0.001626723
[5 empty] | 0.09667461 | 0.04734565 | -0.0003922307 |  | 0.03417519 | 0.0463796 | -0.0007282012 | 0.07033971 | 0.04625077 | -0.002001441 | 0.1026048 | 0.0461705 | -0.00140178
[5 empty] | 0.09648123 | 0.04816195 | -0.0003610784 |  | 0.03395233 | 0.04717925 | -0.0006537029 | 0.0704223 | 0.0470482 | -0.001751995 | 0.1033759 | 0.04696654 | -0.001402901
[5 empty] | 0.09605211 | 0.04897826 | -0.0003607881 |  | 0.03461146 | 0.04797889 | -0.0006497811 | 0.06871673 | 0.04784563 | -0.00175602 | 0.1090837 | 0.04776258 | -0.001412012
[5 empty] | 0.0983776 | 0.04979456 | -0.0003639452 |  | 0.03391074 | 0.04877854 | -0.0006523957 | 0.06931172 | 0.04864305 | -0.001750771 | 0.1057396 | 0.04855863 | -0.001411451
[5 empty] | 0.09767434 | 0.05061087 | -0.0003260743 |  | 0.03464122 | 0.04957819 | -0.0006508923 | 0.06844679 | 0.04944048 | -0.001735371 | 0.1096859 | 0.04935467 | -0.001398696
[5 empty] | 0.09875838 | 0.05142717 | -0.0003311712 |  | 0.03526008 | 0.05037784 | -0.000566641 | 0.06878535 | 0.05023791 | -0.001483365 | 0.1051695 | 0.05015071 | -0.001147616
[5 empty] | 0.09783058 | 0.05224347 | -0.0003266004 |  | 0.03530226 | 0.05117749 | -0.0005665285 | 0.0703741 | 0.05103533 | -0.001466428 | 0.106453 | 0.05094676 | -0.001162833
[5 empty] | 0.09834588 | 0.05305978 | -0.0003295599 |  | 0.03469907 | 0.05197714 | -0.0005600012 | 0.0712954 | 0.05183276 | -0.001479683 | 0.110583 | 0.0517428 | -0.001147962
[5 empty] | 0.09883598 | 0.05387608 | -0.0002905741 |  | 0.03423627 | 0.05277678 | -0.0005660221 | 0.07084104 | 0.05263019 | -0.001473056 | 0.1100575 | 0.05253884 | -0.001148307
[5 empty] | 0.09772195 | 0.05469239 | -0.0002890945 |  | 0.03452354 | 0.05357643 | -0.0004635058 | 0.07274286 | 0.05342762 | -0.001179454 | 0.1054041 | 0.05333488 | -0.0008851033
[5 empty] | 0.1002334 | 0.05550869 | -0.0002893846 |  | 0.03543494 | 0.05437608 | -0.0004603777 | 0.06893468 | 0.05422504 | -0.001188173 | 0.1078895 | 0.05413093 | -0.0008861706
[5 empty] | 0.09890691 | 0.056325 | -0.00028776 |  | 0.03556494 | 0.05517573 | -0.0004608837 | 0.07310055 | 0.05502247 | -0.001180515 | 0.1053147 | 0.05492697 | -0.0008902621
[5 empty] | 0.09920575 | 0.0571413 | -0.0002901969 |  | 0.03528542 | 0.05597538 | -0.0004611597 | 0.07228283 | 0.0558199 | -0.001172502 | 0.1104613 | 0.05572301 | -0.000615026
[5 empty] | 0.09970456 | 0.0579576 | -0.000241899 |  | 0.03446025 | 0.05677503 | -0.0003433855 | 0.07234205 | 0.05661732 | -0.0008779253 | 0.1118708 | 0.05651906 | -0.000615948
[5 empty] | 0.1004466 | 0.05877391 | -0.0002436779 |  | 0.03406423 | 0.05757467 | -0.00034119 | 0.06966842 | 0.05741475 | -0.0008710549 | 0.1087493 | 0.0573151 | -0.0006115225
[5 empty] | 0.09898564 | 0.05959021 | -0.0002428006 |  | 0.03568426 | 0.05837432 | -0.0003433512 | 0.06942231 | 0.05821218 | -0.0008724464 | 0.1096278 | 0.05811114 | -0.0006128747
[5 empty] | 0.1003985 | 0.06040652 | -0.0002441652 |  | 0.03460385 | 0.05917397 | -0.0003457182 | 0.07384567 | 0.05900961 | -0.0008754902 | 0.1058997 | 0.05890719 | -0.0006142884
[5 empty] | 0.1014581 | 0.06122282 | -0.000186785 |  | 0.03533645 | 0.05997362 | -0.0002105171 | 0.06954825 | 0.05980703 | -0.0005515217 | 0.1120593 | 0.05970323 | -0.0003324602
[5 empty] | 0.09989288 | 0.06203913 | -0.0001860203 |  | 0.03503079 | 0.06077327 | -0.0002094079 | 0.07318144 | 0.06060446 | -0.000552457 | 0.1053921 | 0.06049927 | -0.0003307036
[5 empty] | 0.1021395 | 0.06285543 | -0.0001856846 |  | 0.0354269 | 0.06157292 | -0.0002091149 | 0.07066191 | 0.06140189 | -0.0005539974 | 0.1099082 | 0.06129532 | -0.0003308693
[5 empty] | 0.1001992 | 0.06367173 | -0.000186729 |  | 0.03541262 | 0.06237256 | -0.0002086336 | 0.07030767 | 0.06219931 | -0.0002221895 | 0.106403 | 0.06209136 | -0.0003336534
[5 empty] | 0.1007741 | 0.06448804 | -0.0001164813 |  | 0.03417247 | 0.06317221 | -5.674559e-05 | 0.07032212 | 0.06299674 | -0.0002249094 | 0.110925 | 0.0628874 | -4.30408e-05
[5 empty] | 0.1019361 | 0.06530434 | -0.0001144937 |  | 0.03475534 | 0.06397186 | -5.645329e-05 | 0.07350246 | 0.06379417 | -0.000223817 | 0.1091141 | 0.06368344 | -4.317786e-05
[5 empty] | 0.09970283 | 0.06612065 | -0.0001152795 |  | 0.03493633 | 0.06477151 | -5.6324e-05 | 0.0737885 | 0.06459159 | -0.0002249317 | 0.1098678 | 0.06447949 | -4.267245e-05
[5 empty] | 0.1004334 | 0.06693695 | -0.0001167008 |  | 0.03520803 | 0.06557116 | -5.659382e-05 | 0.0720252 | 0.06538902 | -0.0002227691 | 0.1062001 | 0.06527553 | -4.30408e-05
[5 empty] | 0.1018944 | 0.06775326 | -2.763618e-05 |  | 0.03530941 | 0.0663708 | 0.0001374176 | 0.07138115 | 0.06618645 | 0.0001109454 | 0.1102121 | 0.06607157 | 0.0002552917
[5 empty] | 0.1012279 | 0.06856956 | -2.7853e-05 |  | 0.0341533 | 0.06717045 | 0.000139145 | 0.07182212 | 0.06698388 | 0.0001104799 | 0.1100892 | 0.06686762 | 0.0002551125
[5 empty] | 0.1021169 | 0.06938586 | -2.766675e-05 |  | 0.0340924 | 0.0679701 | 0.0001380256 | 0.07214828 | 0.0677813 | 0.000110491 | 0.1088123 | 0.06766366 | 0.0002570581
[5 empty] | 0.1010957 | 0.07020217 | -2.797252e-05 |  | 0.03566173 | 0.06876975 | 0.0001387719 | 0.07398032 | 0.06857873 | 0.0001098038 | 0.1106183 | 0.0684597 | 0.000257647
[5 empty] | 0.1000383 | 0.07101847 | 9.983764e-05 |  | 0.03441086 | 0.0695694 | 0.0004360968 | 0.06994789 | 0.06937616 | 0.0004810114 | 0.1113061 | 0.06925575 | 0.000582557
[5 empty] | 0.1024575 | 0.07183478 | 9.826079e-05 |  | 0.03496004 | 0.07036905 | 0.0004399429 | 0.07203888 | 0.07017358 | 0.0004802924 | 0.1107325 | 0.07005179 | 0.0005774326
[5 empty] | 0.1009694 | 0.07265108 | 9.925252e-05 |  | 0.03479536 | 0.07116869 | 0.0004351352 | 0.07170663 | 0.07097101 | 0.000477704 | 0.1093645 | 0.07084783 | 0.0005826153
[5 empty] | 0.1022834 | 0.07346739 | 9.980789e-05 |  | 0.03549639 | 0.07196834 | 0.0008440189 | 0.07387868 | 0.07176844 | 0.0004782792 | 0.1061617 | 0.07164388 | 0.0005798201
[5 empty] | 0.1021854 | 0.07428369 | 0.0003154081 |  | 0.03472786 | 0.07276799 | 0.0008387223 | 0.07189719 | 0.07256587 | 0.0009013228 | 0.1074048 | 0.07243992 | 0.0009387931
[5 empty] | 0.1009631 | 0.07509999 | 0.0003160444 |  | 0.03491842 | 0.07356764 | 0.0008404878 | 0.0697131 | 0.07336329 | 0.0009008744 | 0.1120154 | 0.07323596 | 0.0009409664
[5 empty] | 0.1014097 | 0.0759163 | 0.0003189077 |  | 0.03545659 | 0.07436729 | 0.0008490634 | 0.07036572 | 0.07416072 | 0.0009054487 | 0.1093378 | 0.074032 | 0.0009460691
[5 empty] | 0.1001459 | 0.0767326 | 0.0003202121 |  | 0.03537445 | 0.07516694 | 0.0008411604 | 0.07068208 | 0.07495815 | 0.0008989908 | 0.1050785 | 0.07482805 | 0.0009497543
[5 empty] | 0.09997785 | 0.07754891 | 0.0006308399 |  | 0.03522392 | 0.07596658 | 0.001333699 | 0.07057371 | 0.07575557 | 0.001368183 | 0.1079525 | 0.07562409 | 0.001364369
[5 empty] | 0.1003322 | 0.07836521 | 0.0006300204 |  | 0.03457211 | 0.07676623 | 0.001343648 | 0.07225791 | 0.076553 | 0.00135928 | 0.1086339 | 0.07642013 | 0.001345299
[5 empty] | 0.1015655 | 0.07918152 | 0.0006240946 |  | 0.03433583 | 0.07756588 | 0.001342169 | 0.07167728 | 0.07735043 | 0.001381332 | 0.1079128 | 0.07721618 | 0.00135409
[5 empty] | 0.100563 | 0.07999782 | 0.0006324159 |  | 0.03421793 | 0.07836553 | 0.001340556 | 0.07078348 | 0.07814786 | 0.001368046 | 0.1079761 | 0.07801222 | 0.001361258
[5 empty] | 0.1004829 | 0.08081412 | 0.00102684 |  | 0.03570348 | 0.07916518 | 0.001928068 | 0.07103903 | 0.07894528 | 0.001921397 | 0.1108657 | 0.07880826 | 0.001827146
[5 empty] | 0.100696 | 0.08163043 | 0.001035838 |  | 0.03437956 | 0.07996482 | 0.001935064 | 0.07350625 | 0.07974271 | 0.001891699 | 0.1094513 | 0.07960431 | 0.001808466
[5 empty] | 0.100589 | 0.08244673 | 0.001028805 |  | 0.03437903 | 0.08076447 | 0.001952944 | 0.07080976 | 0.08054014 | 0.001896839 | 0.1103612 | 0.08040035 | 0.001803026
[5 empty] | 0.09957892 | 0.08326304 | 0.001034908 |  | 0.03446284 | 0.08156412 | 0.001925153 | 0.07313678 | 0.08133756 | 0.001894555 | 0.1046434 | 0.08119639 | 0.001796497
[5 empty] | 0.1010967 | 0.08407934 | 0.001539468 |  | 0.03412202 | 0.08236377 | 0.002643651 | 0.07132115 | 0.08213499 | 0.002506261 | 0.1081231 | 0.08199243 | 0.00233726
[5 empty] | 0.09932243 | 0.08489565 | 0.001542066 |  | 0.03412005 | 0.08316342 | 0.002607844 | 0.07304338 | 0.08293242 | 0.002511271 | 0.1108455 | 0.08278848 | 0.002315995
[5 empty] | 0.09909334 | 0.08571195 | 0.001522353 |  | 0.03527941 | 0.08396307 | 0.002611794 | 0.07292599 | 0.08372985 | 0.002488726 | 0.1041192 | 0.08358452 | 0.002336091
[5 empty] | 0.1008167 | 0.08652825 | 0.001513031 |  | 0.03476754 | 0.08476271 | 0.002646284 | 0.07121403 | 0.08452727 | 0.002482714 | 0.111053 | 0.08438056 | 0.002358758
[5 empty] | 0.09961127 | 0.08734456 | 0.002124296 |  | 0.03435706 | 0.08556236 | 0.003433539 | 0.07241771 | 0.0853247 | 0.003207057 | 0.108327 | 0.08517661 | 0.002936112
[5 empty] | 0.1008237 | 0.08816086 | 0.002123873 |  | 0.03531944 | 0.08636201 | 0.003426383 | 0.07165153 | 0.08612213 | 0.003179075 | 0.10467 | 0.08597265 | 0.002932008
[5 empty] | 0.0979547 | 0.08897717 | 0.002093695 |  | 0.03416215 | 0.08716166 | 0.003418885 | 0.07234075 | 0.08691955 | 0.003176531 | 0.1068347 | 0.08676869 | 0.002905045
[5 empty] | 0.09969214 | 0.08979347 | 0.002096861 |  | 0.03525885 | 0.08796131 | 0.003375945 | 0.07159186 | 0.08771698 | 0.003181619 | 0.1071374 | 0.08756474 | 0.003569339
[5 empty] | 0.1000796 | 0.09060978 | 0.002754802 |  | 0.03416871 | 0.08876096 | 0.00427211 | 0.07137051 | 0.08851441 | 0.003931119 | 0.1069723 | 0.08836078 | 0.003608987
[5 empty] | 0.09847355 | 0.09142608 | 0.002756748 |  | 0.0355097 | 0.0895606 | 0.004269552 | 0.06962481 | 0.08931183 | 0.003920104 | 0.1035566 | 0.08915682 | 0.003612591
[5 empty] | 0.09824570448 | 0.09224238 | 0.002789543 |  | 0.0352828 | 0.09036025 | 0.00424013 | 0.07191281 | 0.09010926 | 0.003926792 | 0.1093788 | 0.08995287 | 0.003595651
[5 empty] | 0.09818203 | 0.09305869 | 0.002797047 |  | 0.03388684 | 0.0911599 | 0.004273816 | 0.07047185 | 0.09090669 | 0.003957082 | 0.1046389 | 0.09074891 | 0.003626648
[5 empty] | 0.0984224 | 0.09387499 | 0.003528595 |  | 0.0350563 | 0.09195955 | 0.005193044 | 0.07061577 | 0.09170412 | 0.00480173 | 0.1090238 | 0.09154495 | 0.004348785
[5 empty] | 0.09826453 | 0.0946913 | 0.003512342 |  | 0.03448946 | 0.0927592 | 0.005163425 | 0.06972227 | 0.09250154 | 0.004768792 | 0.1059914 | 0.09234099 | 0.004382402
[5 empty] | 0.09845232 | 0.0955076 | 0.003509516 |  | 0.03540341 | 0.09355884 | 0.005209152 | 0.06825502 | 0.09329897 | 0.004728217 | 0.1084072 | 0.09313704 | 0.004407287
[5 empty] | 0.09848096 | 0.09632391 | 0.004406778 |  | 0.03384569 | 0.09435849 | 0.005233574 | 0.07167033 | 0.0940964 | 0.004786455 | 0.1093583 | 0.09393308 | 0.004343546
[5 empty] | 0.09666142 | 0.09714021 | 0.004388422 |  | 0.03428461 | 0.09515814 | 0.006153779 | 0.06872582 | 0.09489382 | 0.005689461 | 0.1040431 | 0.09472912 | 0.005262129
[5 empty] | 0.09697606 | 0.09795651 | 0.004365695 |  | 0.03384321 | 0.09595779 | 0.006156879 | 0.06778181 | 0.09569125 | 0.005678622 | 0.1043846 | 0.09552517 | 0.005204143
[5 empty] | 0.09844096 | 0.09877282 | 0.00435608 |  | 0.03514341 | 0.09675744 | 0.006181677 | 0.07028503 | 0.09648868 | 0.00574708 | 0.1020922 | 0.09632121 | 0.005198919
[5 empty] | 0.09582341 | 0.09958912 | 0.004379244 |  | 0.03515411 | 0.09755709 | 0.006174238 | 0.06946857 | 0.09728611 | 0.006708051 | 0.104454 | 0.09711725 | 0.005209889
[5 empty] | 0.09706863 | 0.1004054 | 0.005308067 |  | 0.03426256 | 0.09835673 | 0.007497521 | 0.06772928 | 0.09808353 | 0.006795019 | 0.1033656 | 0.0979133 | 0.006155298
[5 empty] | 0.0961297 | 0.1012217 | 0.005255701 |  | 0.03381793 | 0.09915638 | 0.007549104 | 0.06813341 | 0.09888096 | 0.006757266 | 0.1050801 | 0.09870934 | 0.006170148
[5 empty] | 0.09621358 | 0.102038 | 0.005290083 |  | 0.03377995 | 0.09995603 | 0.007533405 | 0.06778714 | 0.09967839 | 0.006740411 | 0.1073936 | 0.09950538 | 0.006229547
[5 empty] | 0.0961135 | 0.1028543 | 0.005333457 |  | 0.0344356 | 0.1007557 | 0.007410801 | 0.06679791 | 0.1004758 | 0.006787603 | 0.1011155 | 0.1003014 | 0.006224597
[5 empty] | 0.09549942 | 0.1036706 | 0.006293723 |  | 0.03449052 | 0.1015553 | 0.009685206 | 0.07057367 | 0.1012732 | 0.008622763 | 0.1071673 | 0.1010975 | 0.007528814
[5 empty] | 0.09634305 | 0.1044869 | 0.006278001 |  | 0.03376693 | 0.102355 | 0.009654229 | 0.06905725 | 0.1020707 | 0.008588512 | 0.1058241 | 0.1018935 | 0.007597237
[5 empty] | 0.09610779 | 0.1053033 | 0.006234609 |  | 0.03433639 | 0.1031546 | 0.00969779 | 0.06748667 | 0.1028681 | 0.008625332 | 0.1065207 | 0.1026896 | 0.007613963
[5 empty] | 0.09510943 | 0.1061196 | 0.006347805 |  | 0.03311828 | 0.1039543 | 0.009739416 | 0.06786997 | 0.1036655 | 0.008647595 | 0.103495 | 0.1034856 | 0.007617004
[5 empty] | 0.09329562 | 0.1069359 | 0.007851688 |  | 0.03240599 | 0.1047539 | 0.01243176 | 0.06868184 | 0.1044629 | 0.01122501 | 0.1044964 | 0.1042816 | 0.01063619
[5 empty] | 0.09375411 | 0.1077522 | 0.007848576 |  | 0.03357152 | 0.1055536 | 0.0124805 | 0.06487445 | 0.1052604 | 0.01114203 | 0.1004892 | 0.1050777 | 0.01061827
[5 empty] | 0.09454524 | 0.1085685 | 0.00776067 |  | 0.03307774 | 0.1063532 | 0.0124755 | 0.06457143 | 0.1060578 | 0.0111981 | 0.1025904 | 0.1058737 | 0.01047178
[5 empty] | 0.09397335 | 0.1093848 | 0.007706214 |  | 0.03183176 | 0.1071529 | 0.01255924 | 0.06561994 | 0.1068552 | 0.01123398 | 0.1013915 | 0.1066698 | 0.01056136
[5 empty] | 0.09129073 | 0.1102011 | 0.01068153 |  | 0.03130223 | 0.1079525 | 0.01565047 | 0.06467785 | 0.1076527 | 0.0142255 | 0.09951007 | 0.1074658 | 0.01424097
[5 empty] | 0.09272544 | 0.1110174 | 0.01057787 |  | 0.03169693 | 0.1087522 | 0.01554808 | 0.06352591 | 0.1084501 | 0.01418449 | 0.1028094 | 0.1082619 | 0.01418383
[5 empty] | 0.09185238 | 0.1118337 | 0.01056623 |  | 0.03087018 | 0.1095518 | 0.01535881 | 0.06631179 | 0.1092475 | 0.01421702 | 0.1032198 | 0.1090579 | 0.01424525
[5 empty] | 0.0892396 | 0.11265 | 0.01380095 |  | 0.03124495 | 0.1103515 | 0.01548757 | 0.06533044 | 0.1100449 | 0.01409541 | 0.09876718 | 0.1098539 | 0.01421954
[5 empty] | 0.08932523 | 0.1134663 | 0.01398143 |  | 0.03021078 | 0.1111511 | 0.01840317 | 0.06548254 | 0.1108424 | 0.0166752 | 0.1009264 | 0.11065 | 0.01783965
[5 empty] | 0.08753904 | 0.1142826 | 0.01395644 |  | 0.02989439 | 0.1119508 | 0.01820355 | 0.06309794 | 0.1116398 | 0.01671383 | 0.09855642 | 0.111446 | 0.0180872
[5 empty] | 0.08737531 | 0.1150989 | 0.01394256 |  | 0.03017969 | 0.1127504 | 0.01838851 | 0.06328581 | 0.1124372 | 0.01683141 | 0.096589 | 0.1122421 | 0.01801545
[5 empty] | 0.08636329 | 0.1159152 | 0.01397171 |  | 0.03060033 | 0.1135501 | 0.01841049 | 0.0644232 | 0.1132346 | 0.01695906 | 0.09864155 | 0.1130381 | 0.01791499
[5 empty] | 0.08603913 | 0.1167315 | 0.01691977 |  | 0.02928958 | 0.1143497 | 0.02055745 | 0.06279496 | 0.1140321 | 0.01854276 | 0.0989424 | 0.1138342 | 0.02072379
[5 empty] | 0.08622994 | 0.1175478 | 0.0168274 |  | 0.0297616 | 0.1151493 | 0.02031986 | 0.06297893 | 0.1148295 | 0.01862659 | 0.09317154 | 0.1146302 | 0.02078558
[5 empty] | 0.08619096 | 0.1183641 | 0.01678038 |  | 0.0287864 | 0.115949 | 0.02062504 | 0.06368205 | 0.1156269 | 0.01871228 | 0.09838884 | 0.1154262 | 0.02055079
[5 empty] | 0.08596617 | 0.1191804 | 0.01691977 |  | 0.02870182 | 0.1167486 | 0.02145649 | 0.06105774 | 0.1164244 | 0.01877748 | 0.09751291 | 0.1162223 | 0.02065789
[5 empty] | 0.08585328 | 0.1199967 | 0.01831716 |  | 0.02901509 | 0.1175483 | 0.02179357 | 0.06096071 | 0.1172218 | 0.01933604 | 0.0928878 | 0.1170183 | 0.02150135
[5 empty] | 0.08642363 | 0.120813 | 0.01839823 |  | 0.02878311 | 0.1183479 | 0.02162287 | 0.06222023 | 0.1180192 | 0.01942169 | 0.09344996 | 0.1178144 | 0.02162728
[5 empty] | 0.08485533 | 0.1216293 | 0.01831716 |  | 0.02956781 | 0.1191476 | 0.02168337 | 0.06036985 | 0.1188166 | 0.01958129 | 0.09556347 | 0.1186104 | 0.02155346
[5 empty] | 0.08521509 | 0.1224456 | 0.01930993 |  | 0.02963943 | 0.1199472 | 0.02147377 | 0.06296383 | 0.1196141 | 0.01950149 | 0.0919549 | 0.1194065 | 0.02178144
[5 empty] | 0.08666002 | 0.1232619 | 0.01921719 |  | 0.02879314 | 0.1207469 | 0.02233043 | 0.0614777 | 0.1204115 | 0.02037344 | 0.0939642 | 0.1202025 | 0.02276258
[5 empty] | 0.08423788 | 0.1240783 | 0.01940461 |  | 0.02934938 | 0.1215465 | 0.02196047 | 0.0631212 | 0.1212089 | 0.02018173 | 0.09119127 | 0.1209985 | 0.02261152
[5 empty] | 0.08416458 | 0.1248946 | 0.0193138 |  | 0.02911469 | 0.1223462 | 0.02217535 | 0.05965533 | 0.1220063 | 0.02032299 | 0.09581023 | 0.1217946 | 0.02254388
[5 empty] | 0.0858526 | 0.1257109 | 0.01936983 |  | 0.02975084 | 0.1231458 | 0.02217978 | 0.06117497 | 0.1228038 | 0.02000818 | 0.09417569 | 0.1225906 | 0.02277159
[5 empty] | 0.0861881 | 0.1265272 | 0.02035816 |  | 0.02964416 | 0.1239455 | 0.02263768 | 0.06269489 | 0.1236012 | 0.02085212 | 0.09268275 | 0.1233867 | 0.02345803
[5 empty] | 0.08603898 | 0.1273435 | 0.02028761 |  | 0.02908799 | 0.1247451 | 0.02262182 | 0.06086308 | 0.1243986 | 0.02064575 | 0.08941294 | 0.1241827 | 0.02321319
[5 empty] | 0.08469087 | 0.1281598 | 0.02030777 |  | 0.02949654 | 0.1255448 | 0.02258104 | 0.06246962 | 0.1251961 | 0.02091883 | 0.09412428 | 0.1249788 | 0.02346502
[5 empty] | 0.08544821 | 0.1289761 | 0.02017675 |  | 0.02954238 | 0.1263444 | 0.02284161 | 0.06152798 | 0.1259935 | 0.02159868 | 0.09438393 | 0.1257748 | 0.02330879
[5 empty] | 0.0853893 | 0.1297924 | 0.02081164 |  | 0.02955738 | 0.1271441 | 0.02307311 | 0.06162068 | 0.1267909 | 0.02154932 | 0.09215142 | 0.1265708 | 0.02386348
[5 empty] | 0.08649145 | 0.1306087 | 0.02075932 |  | 0.02840572 | 0.1279437 | 0.02328583 | 0.06156791 | 0.1275883 | 0.02154288 | 0.09460014 | 0.1273669 | 0.02415181
[5 empty] | 0.08574422 | 0.131425 | 0.02095814 |  | 0.02921116 | 0.1287434 | 0.02323728 | 0.06170642 | 0.1283858 | 0.0214785 | 0.08896603 | 0.1281629 | 0.02397401
[5 empty] | 0.08601771 | 0.1322413 | 0.02074885 |  | 0.02875566 | 0.129543 | 0.02302687 | 0.05972326 | 0.1291832 | 0.02131968 | 0.08811317 | 0.128959 | 0.02410856
[5 empty] | 0.08620215 | 0.1330576 | 0.0217637 |  | 0.02940431 | 0.1303427 | 0.02374104 | 0.06148461 | 0.1299806 | 0.02189007 | 0.08899973 | 0.129755 | 0.024696
[5 empty] | 0.08523903 | 0.1338739 | 0.02182644 |  | 0.02858042 | 0.1311423 | 0.02345617 | 0.06173396 | 0.130778 | 0.02181959 | 0.08856095 | 0.1305511 | 0.02444928
[5 empty] | 0.08408497 | 0.1346902 | 0.0214543 |  | 0.02849798 | 0.131942 | 0.0235268 | 0.0588773 | 0.1315755 | 0.02222484 | 0.08680048 | 0.1313471 | 0.02486376
[5 empty] | 0.08434673 | 0.1355065 | 0.02168364 |  | 0.02944744 | 0.1327416 | 0.02376909 | 0.05978228 | 0.1323729 | 0.02220281 | 0.08986548 | 0.1321431 | 0.02483662
[5 empty] | 0.08434093 | 0.1363228 | 0.02235839 |  | 0.02883127 | 0.1335413 | 0.02409444 | 0.05814971 | 0.1331703 | 0.02251545 | 0.08828175 | 0.1329392 | 0.02511156
[5 empty] | 0.08501116 | 0.1371391 | 0.02230716 |  | 0.02862528 | 0.1343409 | 0.02379541 | 0.06094617 | 0.1339678 | 0.02269347 | 0.08988863 | 0.1337352 | 0.02513176
[5 empty] | 0.08593658 | 0.1379554 | 0.02222474 |  | 0.02929302 | 0.1351406 | 0.02407051 | 0.05908792 | 0.1347652 | 0.0224794 | 0.08878728 | 0.1345313 | 0.02534387
[5 empty] | 0.08497518 | 0.1387717 | 0.02215345 |  | 0.02903355 | 0.1359402 | 0.02377149 | 0.06132035 | 0.1355626 | 0.02242982 | 0.09066755 | 0.1353273 | 0.02524034
[5 empty] | 0.08475354 | 0.139588 | 0.02273674 |  | 0.02874357 | 0.1367399 | 0.02410733 | 0.0603057 | 0.13636 | 0.02309719 | 0.08795126 | 0.1361234 | 0.02590486
[5 empty] | 0.08581977 | 0.1404043 | 0.02299033 |  | 0.02818742 | 0.1375395 | 0.02414129 | 0.06094865 | 0.1371575 | 0.02285812 | 0.0844322 | 0.1369194 | 0.02592547
[5 empty] | 0.08414525 | 0.1412206 | 0.02298348 |  | 0.02801721 | 0.1383391 | 0.02420193 | 0.05797088 | 0.1379549 | 0.02314776 | 0.08574753 | 0.1377154 | 0.02584561
[5 empty] | 0.08567078 | 0.1420369 | 0.02289209 |  | 0.02775364 | 0.1391388 | 0.0241801 | 0.05855579 | 0.1387523 | 0.02287422 | 0.09013243 | 0.1385115 | 0.02620583
[5 empty] | 0.0855775 | 0.1428533 | 0.02338711 |  | 0.02803264 | 0.1399384 | 0.02439941 | 0.05717547 | 0.1395497 | 0.02345536 | 0.08477759 | 0.1393075 | 0.02596471
[5 empty] | 0.08445191 | 0.1436696 | 0.02327039 |  | 0.02900296 | 0.1407381 | 0.02445342 | 0.05711622 | 0.1403472 | 0.02333844 | 0.0856963 | 0.1401036 | 0.02611148
[5 empty] | 0.08525135 | 0.1444859 | 0.02330774 |  | 0.02775299 | 0.1415377 | 0.02451234 | 0.05956907 | 0.1411446 | 0.0235863 | 0.08382545 | 0.1408996 | 0.0263028
[5 empty] | 0.08447039 | 0.1453022 | 0.023163 |  | 0.02891277 | 0.1423374 | 0.02432577 | 0.05959741 | 0.141942 | 0.02338053 | 0.08616297 | 0.1416957 | 0.02606954
[5 empty] | 0.08419952 | 0.1461185 | 0.02359631 |  | 0.02844143 | 0.143137 | 0.02475862 | 0.05889643 | 0.1427395 | 0.02362737 | 0.08497432 | 0.1424917 | 0.02653738
[5 empty] | 0.08501224 | 0.1469348 | 0.0239695 |  | 0.02907676 | 0.1439367 | 0.02495698 | 0.05872063 | 0.1435369 | 0.02395708 | 0.08348951 | 0.1432878 | 0.02681653
[5 empty] | 0.08412996 | 0.1477511 | 0.023979 |  | 0.02847386 | 0.1447363 | 0.02475118 | 0.05708469 | 0.1443343 | 0.02374834 | 0.08536509 | 0.1440838 | 0.02662246
[5 empty] | 0.084994 | 0.1485674 | 0.02396712 |  | 0.02871075 | 0.145536 | 0.02465199 | 0.05971338 | 0.1451317 | 0.02355384 | 0.08764464 | 0.1448798 | 0.02663309
[5 empty] | 0.0863425 | 0.1493837 | 0.02412803 |  | 0.02798431 | 0.1463356 | 0.02492947 | 0.05895994 | 0.1459292 | 0.02380424 | 0.08205463 | 0.1456759 | 0.02711569
[5 empty] | 0.08526963 | 0.1502 | 0.02403156 |  | 0.02888103 | 0.1471353 | 0.02491197 | 0.05875217 | 0.1467266 | 0.02404661 | 0.08347225 | 0.1464719 | 0.0270888
[5 empty] | 0.08589199 | 0.1510163 | 0.02388202 |  | 0.02885371 | 0.1479349 | 0.02495197 | 0.05992486 | 0.147524 | 0.02393142 | 0.0844579 | 0.147268 | 0.02674726
[5 empty] | 0.08611943 | 0.1518326 | 0.02429686 |  | 0.02898389 | 0.1487346 | 0.02504879 | 0.05986807 | 0.1483214 | 0.02402501 | 0.0810347 | 0.148064 | 0.02732989
[5 empty] | 0.08558238 | 0.1526489 | 0.02444705 |  | 0.02761086 | 0.1495342 | 0.02509658 | 0.05916683 | 0.1491189 | 0.02440147 | 0.08092805 | 0.1488601 | 0.02731361
[5 empty] | 0.08415342 | 0.1534652 | 0.02456412 |  | 0.02832233 | 0.1503339 | 0.02528774 | 0.05867703 | 0.1499163 | 0.02421263 | 0.08386477 | 0.1496561 | 0.02700976
[5 empty] | 0.08499307 | 0.1542815 | 0.02429584 |  | 0.02890913 | 0.1511335 | 0.02514437 | 0.0590245 | 0.1507137 | 0.02409158 | 0.08366673 | 0.1504521 | 0.02713184
[5 empty] | 0.08409971 | 0.1550978 | 0.02451534 |  | 0.02887799 | 0.1519332 | 0.02527516 | 0.05845653 | 0.1515111 | 0.02406495 | 0.08470811 | 0.1512482 | 0.02705046
[5 empty] | 0.08556409 | 0.1559141 | 0.02481642 |  | 0.02884766 | 0.1527328 | 0.02541659 | 0.05903858 | 0.1523086 | 0.02445278 | 0.08128775 | 0.1520442 | 0.02725592
[5 empty] | 0.08481122 | 0.1567304 | 0.0247476 |  | 0.02827008 | 0.1535325 | 0.0251261 | 0.05926855 | 0.153106 | 0.02446496 | 0.08490525 | 0.1528403 | 0.02735964
[5 empty] | 0.08506524 | 0.1575467 | 0.02481888 |  | 0.02751332 | 0.1543321 | 0.02505537 | 0.05651867 | 0.1539034 | 0.02435778 | 0.08496224 | 0.1536363 | 0.02704576
[5 empty] | 0.0861732 | 0.158363 | 0.02474023 |  | 0.02770467 | 0.1551318 | 0.02530797 | 0.05723375 | 0.1547009 | 0.02438701 | 0.07943462 | 0.1544324 | 0.02750976
[5 empty] | 0.08431209 | 0.1591793 | 0.02459084 |  | 0.02874223 | 0.1559314 | 0.02546982 | 0.05895236 | 0.1554983 | 0.02463278 | 0.07933975 | 0.1552284 | 0.02763018
[5 empty] | 0.08417148 | 0.1599956 | 0.02463281 |  | 0.02833237 | 0.1567311 | 0.02518623 | 0.0574205 | 0.1562957 | 0.02453989 | 0.08127884 | 0.1560244 | 0.02752611
[5 empty] | 0.08522886 | 0.1608119 | 0.02491421 |  | 0.02779026 | 0.1575307 | 0.02542171 | 0.05822688 | 0.1570931 | 0.02432967 | 0.08388687 | 0.1568205 | 0.02764935
[5 empty] | 0.08456603 | 0.1616282 | 0.02456064 |  | 0.02863443 | 0.1583304 | 0.02544812 | 0.05692995 | 0.1578906 | 0.02423376 | 0.08244668 | 0.1576165 | 0.02724014
[5 empty] | 0.08473163 | 0.1624446 | 0.0248522 |  | 0.02813308 | 0.15913 | 0.02514158 | 0.06028564 | 0.158688 | 0.02467166 | 0.08496503 | 0.1584126 | 0.02729222