## 1
Общество с ограниченной ответственностью "Инженерная геология" (ООО "ИнжГео") | [10 empty] | Общество с ограниченной ответственностью "Инженерная геология" (ООО "ИнжГео")
Юр. адрес: 117279, г. Москва, ул. Миклухо-Маклая, 36 а, этаж 5, пом. XXIII к. 76-84 | [10 empty] | Юр. адрес: 117279, г. Москва, ул. Миклухо-Маклая, 36 а, этаж 5, пом. XXIII к. 76-84 | [8 empty] | нагр |  |  | X0 | Y0 | R |  | нагр |  |  |  | X0 | Y0 | R | нагр |  |  |  | X0 | Y0 | R |  | нагр |  |  |  | X0 | Y0 | R
Телефон/факс +7 (495) 132-30-00, Адрес электронной почты inbox@inj-geo.ru | [10 empty] | Телефон/факс +7 (495) 132-30-00, Адрес электронной почты inbox@inj-geo.ru | [12 empty] | 0 | [7 empty] | 0 | [6 empty] | 0 | [7 empty] | 0
[20 empty] | девиатор | [6 empty] | девиатор | [6 empty] | девиатор | [7 empty] | девиатор
Испытательная лаборатория ООО «ИнжГео» | [10 empty] | Испытательная лаборатория ООО «ИнжГео» | [8 empty] | x0 | Угол | X | Y |  |  |  | x0 |  | Угол | X | Y |  |  | x0 |  | Угол | X | Y |  |  |  | x0 |  | Угол | X | Y
Адрес места осуществления деятельности лаборатории: г. Москва, просп. Вернадского, д. 51, стр. 1 | [10 empty] | Адрес места осуществления деятельности лаборатории: г. Москва, просп. Вернадского, д. 51, стр. 1 | [9 empty] | 0 | [7 empty] | 0 | [6 empty] | 0 | [7 empty] | 0
Телефон +7(910)4557682, E-mail: slg85@mail.ru | [10 empty] | Телефон +7(910)4557682, E-mail: slg85@mail.ru | [9 empty] | 5 | [7 empty] | 5 | [6 empty] | 5 | [7 empty] | 5
[21 empty] | 10 | [7 empty] | 10 | [6 empty] | 10 | [7 empty] | 10
Протокол испытаний № 13-63/24 от 22-11-2022 | [20 empty] | 15 | [7 empty] | 15 | [6 empty] | 15 | [7 empty] | 15
Наименование и адрес заказчика: Переход трубопровода через р. Енисей | [20 empty] | 20 | [7 empty] | 20 | [6 empty] | 20 | [7 empty] | 20
Наименование объекта: ООО Регионстрой | [20 empty] | 25 | [7 empty] | 25 | [6 empty] | 25 | [7 empty] | 25
Наименование используемого метода/методики: ГОСТ 12248.4-2020 | [20 empty] | 30 | [7 empty] | 30 | [6 empty] | 30 | [7 empty] | 30
Условия проведения испытания: температура окружающей среды (18 - 25)0С, влажность воздуха (40 - 75)% | [20 empty] | 35 | [7 empty] | 35 | [6 empty] | 35 | [7 empty] | 35
Дата получение объекта подлежащего испытаниям: 26.10.2022 | [20 empty] | 40 | [7 empty] | 40 | [6 empty] | 40 | [7 empty] | 40
Дата испытания: 25.10.2022-19.11.2024 | [20 empty] | 45 | [7 empty] | 45 | [6 empty] | 45 | [7 empty] | 45
Испытание грунтов методом трехосного сжатия | [10 empty] | Испытание грунтов методом трехосного сжатия | [9 empty] | 50 | [7 empty] | 50 | [6 empty] | 50 | [7 empty] | 50
Лабораторный номер: |  | 1059 | [5 empty] | We, % = | 0.322852279 |  | Лабораторный номер: | [6 empty] | We, % = |  |  | 55 | [7 empty] | 55 | [6 empty] | 55 | [7 empty] | 55
Номер скважины: |  | BH-050 | [5 empty] | ρ, г/см3 = |  |  | Номер скважины: | [6 empty] | ρ, г/см3 = |  |  | 60 | [7 empty] | 60 | [6 empty] | 60 | [7 empty] | 60
Глубина отбора, м: |  | 3 | [5 empty] | ρs, г/см3 = | 2.74 |  | Глубина отбора, м: | [6 empty] | ρs, г/см3 = |  |  | 65 | [7 empty] | 65 | [6 empty] | 65 | [7 empty] | 65
Наименование грунта: |  | Суглинок, после оттаивания текучий, легкий песчанистый | [5 empty] | e, д.е. = | 0.6 |  | Наименование грунта: | [6 empty] | e, д.е. = |  |  | 70 | [7 empty] | 70 | [6 empty] | 70 | [7 empty] | 70
Схема проведения опыта: |  | КД | [5 empty] | IL, д.е. = | 1.061 |  | Схема проведения опыта: | [6 empty] | IL, д.е. = |  |  | 75 | [7 empty] | 75 | [6 empty] | 75 | [7 empty] | 75
Результаты испытаний | [10 empty] | Результаты испытаний | [9 empty] | 80 | [7 empty] | 80 | [6 empty] | 80 | [7 empty] | 80
[21 empty] | 85 | [7 empty] | 85 | [6 empty] | 85 | [7 empty] | 85
[21 empty] | 90 | [7 empty] | 90 | [6 empty] | 90 | [7 empty] | 90
[21 empty] | 95 | [7 empty] | 95 | [6 empty] | 95 | [7 empty] | 95
[21 empty] | 100 | [7 empty] | 100 | [6 empty] | 100 | [7 empty] | 100
[21 empty] | 105 | [7 empty] | 105 | [6 empty] | 105 | [7 empty] | 105
[21 empty] | 110 | [7 empty] | 110 | [6 empty] | 110 | [7 empty] | 110
[21 empty] | 115 | [7 empty] | 115 | [6 empty] | 115 | [7 empty] | 115
[21 empty] | 120 | [7 empty] | 120 | [6 empty] | 120 | [7 empty] | 120
[21 empty] | 125 | [7 empty] | 125 | [6 empty] | 125 | [7 empty] | 125
[21 empty] | 130 | [7 empty] | 130 | [6 empty] | 130 | [7 empty] | 130
[21 empty] | 135 | [7 empty] | 135 | [6 empty] | 135 | [7 empty] | 135
[21 empty] | 140 | [7 empty] | 140 | [6 empty] | 140 | [7 empty] | 140
[21 empty] | 145 | [7 empty] | 145 | [6 empty] | 145 | [7 empty] | 145
[21 empty] | 150 | [7 empty] | 150 | [6 empty] | 150 | [7 empty] | 150
[21 empty] | 155 | [7 empty] | 155 | [6 empty] | 155 | [7 empty] | 155
[21 empty] | 160 | [7 empty] | 160 | [6 empty] | 160 | [7 empty] | 160
[21 empty] | 165 | [7 empty] | 165 | [6 empty] | 165 | [7 empty] | 165
[21 empty] | 170 | [7 empty] | 170 | [6 empty] | 170 | [7 empty] | 170
[21 empty] | 175 | [7 empty] | 175 | [6 empty] | 175 | [7 empty] | 175
[21 empty] | 180 | [7 empty] | 180 | [6 empty] | 180 | [7 empty] | 180
[13 empty] | Давление в камере, Мпа σ3 | Вертикальная нагрузка, Мпа σ1 | Поровое давление, Мпа u
[13 empty] | 0.05 | 0.08493633 |  |  |  |  | 1 | [6 empty] | σ3,кПа | σ1,кПа | u, кПа |  |  |  | 4
[13 empty] | 0.15 | 0.2220252 | [26 empty] | δ3, Мпа | δ1-δ3, МПа | δ1, МПа | δ1, КПа
[13 empty] | 0.25 | 0.3591141 | [20 empty] | С, МПа:
φ, град:
E, Мпа
[26 empty] | x | 0
[26 empty] | y |  |  |  | С, кПа | φ,°
Эффективные значения угла внутреннего трения и удельного сцепления ϕ', С'
[13 empty] | ϕ', град. = | 9
[13 empty] | С', МПа = | 0.007
|  | K0, д.е. | 0.8435655 | Эффективное напряжение, Мпа: |  |  |  |  | 0.04217828
|  | Модуль деформации E0, МПа: |  | Точки нахождения модуля Е0, Мпа (полное напряжение): |  |  |  |  | 0.04217828 | 0.06748524
|  | Модуль деформации E50, МПа: |  | qmax Давление при разрушении образца, Мпа (девиатор): |  |  |  |  | 0.1012279
|  | Коэф. Поперечной деформации, ϑ: |  | 0,5 qmax, Мпа (девиатор): |  |  |  |  | 0.05061393
| Начальник исп. лаборатории: | [6 empty] | Семиколенова Л.Г. |  |  |  |  | Начальник исп. лаборатории: |  |  |  |  | Семиколенова Л.Г.
Лист 1 , всего листов 2 | [11 empty] | Лист 2 , всего листов 2
Частичное воспроизведение протокола испытаний без письменного разрешения ООО «ИнжГео» ЗАПРЕЩАЕТСЯ | [11 empty] | Частичное воспроизведение протокола испытаний без письменного разрешения ООО «ИнжГео» ЗАПРЕЩАЕТСЯ
E0 |  |  | E50 |  | Деформация |  |  |  | Первая прочность |  |  | Вторая прочность |  |  | Третья прочность
devE0 | epsE0 |  | dev50 | epsE50 | dev | eps | ev |  | dev1 | eps1 | ev1 | dev1 | eps1 | ev2 | dev1 | eps1 | ev3
0.02530697 | 0.001687118 |  | 0.05061393 | 0.005061355 | 0 | 0 | 0 |  | 0 | 0 | 0 | 0 | 0 | 0 | 0.03164308 | 0.0003906524 | 0
[5 empty] | 0.01355595 | 0.0008163043 | 0 |  | 0.0104809 | 0.0006987213 | 0 | 0.01836643 | 0.0004341912 | 0 | 0.05455704 | 0.001010308 | 0
Секущая модуля Е0 |  |  | Линия Q max |  | 0.02530697 | 0.001687118 | 0 |  | 0.01746816 | 0.001746803 | 0 | 0.0360126 | 0.001277033 | 0 | 0.05758423 | 0.001591895 | 0
| 0 |  |  | 0 | 0.03266446 | 0.002448913 | -0.001831808 |  | 0.01807459 | 0.002398945 | -0.001049616 | 0.03833087 | 0.002391863 | -0.001035709 | 0.06439464 | 0.002387842 | -0.001753865
[5 empty] | 0.04010311 | 0.003265217 | -0.0018418 |  | 0.01973695 | 0.003198593 | -0.001050252 | 0.04157597 | 0.00318915 | -0.00103832 | 0.06461903 | 0.003183789 | -0.001750733
[5 empty] | 0.04536809 | 0.004081521 | -0.001862339 |  | 0.02086941 | 0.003998241 | -0.001059152 | 0.0459667 | 0.003986438 | -0.001046155 | 0.06831296 | 0.003979736 | -0.001727594
|  |  | Линия 0,5 Q max |  | 0.05061393 | 0.005061355 | -0.001852902 |  | 0.02233628 | 0.004797889 | -0.001053007 | 0.04787799 | 0.004783726 | -0.00104887 | 0.07435404 | 0.004775684 | -0.001722723
|  |  |  | 0 | 0.05177862 | 0.00571413 | -0.001037308 |  | 0.02343654 | 0.005597538 | -0.001220519 | 0.04771991 | 0.005581013 | -0.001123492 | 0.0737112 | 0.005571631 | -0.001656107
[5 empty] | 0.0541092 | 0.006530434 | -0.001045412 |  | 0.02419029 | 0.006397186 | -0.001221489 | 0.04985004 | 0.006378301 | -0.001138921 | 0.07574629 | 0.006367578 | -0.001660615
[5 empty] | 0.05817325 | 0.007346739 | -0.001029516 |  | 0.02468026 | 0.007196834 | -0.001213606 | 0.05236457 | 0.007175588 | -0.001138921 | 0.07807465 | 0.007163525 | -0.001686158
[5 empty] | 0.05960039 | 0.008163043 | -0.001044269 |  | 0.02516725 | 0.007996482 | -0.001206572 | 0.05156667 | 0.007972876 | -0.00114119 | 0.08042195 | 0.007959473 | -0.001657777
[5 empty] | 0.06161469 | 0.008979347 | -0.001161916 |  | 0.02621125 | 0.008796131 | -0.001457862 | 0.05369343 | 0.008770164 | -0.001201879 | 0.08003951 | 0.00875542 | -0.001542274
Коэфф. Точки |  |  |  |  | 0.06464524 | 0.009795651 | -0.001156107 |  | 0.02683642 | 0.009595779 | -0.001468023 | 0.05465936 | 0.009567451 | -0.001203317 | 0.08329666 | 0.009551367 | -0.001548816
[5 empty] | 0.06625897 | 0.01061196 | -0.001171675 |  | 0.02703669 | 0.01039543 | -0.00146552 | 0.05817308 | 0.01036474 | -0.001192054 | 0.08962408 | 0.01034731 | -0.001544143
[5 empty] | 0.06725545 | 0.01142826 | -0.001164356 |  | 0.02826766 | 0.01119508 | -0.00147892 | 0.05942307 | 0.01116203 | -0.001191575 | 0.08508498 | 0.01114326 | -0.001572957
[5 empty] | 0.06808311 | 0.01224456 | -0.001359139 |  | 0.02826358 | 0.01199472 | -0.001788056 | 0.05809419 | 0.01195931 | -0.001229713 | 0.08764083 | 0.01193921 | -0.001417758
[5 empty] | 0.07088419 | 0.01306087 | -0.001367629 |  | 0.02914384 | 0.01279437 | -0.001790727 | 0.05910383 | 0.0127566 | -0.001244469 | 0.0919397 | 0.01273516 | -0.001410796
[5 empty] | 0.07213275 | 0.01387717 | -0.00136804 |  | 0.0284541 | 0.01359402 | -0.001768822 | 0.05956898 | 0.01355389 | -0.001237029 | 0.08811447 | 0.0135311 | -0.001432251
[5 empty] | 0.07389855 | 0.01469348 | -0.001361877 |  | 0.02858813 | 0.01439367 | -0.001788412 | 0.06128267 | 0.01435118 | -0.001234301 | 0.08959023 | 0.01432705 | -0.001432109
[5 empty] | 0.07520367 | 0.01550978 | -0.001604132 |  | 0.03003918 | 0.01519332 | -0.002085376 | 0.06151904 | 0.01514846 | -0.001274796 | 0.0953235 | 0.015123 | -0.001276517
[5 empty] | 0.07648721 | 0.01632609 | -0.001628664 |  | 0.03065838 | 0.01599296 | -0.002072482 | 0.06105791 | 0.01594575 | -0.001265313 | 0.09229919 | 0.01591895 | -0.001288005
[5 empty] | 0.07742201 | 0.01714239 | -0.001609135 |  | 0.03027113 | 0.01679261 | -0.002092239 | 0.06157835 | 0.01674304 | -0.001257094 | 0.09503635 | 0.01671489 | -0.001265923
[5 empty] | 0.07736911 | 0.01795869 | -0.001615591 |  | 0.03035202 | 0.01759226 | -0.002061251 | 0.060588 | 0.01754033 | -0.001271635 | 0.09475437 | 0.01751084 | -0.001274475
[5 empty] | 0.07868098 | 0.018775 | -0.001846759 |  | 0.03098123 | 0.01839191 | -0.002307577 | 0.06432135 | 0.01833761 | -0.001264491 | 0.09196988 | 0.01830679 | -0.001129874
[5 empty] | 0.07903262 | 0.0195913 | -0.001838814 |  | 0.03164849 | 0.01919156 | -0.002325835 | 0.06206864 | 0.0191349 | -0.001287456 | 0.09819462 | 0.01910273 | -0.001140256
[5 empty] | 0.07977065 | 0.02040761 | -0.001839553 |  | 0.03129548 | 0.01999121 | -0.002288858 | 0.06394736 | 0.01993219 | -0.001271891 | 0.0973507 | 0.01989868 | -0.001139914
[5 empty] | 0.08011844 | 0.02122391 | -0.001830869 |  | 0.03108011 | 0.02079085 | -0.00230596 | 0.06451243 | 0.02072948 | -0.001265129 | 0.09559119 | 0.02069463 | -0.001138659
[5 empty] | 0.08318022 | 0.02204022 | -0.002003894 |  | 0.03208824 | 0.0215905 | -0.002406603 | 0.06558493 | 0.02152676 | -0.00127752 | 0.09892651 | 0.02149058 | -0.00103094
[5 empty] | 0.08226061 | 0.02285652 | -0.002018862 |  | 0.03150234 | 0.02239015 | -0.002421829 | 0.06603921 | 0.02232405 | -0.001278799 | 0.0948142 | 0.02228652 | -0.001027846
[5 empty] | 0.08391779 | 0.02367282 | -0.002008546 |  | 0.03132505 | 0.0231898 | -0.002426179 | 0.06321249 | 0.02312134 | -0.001290051 | 0.09555854 | 0.02308247 | -0.001033209
[5 empty] | 0.08434685 | 0.02448913 | -0.002015019 |  | 0.0309562 | 0.02398945 | -0.002398628 | 0.06430377 | 0.02391863 | -0.001274579 | 0.0946948 | 0.02387842 | -0.001031868
[5 empty] | 0.08519547 | 0.02530543 | -0.002084532 |  | 0.03105001 | 0.0247891 | -0.002416098 | 0.06636022 | 0.02471592 | -0.001264109 | 0.09653972 | 0.02467437 | -0.0009366602
[5 empty] | 0.08595177 | 0.02612174 | -0.002077422 |  | 0.03237114 | 0.02558874 | -0.002409135 | 0.06432493 | 0.0255132 | -0.001271473 | 0.09841561 | 0.02547031 | -0.0009409122
[5 empty] | 0.08605365 | 0.02693804 | -0.00207094 |  | 0.0323469 | 0.02638839 | -0.002392568 | 0.06495263 | 0.02631049 | -0.001279853 | 0.1001128 | 0.02626626 | -0.0009521563
[5 empty] | 0.08524702 | 0.02775435 | -0.002084532 |  | 0.03205666 | 0.02718804 | -0.002384165 | 0.06691471 | 0.02710778 | -0.001263093 | 0.09771266 | 0.02706221 | -0.0009537626
[5 empty] | 0.08563517 | 0.02857065 | -0.002084018 |  | 0.03280861 | 0.02798769 | -0.002339947 | 0.0640783 | 0.02790507 | -0.001233104 | 0.0996062 | 0.02785815 | -0.0008777742
[5 empty] | 0.08837168 | 0.02938695 | -0.00206036 |  | 0.03239717 | 0.02878734 | -0.002318879 | 0.06477817 | 0.02870235 | -0.001252499 | 0.103634 | 0.0286541 | -0.0008756005
[5 empty] | 0.08754569 | 0.03020326 | -0.002073434 |  | 0.03199007 | 0.02958699 | -0.002322858 | 0.06484604 | 0.02949964 | -0.001239942 | 0.1005376 | 0.02945005 | -0.0008780351
[5 empty] | 0.08760265 | 0.03101956 | -0.002077792 |  | 0.03258789 | 0.03038663 | -0.002252773 | 0.06573263 | 0.03029693 | -0.001241434 | 0.102169 | 0.030246 | -0.0008635142
[5 empty] | 0.08843502 | 0.03183587 | -0.002033896 |  | 0.03287817 | 0.03118628 | -0.002231258 | 0.06526984 | 0.03109422 | -0.001205298 | 0.1008763 | 0.03104194 | -0.0008054176
[5 empty] | 0.08998576 | 0.03265217 | -0.002028214 |  | 0.03237885 | 0.03198593 | -0.00222812 | 0.06801666 | 0.0318915 | -0.001209619 | 0.10348 | 0.03183789 | -0.0007955475
[5 empty] | 0.08995417 | 0.03346848 | -0.002027809 |  | 0.03301268 | 0.03278558 | -0.002241119 | 0.06834919 | 0.03268879 | -0.001188854 | 0.1051994 | 0.03263384 | -0.0007987573
[5 empty] | 0.09074548 | 0.03428478 | -0.002040186 |  | 0.03304693 | 0.03358523 | -0.002260168 | 0.06835026 | 0.03348608 | -0.001197856 | 0.102434 | 0.03342979 | -0.000742882
[5 empty] | 0.09044212 | 0.03510108 | -0.001960269 |  | 0.03325321 | 0.03438487 | -0.002088343 | 0.06771375 | 0.03428337 | -0.001151733 | 0.1033617 | 0.03422573 | -0.0007372513
[5 empty] | 0.09099218 | 0.03591739 | -0.001949521 |  | 0.03262419 | 0.03518452 | -0.002105395 | 0.06785589 | 0.03508065 | -0.001144999 | 0.1011376 | 0.03502168 | -0.0007342878
[5 empty] | 0.09272542 | 0.03673369 | -0.001949325 |  | 0.03393403 | 0.03598417 | -0.002102659 | 0.06827666 | 0.03587794 | -0.001144656 | 0.1002803 | 0.03581763 | -0.0007434748
[5 empty] | 0.09303664 | 0.03755 | -0.001962223 |  | 0.03391657 | 0.03678382 | -0.002090028 | 0.06875825 | 0.03667523 | -0.001142145 | 0.1040854 | 0.03661357 | -0.0007365846
[5 empty] | 0.09165587 | 0.0383663 | -0.001835256 |  | 0.03322772 | 0.03758347 | -0.00193678 | 0.06916955 | 0.03747252 | -0.001062329 | 0.1041684 | 0.03740952 | -0.0006850107
[5 empty] | 0.09386112 | 0.03918261 | -0.001867492 |  | 0.03401536 | 0.03838312 | -0.001923999 | 0.06760554 | 0.0382698 | -0.001064571 | 0.1063348 | 0.03820547 | -0.0006879434
[5 empty] | 0.09231637 | 0.03999891 | -0.001851744 |  | 0.0340314 | 0.03918276 | -0.001937555 | 0.07008716 | 0.03906709 | -0.001061475 | 0.101541 | 0.03900142 | -0.0006837149
[5 empty] | 0.09436539 | 0.04081521 | -0.001862861 |  | 0.03420391 | 0.03998241 | -0.00175274 | 0.06741372 | 0.03986438 | -0.001067666 | 0.1072069 | 0.03979736 | -0.0006772358
[5 empty] | 0.09343081 | 0.04163152 | -0.00172812 |  | 0.0337615 | 0.04078206 | -0.001755696 | 0.06727638 | 0.04066167 | -0.0009743319 | 0.103917 | 0.04059331 | -0.0006254599
[5 empty] | 0.09459785 | 0.04244782 | -0.001726394 |  | 0.03407123 | 0.04158171 | -0.001726658 | 0.06796794 | 0.04145895 | -0.0009817725 | 0.1038854 | 0.04138926 | -0.0006261453
[5 empty] | 0.09534896 | 0.04326413 | -0.001713792 |  | 0.03413497 | 0.04238136 | -0.001736917 | 0.06933636 | 0.04225624 | -0.0009815767 | 0.1089339 | 0.04218521 | -0.0006235285
[5 empty] | 0.09499337 | 0.04408043 | -0.001742275 |  | 0.0335904 | 0.04318101 | -0.001738656 | 0.06847964 | 0.04305353 | -0.0009785417 | 0.1073567 | 0.04298115 | -0.0006228432
[5 empty] | 0.09601598 | 0.04489674 | -0.001581248 |  | 0.0345742 | 0.04398065 | -0.001504509 | 0.06928895 | 0.04385082 | -0.0008840221 | 0.1075146 | 0.0437771 | -0.0005639448
[5 empty] | 0.09567862 | 0.04571304 | -0.001564693 |  | 0.0350681 | 0.0447803 | -0.001504963 | 0.07229622 | 0.04464811 | -0.0008838467 | 0.1032068 | 0.04457305 | -0.0005590067
[5 empty] | 0.09557722 | 0.04652934 | -0.001586451 |  | 0.03448922 | 0.04557995 | -0.00152133 | 0.06818319 | 0.04544539 | -0.0008811274 | 0.1100518 | 0.04536899 | -0.000564057
[5 empty] | 0.09557476 | 0.04734565 | -0.001581248 |  | 0.03458159 | 0.0463796 | -0.001501781 | 0.06972686 | 0.04624268 | -0.0008817415 | 0.1053298 | 0.04616494 | -0.0005594556
[5 empty] | 0.09586672 | 0.04816195 | -0.001399524 |  | 0.03451929 | 0.04717925 | -0.001262496 | 0.07133292 | 0.04703997 | -0.0007685176 | 0.1077012 | 0.04696089 | -0.0004933362
[5 empty] | 0.09752879 | 0.04897826 | -0.001395165 |  | 0.03379519 | 0.04797889 | -0.001265671 | 0.06962356 | 0.04783726 | -0.0007634846 | 0.105206 | 0.04775684 | -0.0004934349
[5 empty] | 0.09777488 | 0.04979456 | -0.001392073 |  | 0.03382808 | 0.04877854 | -0.001279386 | 0.06907739 | 0.04863454 | -0.0007673737 | 0.1070612 | 0.04855278 | -0.0004961
[5 empty] | 0.09869624 | 0.05061087 | -0.001225404 |  | 0.03421337 | 0.04957819 | -0.001271385 | 0.07002781 | 0.04943183 | -0.000632097 | 0.1044379 | 0.04934873 | -0.000489684
[5 empty] | 0.09749053 | 0.05142717 | -0.001215315 |  | 0.03473161 | 0.05037784 | -0.0009998287 | 0.06902775 | 0.05022912 | -0.00063763 | 0.1093896 | 0.05014468 | -0.0004207915
[5 empty] | 0.09758956 | 0.05224347 | -0.00121106 |  | 0.03469725 | 0.05117749 | -0.001004756 | 0.07025526 | 0.05102641 | -0.0006385204 | 0.1107205 | 0.05094062 | -0.0004152399
[5 empty] | 0.09987399 | 0.05305978 | -0.001220298 |  | 0.03511734 | 0.05197714 | -0.001002343 | 0.07026098 | 0.05182369 | -0.0006372484 | 0.1075665 | 0.05173657 | -0.0004212924
[5 empty] | 0.09796398 | 0.05387608 | -0.001005599 |  | 0.03545017 | 0.05277678 | -0.0009989236 | 0.07161145 | 0.05262098 | -0.0006390928 | 0.1052607 | 0.05253252 | -0.0004183288
[5 empty] | 0.09979438 | 0.05469239 | -0.001009226 |  | 0.03482254 | 0.05357643 | -0.0007297384 | 0.07306793 | 0.05341827 | -0.0005029108 | 0.1055245 | 0.05332847 | -0.0003302965
[5 empty] | 0.1006841 | 0.05550869 | -0.001010637 |  | 0.03422545 | 0.05437608 | -0.0007223299 | 0.07254783 | 0.05421556 | -0.0004953385 | 0.1088983 | 0.05412441 | -0.0003294386
[5 empty] | 0.09877126 | 0.056325 | -0.001014163 |  | 0.03486345 | 0.05517573 | -0.0007298837 | 0.07290802 | 0.05501284 | -0.0004995232 | 0.1071366 | 0.05492036 | -0.0003291416
[5 empty] | 0.10073 | 0.0571413 | -0.001005901 |  | 0.03541409 | 0.05597538 | -0.0007238552 | 0.0735286 | 0.05581013 | -0.0005015159 | 0.1085211 | 0.05571631 | -0.0003323093
[5 empty] | 0.1000801 | 0.0579576 | -0.0007815601 |  | 0.03499459 | 0.05677503 | -0.0004388831 | 0.07112785 | 0.05660742 | -0.0003479567 | 0.1105786 | 0.05651226 | -0.0002273936
[5 empty] | 0.1004974 | 0.05877391 | -0.0007910445 |  | 0.03504731 | 0.05757467 | -0.0004358791 | 0.07178088 | 0.05740471 | -0.0003513862 | 0.1109049 | 0.0573082 | -0.0002279874
[5 empty] | 0.1001191 | 0.05959021 | -0.0007810898 |  | 0.0347575 | 0.05837432 | -0.0004365757 | 0.07158529 | 0.05820199 | -0.0003522961 | 0.1094989 | 0.05810415 | -0.0002281473
[5 empty] | 0.1017239 | 0.06040652 | -0.0007879876 |  | 0.03468541 | 0.05917397 | -0.0004390137 | 0.07298135 | 0.05899928 | -0.0003465219 | 0.111924 | 0.0589001 | -0.0002289238
[5 empty] | 0.1018625 | 0.06122282 | -0.0005454841 |  | 0.03524727 | 0.05997362 | -0.0001372441 | 0.07075447 | 0.05979657 | -0.0001904218 | 0.1071236 | 0.05969604 | -0.0001093538
[5 empty] | 0.09995892 | 0.06203913 | -0.0005422079 |  | 0.03487201 | 0.06077327 | -0.0001371759 | 0.07125112 | 0.06059386 | -0.0001932452 | 0.1078062 | 0.06049199 | -0.000109068
[5 empty] | 0.1001983 | 0.06285543 | -0.0005473406 |  | 0.03493633 | 0.06157292 | -0.0001350911 | 0.07203051 | 0.06139114 | -0.000191555 | 0.110526 | 0.06128794 | -0.0001090021
[5 empty] | 0.1023423 | 0.06367173 | -0.000547559 |  | 0.03515713 | 0.06237256 | -0.0001362221 | 0.06989578 | 0.06218843 | -0.0001929955 | 0.1091141 | 0.06208389 | -0.000109123
[5 empty] | 0.09980737 | 0.06448804 | -0.0002983873 |  | 0.03562303 | 0.06317221 | 0.0001761631 | 0.07046338 | 0.06298572 | -2.530897e-05 | 0.1108376 | 0.06287983 | 2.932821e-05
[5 empty] | 0.1008376 | 0.06530434 | -0.000293651 |  | 0.03455838 | 0.06397186 | 0.0001751561 | 0.0720252 | 0.06378301 | -2.550901e-05 | 0.1085382 | 0.06367578 | 2.938952e-05
[5 empty] | 0.1019983 | 0.06612065 | -0.0002984465 |  | 0.03573421 | 0.06477151 | 0.0001777353 | 0.07249108 | 0.06458029 | -2.555206e-05 | 0.1126267 | 0.06447173 | 2.945082e-05
[5 empty] | 0.1009379 | 0.06693695 | -0.0002967296 |  | 0.03430964 | 0.06557116 | 0.0001752091 | 0.07068874 | 0.06537758 | -2.527352e-05 | 0.1084873 | 0.06526768 | 2.90713e-05
[5 empty] | 0.1021715 | 0.06775326 | -3.535504e-05 |  | 0.03507446 | 0.0663708 | 0.0005465321 | 0.0735001 | 0.06617487 | 0.0001744457 | 0.1067858 | 0.06606362 | 0.0002231235
[5 empty] | 0.1012279 | 0.06856956 | -3.573612e-05 |  | 0.03459795 | 0.06717045 | 0.0005476255 | 0.07080136 | 0.06697216 | 0.0001756056 | 0.108994 | 0.06685957 | 0.0002224558
[5 empty] | 0.1010409 | 0.06938586 | -3.563996e-05 |  | 0.03406908 | 0.0679701 | 0.0005479535 | 0.07058506 | 0.06776945 | 0.0001764842 | 0.1098333 | 0.06765552 | 0.0002239247
[5 empty] | 0.1025422 | 0.07020217 | -3.573256e-05 |  | 0.03433675 | 0.06876975 | 0.0005482815 | 0.0713636 | 0.06856673 | 0.0001744985 | 0.1054985 | 0.06845146 | 0.0002212762
[5 empty] | 0.101343 | 0.07101847 | 0.0002592056 |  | 0.03529878 | 0.0695694 | 0.0009855666 | 0.07193826 | 0.06936402 | 0.0004526112 | 0.1125401 | 0.06924741 | 0.0004850396
[5 empty] | 0.1014298 | 0.07183478 | 0.000256239 |  | 0.034019 | 0.07036905 | 0.0009807661 | 0.07011224 | 0.07016131 | 0.0004522918 | 0.1118586 | 0.07004336 | 0.0004903676
[5 empty] | 0.1003651 | 0.07265108 | 0.0002589992 |  | 0.0344859 | 0.07116869 | 0.0009862524 | 0.0737411 | 0.0709586 | 0.0004568093 | 0.1061124 | 0.07083931 | 0.0004872393
[5 empty] | 0.1025929 | 0.07346739 | 0.0002559294 |  | 0.03441695 | 0.07196834 | 0.001474984 | 0.07077635 | 0.07175588 | 0.0004590452 | 0.1076842 | 0.07163525 | 0.0004931538
[5 empty] | 0.09995718 | 0.07428369 | 0.0006311128 |  | 0.03450783 | 0.07276799 | 0.00148723 | 0.07319871 | 0.07255317 | 0.0008116387 | 0.1074932 | 0.0724312 | 0.0008367695
[5 empty] | 0.1024331 | 0.07509999 | 0.0006250968 |  | 0.03484326 | 0.07356764 | 0.001483542 | 0.07020563 | 0.07335046 | 0.0008139289 | 0.1069752 | 0.07322715 | 0.0008265447
[5 empty] | 0.09996137 | 0.0759163 | 0.0006272901 |  | 0.03536375 | 0.07436729 | 0.001472033 | 0.07242046 | 0.07414775 | 0.0008106572 | 0.1093229 | 0.0740231 | 0.0008300361
[5 empty] | 0.102384 | 0.0767326 | 0.0006329301 |  | 0.03433221 | 0.07516694 | 0.001469525 | 0.0720374 | 0.07494503 | 0.000813111 | 0.107828 | 0.07481904 | 0.0008294542
[5 empty] | 0.1013649 | 0.07754891 | 0.001070224 |  | 0.03406245 | 0.07596658 | 0.002038584 | 0.07078685 | 0.07574232 | 0.001259214 | 0.1079072 | 0.07561499 | 0.001263288
[5 empty] | 0.1018588 | 0.07836521 | 0.001078716 |  | 0.03485026 | 0.07676623 | 0.002037364 | 0.07214789 | 0.07653961 | 0.001256061 | 0.1084841 | 0.07641094 | 0.00124925
[5 empty] | 0.1013465 | 0.07918152 | 0.001068934 |  | 0.03390956 | 0.07756588 | 0.002044482 | 0.07122361 | 0.0773369 | 0.001251772 | 0.1085189 | 0.07720688 | 0.001259151
[5 empty] | 0.1021028 | 0.07999782 | 0.001083983 |  | 0.03467791 | 0.07836553 | 0.002050583 | 0.0721345 | 0.07813418 | 0.001251898 | 0.1106997 | 0.07800283 | 0.001261032
[5 empty] | 0.1020105 | 0.08081412 | 0.001602086 |  | 0.03418423 | 0.07916518 | 0.002645285 | 0.07180212 | 0.07893147 | 0.001801792 | 0.1086475 | 0.07879878 | 0.00176834
[5 empty] | 0.09939945 | 0.08163043 | 0.00161751 |  | 0.03504306 | 0.07996482 | 0.002678198 | 0.07109071 | 0.07972876 | 0.001784276 | 0.1071293 | 0.07959473 | 0.00175902
[5 empty] | 0.1009846 | 0.08244673 | 0.001618153 |  | 0.03452236 | 0.08076447 | 0.002628297 | 0.07110681 | 0.08052605 | 0.001792319 | 0.107076 | 0.08039067 | 0.001764119
[5 empty] | 0.1018357 | 0.08326304 | 0.001592606 |  | 0.0342716 | 0.08156412 | 0.002652451 | 0.07005852 | 0.08132333 | 0.001795358 | 0.1103123 | 0.08118662 | 0.001757965
[5 empty] | 0.101526 | 0.08407934 | 0.002208361 |  | 0.03411311 | 0.08236377 | 0.003367405 | 0.07236833 | 0.08212062 | 0.002419314 | 0.1052746 | 0.08198257 | 0.002327422
[5 empty] | 0.1015543 | 0.08489565 | 0.002235963 |  | 0.03519527 | 0.08316342 | 0.003310008 | 0.0707402 | 0.08291791 | 0.002382407 | 0.1086086 | 0.08277852 | 0.002345987
[5 empty] | 0.1009227 | 0.08571195 | 0.00224776 |  | 0.03395453 | 0.08396307 | 0.003351053 | 0.06946405 | 0.0837152 | 0.002418595 | 0.1080373 | 0.08357446 | 0.002328127
[5 empty] | 0.1009423 | 0.08652825 | 0.002247538 |  | 0.03430877 | 0.08476271 | 0.003363066 | 0.07253633 | 0.08451248 | 0.002416438 | 0.1089999 | 0.08437041 | 0.002345517
[5 empty] | 0.1011566 | 0.08734456 | 0.00294351 |  | 0.03431625 | 0.08556236 | 0.004051883 | 0.07275626 | 0.08530977 | 0.003078981 | 0.1046668 | 0.08516636 | 0.003042147
[5 empty] | 0.1008827 | 0.08816086 | 0.002917376 |  | 0.03430622 | 0.08636201 | 0.004077598 | 0.07198068 | 0.08610706 | 0.003079908 | 0.1066936 | 0.0859623 | 0.003021232
[5 empty] | 0.09895684 | 0.08897717 | 0.002965827 |  | 0.03480121 | 0.08716166 | 0.004064945 | 0.07010063 | 0.08690435 | 0.003074965 | 0.1044635 | 0.08675825 | 0.003010926
[5 empty] | 0.1008479 | 0.08979347 | 0.002920606 |  | 0.0340317 | 0.08796131 | 0.00408821 | 0.07068887 | 0.08770164 | 0.003113896 | 0.1049092 | 0.0875542 | 0.003838741
[5 empty] | 0.1009159 | 0.09060978 | 0.003726486 |  | 0.03384329 | 0.08876096 | 0.004888027 | 0.07244219 | 0.08849892 | 0.00387438 | 0.1068141 | 0.08835015 | 0.003788887
[5 empty] | 0.09910869 | 0.09142608 | 0.003755675 |  | 0.03470657 | 0.0895606 | 0.004931042 | 0.06815692 | 0.08929621 | 0.003901067 | 0.1088205 | 0.08914609 | 0.003789648
[5 empty] | 0.100585 | 0.09224238 | 0.003725363 |  | 0.03368429 | 0.09036025 | 0.004904646 | 0.07166671 | 0.0900935 | 0.003860455 | 0.108645 | 0.08994204 | 0.003779753
[5 empty] | 0.1002575 | 0.09305869 | 0.003753056 |  | 0.03475621 | 0.0911599 | 0.004887538 | 0.07211258 | 0.09089079 | 0.003845758 | 0.105185 | 0.09073799 | 0.00381781
[5 empty] | 0.09916305 | 0.09387499 | 0.004601534 |  | 0.03386013 | 0.09195955 | 0.005764506 | 0.06809128 | 0.09168807 | 0.004729421 | 0.1089591 | 0.09153394 | 0.004630722
[5 empty] | 0.0978967 | 0.0946913 | 0.004608969 |  | 0.03397262 | 0.0927592 | 0.005729971 | 0.0689083 | 0.09248536 | 0.004725636 | 0.1087355 | 0.09232988 | 0.004722382
[5 empty] | 0.09861718 | 0.0955076 | 0.004631275 |  | 0.03393358 | 0.09355884 | 0.005746087 | 0.07014018 | 0.09328265 | 0.004710023 | 0.1031304 | 0.09312583 | 0.004711158
[5 empty] | 0.09957124 | 0.09632391 | 0.005651027 |  | 0.0332229 | 0.09435849 | 0.005713279 | 0.06772353 | 0.09407994 | 0.004735572 | 0.1071726 | 0.09392178 | 0.004656443
[5 empty] | 0.09956163 | 0.09714021 | 0.005676474 |  | 0.03434145 | 0.09515814 | 0.006622353 | 0.06761242 | 0.09487722 | 0.005681634 | 0.1034149 | 0.09471772 | 0.005669965
[5 empty] | 0.0978884 | 0.09795651 | 0.005683826 |  | 0.03311082 | 0.09595779 | 0.006703928 | 0.06879423 | 0.09567451 | 0.005658342 | 0.1058801 | 0.09551367 | 0.005640034
[5 empty] | 0.09745026 | 0.09877282 | 0.0056482 |  | 0.03327768 | 0.09675744 | 0.006753409 | 0.07060918 | 0.0964718 | 0.005658342 | 0.1042864 | 0.09630962 | 0.005628175
[5 empty] | 0.09814489 | 0.09958912 | 0.005665164 |  | 0.03357418 | 0.09755709 | 0.006619678 | 0.0672706 | 0.09726909 | 0.005685611 | 0.1045376 | 0.09710557 | 0.005640034
[5 empty] | 0.09667559 | 0.1004054 | 0.006804038 |  | 0.03374074 | 0.09835673 | 0.007903107 | 0.06923493 | 0.09806637 | 0.006766367 | 0.105814 | 0.09790151 | 0.006720766
[5 empty] | 0.09674723 | 0.1012217 | 0.006791146 |  | 0.0331002 | 0.09915638 | 0.00798928 | 0.07007681 | 0.09886366 | 0.006664804 | 0.1055819 | 0.09869746 | 0.006779353
[5 empty] | 0.09840511 | 0.102038 | 0.006851533 |  | 0.03402846 | 0.09995603 | 0.007899916 | 0.07001361 | 0.09966095 | 0.00666615 | 0.1059562 | 0.09949341 | 0.006769252
[5 empty] | 0.09697129 | 0.1028543 | 0.006777576 |  | 0.03415838 | 0.1007557 | 0.007986886 | 0.06983045 | 0.1004582 | 0.006668167 | 0.1032039 | 0.1002894 | 0.006687768
[5 empty] | 0.09582378 | 0.1036706 | 0.008865757 |  | 0.03411788 | 0.1015553 | 0.009809288 | 0.06848287 | 0.1012555 | 0.008709758 | 0.1019935 | 0.1010853 | 0.009406743
[5 empty] | 0.09597062 | 0.1044869 | 0.008997935 |  | 0.03352394 | 0.102355 | 0.009654665 | 0.06883569 | 0.1020528 | 0.008832728 | 0.09951829 | 0.1018812 | 0.009345248
[5 empty] | 0.09361921 | 0.1053033 | 0.008896122 |  | 0.03387805 | 0.1031546 | 0.00975872 | 0.06646371 | 0.1028501 | 0.008801107 | 0.09957601 | 0.1026772 | 0.009320092
[5 empty] | 0.09352528 | 0.1061196 | 0.008951494 |  | 0.03362944 | 0.1039543 | 0.009763582 | 0.06669011 | 0.1036474 | 0.008733474 | 0.09771268 | 0.1034731 | 0.009261393
[5 empty] | 0.09234419 | 0.1069359 | 0.01206831 |  | 0.03329561 | 0.1047539 | 0.01172644 | 0.06948664 | 0.1044447 | 0.01186028 | 0.09977918 | 0.1042691 | 0.01317761
[5 empty] | 0.09187336 | 0.1077522 | 0.01199015 |  | 0.03276897 | 0.1055536 | 0.01178511 | 0.06612207 | 0.105242 | 0.01186147 | 0.09951533 | 0.105065 | 0.013261
[5 empty] | 0.08973955 | 0.1085685 | 0.01200699 |  | 0.0327477 | 0.1063532 | 0.01174287 | 0.06613908 | 0.1060392 | 0.01181378 | 0.101283 | 0.105861 | 0.01329806
[5 empty] | 0.08836166 | 0.1093848 | 0.01214046 |  | 0.03253383 | 0.1071529 | 0.01163375 | 0.06586974 | 0.1068365 | 0.01198427 | 0.09789528 | 0.1066569 | 0.0133113
[5 empty] | 0.08989078 | 0.1102011 | 0.01527897 |  | 0.03278271 | 0.1079525 | 0.01372096 | 0.06726345 | 0.1076338 | 0.01540844 | 0.09503078 | 0.1074529 | 0.01686878
[5 empty] | 0.08738664 | 0.1110174 | 0.01539177 |  | 0.03332758 | 0.1087522 | 0.01391437 | 0.06401622 | 0.1084311 | 0.01537467 | 0.09544295 | 0.1082488 | 0.01702455
[5 empty] | 0.08646695 | 0.1118337 | 0.01516618 |  | 0.03334911 | 0.1095518 | 0.01376517 | 0.06511447 | 0.1092284 | 0.01536699 | 0.09443755 | 0.1090448 | 0.01680613
[5 empty] | 0.08739414 | 0.11265 | 0.01772089 |  | 0.03325385 | 0.1103515 | 0.01392542 | 0.06613267 | 0.1100257 | 0.01548366 | 0.09587558 | 0.1098407 | 0.01694328
[5 empty] | 0.08630509 | 0.1134663 | 0.01758593 |  | 0.03313315 | 0.1111511 | 0.01587955 | 0.0656352 | 0.110823 | 0.01821462 | 0.09601562 | 0.1106367 | 0.0190312
[5 empty] | 0.08566922 | 0.1142826 | 0.01771734 |  | 0.03166845 | 0.1119508 | 0.01587955 | 0.06459728 | 0.1116203 | 0.01826579 | 0.09427345 | 0.1114326 | 0.0187651
[5 empty] | 0.08560581 | 0.1150989 | 0.01783987 |  | 0.03192727 | 0.1127504 | 0.01588428 | 0.06527523 | 0.1124176 | 0.01820549 | 0.09245249 | 0.1122286 | 0.01898213
[5 empty] | 0.08400213 | 0.1159152 | 0.01778659 |  | 0.03194673 | 0.1135501 | 0.01583379 | 0.06417637 | 0.1132148 | 0.01820731 | 0.09177197 | 0.1130245 | 0.01978284
[5 empty] | 0.08463045 | 0.1167315 | 0.01894855 |  | 0.03291916 | 0.1143497 | 0.01735213 | 0.06571704 | 0.1140121 | 0.01997231 | 0.09536304 | 0.1138205 | 0.01969391
[5 empty] | 0.08371178 | 0.1175478 | 0.01885346 |  | 0.03150946 | 0.1151493 | 0.01734167 | 0.06536191 | 0.1148094 | 0.01978321 | 0.0927603 | 0.1146164 | 0.01971763
[5 empty] | 0.08394831 | 0.1183641 | 0.01888769 |  | 0.03202161 | 0.115949 | 0.01728763 | 0.06297814 | 0.1156067 | 0.01992653 | 0.09576894 | 0.1154124 | 0.01991721
[5 empty] | 0.08555474 | 0.1191804 | 0.01914632 |  | 0.0314685 | 0.1167486 | 0.01854395 | 0.06256288 | 0.116404 | 0.01975335 | 0.0963711 | 0.1162083 | 0.01995278
[5 empty] | 0.0837135 | 0.1199967 | 0.02017655 |  | 0.03202181 | 0.1175483 | 0.01877288 | 0.06547762 | 0.1172013 | 0.02049516 | 0.0914412 | 0.1170042 | 0.02055179
[5 empty] | 0.08347058 | 0.120813 | 0.01989429 |  | 0.03220617 | 0.1183479 | 0.01853278 | 0.06143739 | 0.1179986 | 0.02063673 | 0.09545158 | 0.1178002 | 0.02068765
[5 empty] | 0.08353258 | 0.1216293 | 0.02019857 |  | 0.03122181 | 0.1191476 | 0.01873008 | 0.06386044 | 0.1187959 | 0.02048695 | 0.09300378 | 0.1185961 | 0.02067942
[5 empty] | 0.08443133 | 0.1224456 | 0.02110865 |  | 0.03148661 | 0.1199472 | 0.01853278 | 0.06387461 | 0.1195931 | 0.02090012 | 0.09485275 | 0.1193921 | 0.02062796
[5 empty] | 0.08384866 | 0.1232619 | 0.02095772 |  | 0.03167672 | 0.1207469 | 0.01969437 | 0.06474105 | 0.1203904 | 0.02095071 | 0.09347608 | 0.120188 | 0.0211561
[5 empty] | 0.08362149 | 0.1240783 | 0.02101641 |  | 0.03184121 | 0.1215465 | 0.01948636 | 0.06399079 | 0.1211877 | 0.02109617 | 0.0921028 | 0.120984 | 0.02125855
[5 empty] | 0.08482568 | 0.1248946 | 0.02078583 |  | 0.03149235 | 0.1223462 | 0.01957663 | 0.06190323 | 0.121985 | 0.02116574 | 0.09502161 | 0.1217799 | 0.02144424
[5 empty] | 0.08318218 | 0.1257109 | 0.02102899 |  | 0.03090794 | 0.1231458 | 0.01978268 | 0.06173144 | 0.1227823 | 0.02103082 | 0.09413394 | 0.1225759 | 0.02133752
[5 empty] | 0.0834256 | 0.1265272 | 0.02190144 |  | 0.0309405 | 0.1239455 | 0.02066807 | 0.06109394 | 0.1235796 | 0.02174018 | 0.09115755 | 0.1233718 | 0.02212942
[5 empty] | 0.08475779 | 0.1273435 | 0.02163056 |  | 0.03113423 | 0.1247451 | 0.02052168 | 0.062538 | 0.1243769 | 0.02164515 | 0.09041357 | 0.1241678 | 0.02201481
[5 empty] | 0.08461004 | 0.1281598 | 0.02164149 |  | 0.0311972 | 0.1255448 | 0.02082271 | 0.05999472 | 0.1251742 | 0.02177474 | 0.09090623 | 0.1249637 | 0.02214485
[5 empty] | 0.0853105 | 0.1289761 | 0.02165459 |  | 0.03163917 | 0.1263444 | 0.02044127 | 0.06273335 | 0.1259714 | 0.02143997 | 0.08992776 | 0.1257597 | 0.02187597
[5 empty] | 0.08468347 | 0.1297924 | 0.02257531 |  | 0.03010081 | 0.1271441 | 0.02162444 | 0.06280126 | 0.1267687 | 0.02187466 | 0.0941932 | 0.1265556 | 0.02278612
[5 empty] | 0.0847907 | 0.1306087 | 0.02270449 |  | 0.03069461 | 0.1279437 | 0.0216892 | 0.06365397 | 0.127566 | 0.02190335 | 0.08917816 | 0.1273516 | 0.02262969
[5 empty] | 0.08421582 | 0.131425 | 0.02260024 |  | 0.03116535 | 0.1287434 | 0.02144312 | 0.06317435 | 0.1283633 | 0.02188128 | 0.08971454 | 0.1281475 | 0.02289721
[5 empty] | 0.08544947 | 0.1322413 | 0.02278835 |  | 0.03090986 | 0.129543 | 0.02167409 | 0.06128012 | 0.1291606 | 0.02210195 | 0.0953192 | 0.1289435 | 0.02278612
[5 empty] | 0.08455994 | 0.1330576 | 0.02331083 |  | 0.02967346 | 0.1303427 | 0.02265472 | 0.05945313 | 0.1299579 | 0.02258539 | 0.09236795 | 0.1297394 | 0.02337108
[5 empty] | 0.08293827 | 0.1338739 | 0.02353328 |  | 0.03080755 | 0.1311423 | 0.02239582 | 0.06227727 | 0.1307552 | 0.02265736 | 0.089523 | 0.1305354 | 0.02316658
[5 empty] | 0.08403445 | 0.1346902 | 0.02351455 |  | 0.03015786 | 0.131942 | 0.02264346 | 0.06214448 | 0.1315525 | 0.022383 | 0.0898972 | 0.1313313 | 0.02345939
[5 empty] | 0.08467612 | 0.1355065 | 0.02357309 |  | 0.02950085 | 0.1327416 | 0.02327874 | 0.06051557 | 0.1323497 | 0.02254492 | 0.09348853 | 0.1321272 | 0.02308293
[5 empty] | 0.08483816 | 0.1363228 | 0.02392574 |  | 0.02942852 | 0.1335413 | 0.02328342 | 0.06043005 | 0.133147 | 0.02299209 | 0.09082306 | 0.1329232 | 0.02371531
[5 empty] | 0.08428073 | 0.1371391 | 0.02412094 |  | 0.02977897 | 0.1343409 | 0.02346351 | 0.05897646 | 0.1339443 | 0.02307897 | 0.09263962 | 0.1337191 | 0.02359896
[5 empty] | 0.08530283 | 0.1379554 | 0.02414986 |  | 0.02908228 | 0.1351406 | 0.02318752 | 0.06169849 | 0.1347416 | 0.02266513 | 0.09001406 | 0.1345151 | 0.02373193
[5 empty] | 0.08355947 | 0.1387717 | 0.02418601 |  | 0.02977324 | 0.1359402 | 0.02324132 | 0.06199819 | 0.1355389 | 0.02281375 | 0.09224477 | 0.135311 | 0.02370581
[5 empty] | 0.08338291 | 0.139588 | 0.02481622 |  | 0.0288775 | 0.1367399 | 0.02419384 | 0.0601317 | 0.1363362 | 0.02316977 | 0.09027395 | 0.136107 | 0.02419365
[5 empty] | 0.08493682 | 0.1404043 | 0.02464819 |  | 0.02889739 | 0.1375395 | 0.02399055 | 0.0600789 | 0.1371335 | 0.02337155 | 0.0913809 | 0.1369029 | 0.02429766
[5 empty] | 0.08508953 | 0.1412206 | 0.0248607 |  | 0.02938479 | 0.1383391 | 0.02411881 | 0.06108024 | 0.1379308 | 0.02307932 | 0.09047426 | 0.1376989 | 0.0240703
[5 empty] | 0.08416966 | 0.1420369 | 0.02472479 |  | 0.02915634 | 0.1391388 | 0.02428096 | 0.05840418 | 0.138728 | 0.022968 | 0.0883405 | 0.1384948 | 0.02408723
[5 empty] | 0.08410888 | 0.1428533 | 0.02539441 |  | 0.02884837 | 0.1399384 | 0.02473636 | 0.06172215 | 0.1395253 | 0.02370577 | 0.08866834 | 0.1392908 | 0.02459873
[5 empty] | 0.0847555 | 0.1436696 | 0.02534392 |  | 0.02942612 | 0.1407381 | 0.024881 | 0.06016669 | 0.1403226 | 0.02345928 | 0.09231038 | 0.1400867 | 0.02471173
[5 empty] | 0.08525107 | 0.1444859 | 0.0250132 |  | 0.02962229 | 0.1415377 | 0.02487601 | 0.05991711 | 0.1411199 | 0.02356022 | 0.08909121 | 0.1408827 | 0.02465032
[5 empty] | 0.08488887 | 0.1453022 | 0.02511418 |  | 0.02850748 | 0.1423374 | 0.02495831 | 0.06034224 | 0.1419172 | 0.02364851 | 0.0906883 | 0.1416786 | 0.02456188
[5 empty] | 0.08479223 | 0.1461185 | 0.02550749 |  | 0.02800131 | 0.143137 | 0.02569865 | 0.05949003 | 0.1427145 | 0.02349438 | 0.09430098 | 0.1424746 | 0.02510683
[5 empty] | 0.08409037 | 0.1469348 | 0.02556147 |  | 0.02876223 | 0.1439367 | 0.0256705 | 0.06002578 | 0.1435118 | 0.02382873 | 0.09245426 | 0.1432705 | 0.02468129
[5 empty] | 0.08442379 | 0.1477511 | 0.02578765 |  | 0.02865589 | 0.1447363 | 0.0257703 | 0.0607739 | 0.1443091 | 0.02363428 | 0.09224806 | 0.1440665 | 0.0248953
[5 empty] | 0.08286496 | 0.1485674 | 0.02558717 |  | 0.0278741 | 0.145536 | 0.02573448 | 0.05923986 | 0.1451063 | 0.02362243 | 0.09310178 | 0.1448624 | 0.02464645
[5 empty] | 0.08367879 | 0.1493837 | 0.02599054 |  | 0.02851955 | 0.1463356 | 0.02589957 | 0.05917683 | 0.1459036 | 0.02371486 | 0.09064781 | 0.1456583 | 0.02506702
[5 empty] | 0.08398833 | 0.1502 | 0.02588622 |  | 0.02819981 | 0.1471353 | 0.02629429 | 0.06060451 | 0.1467009 | 0.02383916 | 0.09068681 | 0.1464543 | 0.02516758
[5 empty] | 0.08482816 | 0.1510163 | 0.02608182 |  | 0.02828631 | 0.1479349 | 0.02613483 | 0.05991944 | 0.1474982 | 0.02400888 | 0.08779404 | 0.1472502 | 0.02532347
[5 empty] | 0.08298124 | 0.1518326 | 0.02619135 |  | 0.02788 | 0.1487346 | 0.02662604 | 0.06110166 | 0.1482955 | 0.02400649 | 0.08780314 | 0.1480462 | 0.02512987
[5 empty] | 0.08446527 | 0.1526489 | 0.02613171 |  | 0.0276141 | 0.1495342 | 0.02636289 | 0.0605912 | 0.1490928 | 0.02401339 | 0.08771187 | 0.1488421 | 0.0254246
[5 empty] | 0.08452416 | 0.1534652 | 0.02631104 |  | 0.02780703 | 0.1503339 | 0.02680413 | 0.05928925 | 0.1498901 | 0.02395087 | 0.09106733 | 0.1496381 | 0.02515094
[5 empty] | 0.08376352 | 0.1542815 | 0.02612643 |  | 0.02763324 | 0.1511335 | 0.02676957 | 0.0588703 | 0.1506874 | 0.02392682 | 0.08964967 | 0.150434 | 0.02537138
[5 empty] | 0.08452961 | 0.1550978 | 0.02616335 |  | 0.02800203 | 0.1519332 | 0.02637086 | 0.06102847 | 0.1514846 | 0.02386188 | 0.08789306 | 0.15123 | 0.02526496
[5 empty] | 0.08403469 | 0.1559141 | 0.02647374 |  | 0.02746233 | 0.1527328 | 0.02703097 | 0.05873428 | 0.1522819 | 0.02408006 | 0.09115142 | 0.1520259 | 0.02524446
[5 empty] | 0.08278337 | 0.1567304 | 0.02677141 |  | 0.02765807 | 0.1535325 | 0.02670818 | 0.06058566 | 0.1530792 | 0.02406316 | 0.08956918 | 0.1528219 | 0.02569025
[5 empty] | 0.08270549 | 0.1575467 | 0.0266332 |  | 0.02708752 | 0.1543321 | 0.026649 | 0.06024474 | 0.1538765 | 0.02409214 | 0.09368345 | 0.1536178 | 0.02567497
[5 empty] | 0.08377577 | 0.158363 | 0.02673686 |  | 0.02754341 | 0.1551318 | 0.02689916 | 0.06103699 | 0.1546738 | 0.02401968 | 0.08859288 | 0.1544138 | 0.02569789
[5 empty] | 0.08422834 | 0.1591793 | 0.02658932 |  | 0.02759645 | 0.1559314 | 0.02702359 | 0.06066235 | 0.1554711 | 0.02440433 | 0.08790293 | 0.1552097 | 0.02545668
[5 empty] | 0.08405062 | 0.1599956 | 0.02645318 |  | 0.02671015 | 0.1567311 | 0.02688547 | 0.05920481 | 0.1562684 | 0.02419374 | 0.08789675 | 0.1560057 | 0.02578626
[5 empty] | 0.08484441 | 0.1608119 | 0.02673613 |  | 0.0265165 | 0.1575307 | 0.02717797 | 0.05911045 | 0.1570657 | 0.02415985 | 0.09119969 | 0.1568016 | 0.02561253
[5 empty] | 0.08287635 | 0.1616282 | 0.02659962 |  | 0.02708898 | 0.1583304 | 0.02690893 | 0.06014915 | 0.1578629 | 0.02406578 | 0.0882648 | 0.1575976 | 0.02573165
[5 empty] | 0.08305277 | 0.1624446 | 0.02689354 |  | 0.02723 | 0.15913 | 0.02687367 | 0.05757578 | 0.1586602 | 0.0241675 | 0.09423068 | 0.1583935 | 0.02540441