## 1
Общество с ограниченной ответственностью "Инженерная геология" (ООО "ИнжГео") | [10 empty] | Общество с ограниченной ответственностью "Инженерная геология" (ООО "ИнжГео")
Юр. адрес: 117279, г. Москва, ул. Миклухо-Маклая, 36 а, этаж 5, пом. XXIII к. 76-84 | [10 empty] | Юр. адрес: 117279, г. Москва, ул. Миклухо-Маклая, 36 а, этаж 5, пом. XXIII к. 76-84 | [8 empty] | нагр |  |  | X0 | Y0 | R |  | нагр |  |  |  | X0 | Y0 | R | нагр |  |  |  | X0 | Y0 | R |  | нагр |  |  |  | X0 | Y0 | R
Телефон/факс +7 (495) 132-30-00, Адрес электронной почты inbox@inj-geo.ru | [10 empty] | Телефон/факс +7 (495) 132-30-00, Адрес электронной почты inbox@inj-geo.ru | [12 empty] | 0 | [7 empty] | 0 | [6 empty] | 0 | [7 empty] | 0
[20 empty] | девиатор | [6 empty] | девиатор | [6 empty] | девиатор | [7 empty] | девиатор
Испытательная лаборатория ООО «ИнжГео» | [10 empty] | Испытательная лаборатория ООО «ИнжГео» | [8 empty] | x0 | Угол | X | Y |  |  |  | x0 |  | Угол | X | Y |  |  | x0 |  | Угол | X | Y |  |  |  | x0 |  | Угол | X | Y
Адрес места осуществления деятельности лаборатории: г. Москва, просп. Вернадского, д. 51, стр. 1 | [10 empty] | Адрес места осуществления деятельности лаборатории: г. Москва, просп. Вернадского, д. 51, стр. 1 | [9 empty] | 0 | [7 empty] | 0 | [6 empty] | 0 | [7 empty] | 0
Телефон +7(910)4557682, E-mail: slg85@mail.ru | [10 empty] | Телефон +7(910)4557682, E-mail: slg85@mail.ru | [9 empty] | 5 | [7 empty] | 5 | [6 empty] | 5 | [7 empty] | 5
[21 empty] | 10 | [7 empty] | 10 | [6 empty] | 10 | [7 empty] | 10
Протокол испытаний № 13-63/25 от 23-11-2022 | [20 empty] | 15 | [7 empty] | 15 | [6 empty] | 15 | [7 empty] | 15
Наименование и адрес заказчика: Переход трубопровода через р. Енисей | [20 empty] | 20 | [7 empty] | 20 | [6 empty] | 20 | [7 empty] | 20
Наименование объекта: ООО Регионстрой | [20 empty] | 25 | [7 empty] | 25 | [6 empty] | 25 | [7 empty] | 25
Наименование используемого метода/методики: ГОСТ 12248.4-2020 | [20 empty] | 30 | [7 empty] | 30 | [6 empty] | 30 | [7 empty] | 30
Условия проведения испытания: температура окружающей среды (18 - 25)0С, влажность воздуха (40 - 75)% | [20 empty] | 35 | [7 empty] | 35 | [6 empty] | 35 | [7 empty] | 35
Дата получение объекта подлежащего испытаниям: 27.10.2022 | [20 empty] | 40 | [7 empty] | 40 | [6 empty] | 40 | [7 empty] | 40
Дата испытания: 25.10.2022-19.11.2025 | [20 empty] | 45 | [7 empty] | 45 | [6 empty] | 45 | [7 empty] | 45
Испытание грунтов методом трехосного сжатия | [10 empty] | Испытание грунтов методом трехосного сжатия | [9 empty] | 50 | [7 empty] | 50 | [6 empty] | 50 | [7 empty] | 50
Лабораторный номер: |  | 1060 | [5 empty] | We, % = | 0.307246408 |  | Лабораторный номер: | [6 empty] | We, % = |  |  | 55 | [7 empty] | 55 | [6 empty] | 55 | [7 empty] | 55
Номер скважины: |  | BH-050 | [5 empty] | ρ, г/см3 = | 1.83 |  | Номер скважины: | [6 empty] | ρ, г/см3 = |  |  | 60 | [7 empty] | 60 | [6 empty] | 60 | [7 empty] | 60
Глубина отбора, м: |  | 3.9 | [5 empty] | ρs, г/см3 = | 2.71 |  | Глубина отбора, м: | [6 empty] | ρs, г/см3 = |  |  | 65 | [7 empty] | 65 | [6 empty] | 65 | [7 empty] | 65
Наименование грунта: |  | Суглинок, после оттаивания текучепластичный, легкий песчанистый | [5 empty] | e, д.е. = | 0.6 |  | Наименование грунта: | [6 empty] | e, д.е. = |  |  | 70 | [7 empty] | 70 | [6 empty] | 70 | [7 empty] | 70
Схема проведения опыта: |  | КД | [5 empty] | IL, д.е. = | 0.923 |  | Схема проведения опыта: | [6 empty] | IL, д.е. = |  |  | 75 | [7 empty] | 75 | [6 empty] | 75 | [7 empty] | 75
Результаты испытаний | [10 empty] | Результаты испытаний | [9 empty] | 80 | [7 empty] | 80 | [6 empty] | 80 | [7 empty] | 80
[21 empty] | 85 | [7 empty] | 85 | [6 empty] | 85 | [7 empty] | 85
[21 empty] | 90 | [7 empty] | 90 | [6 empty] | 90 | [7 empty] | 90
[21 empty] | 95 | [7 empty] | 95 | [6 empty] | 95 | [7 empty] | 95
[21 empty] | 100 | [7 empty] | 100 | [6 empty] | 100 | [7 empty] | 100
[21 empty] | 105 | [7 empty] | 105 | [6 empty] | 105 | [7 empty] | 105
[21 empty] | 110 | [7 empty] | 110 | [6 empty] | 110 | [7 empty] | 110
[21 empty] | 115 | [7 empty] | 115 | [6 empty] | 115 | [7 empty] | 115
[21 empty] | 120 | [7 empty] | 120 | [6 empty] | 120 | [7 empty] | 120
[21 empty] | 125 | [7 empty] | 125 | [6 empty] | 125 | [7 empty] | 125
[21 empty] | 130 | [7 empty] | 130 | [6 empty] | 130 | [7 empty] | 130
[21 empty] | 135 | [7 empty] | 135 | [6 empty] | 135 | [7 empty] | 135
[21 empty] | 140 | [7 empty] | 140 | [6 empty] | 140 | [7 empty] | 140
[21 empty] | 145 | [7 empty] | 145 | [6 empty] | 145 | [7 empty] | 145
[21 empty] | 150 | [7 empty] | 150 | [6 empty] | 150 | [7 empty] | 150
[21 empty] | 155 | [7 empty] | 155 | [6 empty] | 155 | [7 empty] | 155
[21 empty] | 160 | [7 empty] | 160 | [6 empty] | 160 | [7 empty] | 160
[21 empty] | 165 | [7 empty] | 165 | [6 empty] | 165 | [7 empty] | 165
[21 empty] | 170 | [7 empty] | 170 | [6 empty] | 170 | [7 empty] | 170
[21 empty] | 175 | [7 empty] | 175 | [6 empty] | 175 | [7 empty] | 175
[21 empty] | 180 | [7 empty] | 180 | [6 empty] | 180 | [7 empty] | 180
[13 empty] | Давление в камере, Мпа σ3 | Вертикальная нагрузка, Мпа σ1 | Поровое давление, Мпа u
[13 empty] | 0.05 | 0.08493633 |  |  |  |  | 1 | [6 empty] | σ3,кПа | σ1,кПа | u, кПа |  |  |  | 4
[13 empty] | 0.15 | 0.2220252 | [26 empty] | δ3, Мпа | δ1-δ3, МПа | δ1, МПа | δ1, КПа
[13 empty] | 0.25 | 0.3591141 | [20 empty] | С, МПа:
φ, град:
E, Мпа
[26 empty] | x | 0
[26 empty] | y |  |  |  | С, кПа | φ,°
Эффективные значения угла внутреннего трения и удельного сцепления ϕ', С'
[13 empty] | ϕ', град. = | 9
[13 empty] | С', МПа = | 0.007
|  | K0, д.е. | 0.8435655 | Эффективное напряжение, Мпа: |  |  |  |  | 0.04217828
|  | Модуль деформации E0, МПа: |  | Точки нахождения модуля Е0, Мпа (полное напряжение): |  |  |  |  | 0.04217828 | 0.06748524
|  | Модуль деформации E50, МПа: |  | qmax Давление при разрушении образца, Мпа (девиатор): |  |  |  |  | 0.1012279
|  | Коэф. Поперечной деформации, ϑ: |  | 0,5 qmax, Мпа (девиатор): |  |  |  |  | 0.05061393
| Начальник исп. лаборатории: | [6 empty] | Семиколенова Л.Г. |  |  |  |  | Начальник исп. лаборатории: |  |  |  |  | Семиколенова Л.Г.
Лист 1 , всего листов 2 | [11 empty] | Лист 2 , всего листов 2
Частичное воспроизведение протокола испытаний без письменного разрешения ООО «ИнжГео» ЗАПРЕЩАЕТСЯ | [11 empty] | Частичное воспроизведение протокола испытаний без письменного разрешения ООО «ИнжГео» ЗАПРЕЩАЕТСЯ
E0 |  |  | E50 |  | Деформация |  |  |  | Первая прочность |  |  | Вторая прочность |  |  | Третья прочность
devE0 | epsE0 |  | dev50 | epsE50 | dev | eps | ev |  | dev1 | eps1 | ev1 | dev1 | eps1 | ev2 | dev1 | eps1 | ev3
0.02530697 | 0.001687118 |  | 0.05061393 | 0.005061355 | 0 | 0 | 0 |  | 0 | 0 | 0 | 0.01512529 | 0.0003429746 | 0 | 0 | 0 | 0
[5 empty] | 0.01395289 | 0.0008163043 | 0 |  | 0.0104809 | 0.0006987213 | 0 | 0.02914195 | 0.0007970257 | 0 | 0.05455704 | 0.001186014 | 0
Секущая модуля Е0 |  |  | Линия Q max |  | 0.02530697 | 0.001687118 | 0 |  | 0.01746816 | 0.001746803 | 0 | 0.0360126 | 0.001224909 | 0 | 0.05652975 | 0.00159366 | 0
| 0 |  |  | 0 | 0.03364221 | 0.002448913 | -0.002295808 |  | 0.01817072 | 0.002398945 | -0.001882551 | 0.03925043 | 0.002391077 | -0.002694159 | 0.06181518 | 0.002390491 | -0.002458706
[5 empty] | 0.04074149 | 0.003265217 | -0.002319178 |  | 0.01981429 | 0.003198593 | -0.001880673 | 0.04133048 | 0.003188103 | -0.002646874 | 0.06607885 | 0.003187321 | -0.002454518
[5 empty] | 0.04620254 | 0.004081521 | -0.002313625 |  | 0.02098198 | 0.003998241 | -0.001891003 | 0.04284062 | 0.003985128 | -0.002673321 | 0.06740571 | 0.003984151 | -0.002466836
|  |  | Линия 0,5 Q max |  | 0.05061393 | 0.005061355 | -0.002309229 |  | 0.0220302 | 0.004797889 | -0.001878982 | 0.04621433 | 0.004782154 | -0.002679466 | 0.06669163 | 0.004780981 | -0.002461416
|  |  |  | 0 | 0.0526715 | 0.00571413 | -0.001816112 |  | 0.02302504 | 0.005597538 | -0.002211081 | 0.04591126 | 0.00557918 | -0.002654206 | 0.07421777 | 0.005577811 | -0.00240816
[5 empty] | 0.05413907 | 0.006530434 | -0.001824064 |  | 0.02340677 | 0.006397186 | -0.002214425 | 0.04611301 | 0.006376205 | -0.002643312 | 0.07250813 | 0.006374642 | -0.002420987
[5 empty] | 0.05791334 | 0.007346739 | -0.00179334 |  | 0.02447682 | 0.007196834 | -0.002225125 | 0.04780064 | 0.007173231 | -0.002670946 | 0.07977511 | 0.007171472 | -0.002429458
[5 empty] | 0.05862142 | 0.008163043 | -0.001794605 |  | 0.02470214 | 0.007996482 | -0.002243181 | 0.05097326 | 0.007970257 | -0.002677323 | 0.07845796 | 0.007968302 | -0.002415421
[5 empty] | 0.06124708 | 0.008979347 | -0.001510593 |  | 0.02585494 | 0.008796131 | -0.002499574 | 0.04946307 | 0.008767282 | -0.002637913 | 0.07998856 | 0.008765132 | -0.002349232
Коэфф. Точки |  |  |  |  | 0.06354946 | 0.009795651 | -0.001513144 |  | 0.02582556 | 0.009595779 | -0.002467426 | 0.05336421 | 0.009564308 | -0.002614753 | 0.083666 | 0.009561963 | -0.002352988
[5 empty] | 0.06461567 | 0.01061196 | -0.001507142 |  | 0.02701101 | 0.01039543 | -0.002482877 | 0.054553 | 0.01036133 | -0.002625544 | 0.08389631 | 0.01035879 | -0.002353223
[5 empty] | 0.06714714 | 0.01142826 | -0.00149859 |  | 0.02729782 | 0.01119508 | -0.002512533 | 0.05451304 | 0.01115836 | -0.002650283 | 0.08460161 | 0.01115562 | -0.002368246
[5 empty] | 0.06866025 | 0.01224456 | -0.001237292 |  | 0.02648839 | 0.01199472 | -0.002691327 | 0.05622705 | 0.01195538 | -0.002616976 | 0.08455908 | 0.01195245 | -0.002254047
[5 empty] | 0.07104017 | 0.01306087 | -0.001244204 |  | 0.02728571 | 0.01279437 | -0.002701504 | 0.05557734 | 0.01275241 | -0.002619834 | 0.0890682 | 0.01274928 | -0.002243455
[5 empty] | 0.0713347 | 0.01387717 | -0.00124408 |  | 0.02718464 | 0.01359402 | -0.002663741 | 0.05644009 | 0.01354944 | -0.002589183 | 0.0857087 | 0.01354611 | -0.002255174
[5 empty] | 0.07339069 | 0.01469348 | -0.001226184 |  | 0.02863436 | 0.01439367 | -0.002702843 | 0.05605332 | 0.01434646 | -0.002608405 | 0.08981568 | 0.01434294 | -0.002270499
[5 empty] | 0.07336435 | 0.01550978 | -0.001001144 |  | 0.02782346 | 0.01519332 | -0.002798828 | 0.05501677 | 0.01514349 | -0.002547962 | 0.09041837 | 0.01513977 | -0.002127485
[5 empty] | 0.07466695 | 0.01632609 | -0.001015975 |  | 0.0295778 | 0.01599296 | -0.002790152 | 0.05677117 | 0.01594051 | -0.002554352 | 0.09318855 | 0.0159366 | -0.002152183
[5 empty] | 0.07751204 | 0.01714239 | -0.001007197 |  | 0.02842428 | 0.01679261 | -0.002821496 | 0.05881141 | 0.01673754 | -0.002569687 | 0.08976615 | 0.01673343 | -0.002148532
[5 empty] | 0.07831705 | 0.01795869 | -0.001008307 |  | 0.02984906 | 0.01759226 | -0.002783436 | 0.05626752 | 0.01753456 | -0.00254285 | 0.09095448 | 0.01753026 | -0.002166787
[5 empty] | 0.07944943 | 0.018775 | -0.0008272717 |  | 0.02903763 | 0.01839191 | -0.002873387 | 0.05815171 | 0.01833159 | -0.002530458 | 0.09507863 | 0.01832709 | -0.002049886
[5 empty] | 0.07842919 | 0.0195913 | -0.0008327973 |  | 0.03041238 | 0.01919156 | -0.002857347 | 0.05834893 | 0.01912862 | -0.002509634 | 0.09066044 | 0.01912393 | -0.002043771
[5 empty] | 0.07924655 | 0.02040761 | -0.0008244676 |  | 0.02952266 | 0.01999121 | -0.002863649 | 0.05923793 | 0.01992564 | -0.00251415 | 0.09272625 | 0.01992076 | -0.002026649
[5 empty] | 0.08205682 | 0.02122391 | -0.0008237254 |  | 0.02984368 | 0.02079085 | -0.002853337 | 0.05750818 | 0.02072267 | -0.002527196 | 0.09599407 | 0.02071759 | -0.002048866
[5 empty] | 0.08195257 | 0.02204022 | -0.0006866637 |  | 0.02964765 | 0.0215905 | -0.002868421 | 0.05790606 | 0.02151969 | -0.002479473 | 0.09642532 | 0.02151442 | -0.001938316
[5 empty] | 0.08351442 | 0.02285652 | -0.0006810046 |  | 0.03017898 | 0.02239015 | -0.002895264 | 0.06059766 | 0.02231672 | -0.002482178 | 0.09488104 | 0.02231125 | -0.001951855
[5 empty] | 0.08380305 | 0.02367282 | -0.0006776637 |  | 0.0306643 | 0.0231898 | -0.002910561 | 0.05906741 | 0.02311374 | -0.002477261 | 0.09644065 | 0.02310808 | -0.001935609
[5 empty] | 0.08262709 | 0.02448913 | -0.0006814137 |  | 0.03002925 | 0.02398945 | -0.002891223 | 0.06222028 | 0.02391077 | -0.002395318 | 0.09461383 | 0.02390491 | -0.001947019
[5 empty] | 0.08322488 | 0.02530543 | -0.0005806171 |  | 0.03105198 | 0.0247891 | -0.002873939 | 0.0612885 | 0.0247078 | -0.002399865 | 0.09484758 | 0.02470174 | -0.001836455
[5 empty] | 0.08424012 | 0.02612174 | -0.0005755092 |  | 0.0304662 | 0.02558874 | -0.002886569 | 0.05973515 | 0.02550482 | -0.002398429 | 0.09780802 | 0.02549857 | -0.001826358
[5 empty] | 0.08512932 | 0.02693804 | -0.0005774247 |  | 0.03031297 | 0.02638839 | -0.002880254 | 0.06217104 | 0.02630185 | -0.002388857 | 0.09958977 | 0.0262954 | -0.001840127
[5 empty] | 0.08495097 | 0.02775435 | -0.0005753931 |  | 0.0304648 | 0.02718804 | -0.00285729 | 0.061281 | 0.02709887 | -0.002392686 | 0.09883454 | 0.02709223 | -0.001853897
[5 empty] | 0.08642191 | 0.02857065 | -0.0005098625 |  | 0.03068752 | 0.02798769 | -0.002827997 | 0.06341962 | 0.0278959 | -0.002291349 | 0.1006403 | 0.02788906 | -0.001752386
[5 empty] | 0.08613549 | 0.02938695 | -0.0005109293 |  | 0.03101406 | 0.02878734 | -0.002796759 | 0.06183594 | 0.02869292 | -0.002312985 | 0.09934571 | 0.02868589 | -0.001752386
[5 empty] | 0.08693963 | 0.03020326 | -0.0005051377 |  | 0.03157547 | 0.02958699 | -0.002814488 | 0.06339548 | 0.02948995 | -0.00229273 | 0.09807426 | 0.02948272 | -0.001723704
[5 empty] | 0.08874312 | 0.03101956 | -0.0005084908 |  | 0.03225031 | 0.03038663 | -0.002733569 | 0.06559474 | 0.03028698 | -0.002284674 | 0.09801194 | 0.03027955 | -0.001745433
[5 empty] | 0.08899242 | 0.03183587 | -0.000453185 |  | 0.0324333 | 0.03118628 | -0.002719697 | 0.06599842 | 0.031084 | -0.002205434 | 0.1003504 | 0.03107638 | -0.001632873
[5 empty] | 0.08891725 | 0.03265217 | -0.0004468814 |  | 0.03162188 | 0.03198593 | -0.002699841 | 0.06241217 | 0.03188103 | -0.002204997 | 0.1009379 | 0.03187321 | -0.00165058
[5 empty] | 0.08921279 | 0.03346848 | -0.0004534552 |  | 0.03175758 | 0.03278558 | -0.002735473 | 0.065009 | 0.03267805 | -0.002206964 | 0.1011681 | 0.03267004 | -0.001644678
[5 empty] | 0.08912877 | 0.03428478 | -0.0004485473 |  | 0.03302578 | 0.03358523 | -0.002706641 | 0.06610297 | 0.03347508 | -0.002171114 | 0.1003741 | 0.03346687 | -0.001630413
[5 empty] | 0.09117151 | 0.03510108 | -0.0004042763 |  | 0.03258987 | 0.03438487 | -0.002604891 | 0.06510549 | 0.0342721 | -0.002059736 | 0.1017094 | 0.0342637 | -0.001531641
[5 empty] | 0.09072474 | 0.03591739 | -0.0004069044 |  | 0.03260342 | 0.03518452 | -0.002564999 | 0.06580105 | 0.03506913 | -0.002049092 | 0.1012831 | 0.03506053 | -0.001542253
[5 empty] | 0.09251069 | 0.03673369 | -0.0004022547 |  | 0.03209366 | 0.03598417 | -0.002594788 | 0.06638362 | 0.03586615 | -0.002061988 | 0.1001792 | 0.03585736 | -0.001553328
[5 empty] | 0.09287462 | 0.03755 | -0.0004004353 |  | 0.03321741 | 0.03678382 | -0.002594529 | 0.06423618 | 0.03666318 | -0.002045202 | 0.09913468 | 0.03665419 | -0.001531333
[5 empty] | 0.09118241 | 0.0383663 | -0.0003641016 |  | 0.03366206 | 0.03758347 | -0.002422717 | 0.06755354 | 0.03746021 | -0.001875646 | 0.09888946 | 0.03745102 | -0.001429001
[5 empty] | 0.09389895 | 0.03918261 | -0.0003689514 |  | 0.03293541 | 0.03838312 | -0.002450397 | 0.06499639 | 0.03825723 | -0.001870741 | 0.1013149 | 0.03824785 | -0.001418976
[5 empty] | 0.09213501 | 0.03999891 | -0.0003639179 |  | 0.03271049 | 0.03918276 | -0.002449183 | 0.06930778 | 0.03905426 | -0.00187772 | 0.1042304 | 0.03904468 | -0.001444468
[5 empty] | 0.09289062 | 0.04081521 | -0.0003640281 |  | 0.03261509 | 0.03998241 | -0.002229112 | 0.06718714 | 0.03985128 | -0.001870553 | 0.1061532 | 0.03984151 | -0.001418833
[5 empty] | 0.09391179 | 0.04163152 | -0.0003344088 |  | 0.03341567 | 0.04078206 | -0.002257728 | 0.06714299 | 0.04064831 | -0.001711421 | 0.1015287 | 0.04063834 | -0.001324038
[5 empty] | 0.09351848 | 0.04244782 | -0.000335015 |  | 0.03400679 | 0.04158171 | -0.002249456 | 0.06641493 | 0.04144533 | -0.001689941 | 0.105452 | 0.04143517 | -0.001318098
[5 empty] | 0.0938653 | 0.04326413 | -0.0003357221 |  | 0.0327603 | 0.04238136 | -0.002235819 | 0.07021658 | 0.04224236 | -0.001700681 | 0.1075665 | 0.042232 | -0.001309253
[5 empty] | 0.09416083 | 0.04408043 | -0.0003337017 |  | 0.03431514 | 0.04318101 | -0.002226876 | 0.06811919 | 0.04303939 | -0.001501935 | 0.1033292 | 0.04302883 | -0.001332751
[5 empty] | 0.09661104 | 0.04489674 | -0.0003099525 |  | 0.03431471 | 0.04398065 | -0.002002498 | 0.0703181 | 0.04383641 | -0.0015075 | 0.1061013 | 0.04382566 | -0.001189766
[5 empty] | 0.09729213 | 0.04571304 | -0.0003091478 |  | 0.0343447 | 0.0447803 | -0.001999676 | 0.06797987 | 0.04463344 | -0.001490655 | 0.1075192 | 0.04462249 | -0.001200088
[5 empty] | 0.09771479 | 0.04652934 | -0.0003107881 |  | 0.03444712 | 0.04557995 | -0.002033135 | 0.07053891 | 0.04543046 | -0.00151487 | 0.108468 | 0.04541932 | -0.001200928
[5 empty] | 0.09584811 | 0.04734565 | -0.000307229 |  | 0.03416913 | 0.0463796 | -0.002031321 | 0.07127284 | 0.04622749 | -0.00149231 | 0.1076308 | 0.04621615 | -0.001201528
[5 empty] | 0.09578466 | 0.04816195 | -0.0002821684 |  | 0.03395471 | 0.04717925 | -0.001764478 | 0.07030756 | 0.04702451 | -0.001288273 | 0.1041848 | 0.04701298 | -0.001066481
[5 empty] | 0.09799795 | 0.04897826 | -0.0002835828 |  | 0.03354349 | 0.04797889 | -0.001758989 | 0.07155225 | 0.04782154 | -0.001287116 | 0.1054258 | 0.04780981 | -0.001081045
[5 empty] | 0.09774599 | 0.04979456 | -0.0002852517 |  | 0.03458375 | 0.04877854 | -0.001757218 | 0.06962044 | 0.04861857 | -0.001275034 | 0.1071579 | 0.04860664 | -0.001061019
[5 empty] | 0.09879811 | 0.05061087 | -0.0002520355 |  | 0.03446083 | 0.04957819 | -0.001776696 | 0.06888741 | 0.04941559 | -0.001296113 | 0.1063152 | 0.04940347 | -0.001075262
[5 empty] | 0.09693351 | 0.05142717 | -0.000254983 |  | 0.03462947 | 0.05037784 | -0.00150012 | 0.06876099 | 0.05021262 | -0.001051373 | 0.1058545 | 0.0502003 | -0.0009371894
[5 empty] | 0.09731493 | 0.05224347 | -0.0002534839 |  | 0.03433987 | 0.05117749 | -0.001518462 | 0.06990456 | 0.05100964 | -0.001058722 | 0.1086683 | 0.05099713 | -0.0009349565
[5 empty] | 0.09906683 | 0.05305978 | -0.0002519339 |  | 0.0347302 | 0.05197714 | -0.001502826 | 0.07254167 | 0.05180667 | -0.001053263 | 0.1107969 | 0.05179396 | -0.0009292811
[5 empty] | 0.1004869 | 0.05387608 | -0.0002218183 |  | 0.03467881 | 0.05277678 | -0.001498166 | 0.0688085 | 0.05260369 | -0.001057147 | 0.1043758 | 0.05259079 | -0.0009286298
[5 empty] | 0.09823358 | 0.05469239 | -0.0002202759 |  | 0.03431996 | 0.05357643 | -0.001204296 | 0.07131793 | 0.05340072 | -0.0008011009 | 0.1054836 | 0.05338762 | -0.0007765713
[5 empty] | 0.100594 | 0.05550869 | -0.0002191522 |  | 0.03438021 | 0.05437608 | -0.001224976 | 0.0700147 | 0.05419775 | -0.0007972652 | 0.1064397 | 0.05418445 | -0.0007833322
[5 empty] | 0.0996694 | 0.056325 | -0.0002213335 |  | 0.03428505 | 0.05517573 | -0.001226071 | 0.07128974 | 0.05499477 | -0.0008020598 | 0.1076374 | 0.05498128 | -0.00078069
[5 empty] | 0.09899856 | 0.0571413 | -0.0002215319 |  | 0.03446589 | 0.05597538 | -0.001216583 | 0.0729543 | 0.0557918 | -0.0007991031 | 0.1069643 | 0.05577811 | -0.0007719863
[5 empty] | 0.1007743 | 0.0579576 | -0.0001789451 |  | 0.03494008 | 0.05677503 | -0.0009149343 | 0.06960166 | 0.05658882 | -0.0005375325 | 0.1068538 | 0.05657494 | -0.0006056978
[5 empty] | 0.100218 | 0.05877391 | -0.0001794458 |  | 0.03501324 | 0.05757467 | -0.0009114673 | 0.0734402 | 0.05738585 | -0.0005332587 | 0.1114992 | 0.05737178 | -0.0006151428
[5 empty] | 0.09913298 | 0.05959021 | -0.0001783014 |  | 0.03478651 | 0.05837432 | -0.000907909 | 0.07394412 | 0.05818287 | -0.0005339532 | 0.1112268 | 0.05816861 | -0.000605454
[5 empty] | 0.1007588 | 0.06040652 | -0.0001795889 |  | 0.03454781 | 0.05917397 | -0.0009090951 | 0.07343884 | 0.0589799 | -0.0005341135 | 0.1063541 | 0.05896544 | -0.0006074649
[5 empty] | 0.1016302 | 0.06122282 | -0.0001277535 |  | 0.03423777 | 0.05997362 | -0.0005923634 | 0.06970431 | 0.05977692 | -0.0002563014 | 0.1061312 | 0.05976227 | -0.0004259532
[5 empty] | 0.1017879 | 0.06203913 | -0.0001258146 |  | 0.03527332 | 0.06077327 | -0.0005991326 | 0.07250413 | 0.06057395 | -0.0002590466 | 0.111746 | 0.0605591 | -0.0004283357
[5 empty] | 0.1008577 | 0.06285543 | -0.0001273353 |  | 0.03553375 | 0.06157292 | -0.0005896319 | 0.07331769 | 0.06137098 | -0.0002583795 | 0.1118984 | 0.06135593 | -0.0004217413
[5 empty] | 0.1003984 | 0.06367173 | -0.0001261314 |  | 0.03551077 | 0.06237256 | -0.0005915321 | 0.07283195 | 0.062168 | -0.0002566093 | 0.1100664 | 0.06215276 | -0.0004231878
[5 empty] | 0.1018724 | 0.06448804 | -6.159335e-05 |  | 0.03512775 | 0.06317221 | -0.0002652139 | 0.0720252 | 0.06296503 | 3.261564e-05 | 0.1080438 | 0.06294959 | -0.0002241357
[5 empty] | 0.1004087 | 0.06530434 | -6.182615e-05 |  | 0.03440998 | 0.06397186 | -0.0002632918 | 0.07073679 | 0.06376205 | 3.297233e-05 | 0.1098516 | 0.06374642 | -0.0002244713
[5 empty] | 0.101065 | 0.06612065 | -6.102973e-05 |  | 0.03459735 | 0.06477151 | -0.0002651612 | 0.07317263 | 0.06455908 | 3.263854e-05 | 0.1112184 | 0.06454325 | -0.0002234646
[5 empty] | 0.1012279 | 0.06693695 | -6.161173e-05 |  | 0.03493633 | 0.06557116 | -0.0002622387 | 0.06994046 | 0.0653561 | 3.243566e-05 | 0.1074396 | 0.06534008 | -0.0002231514
[5 empty] | 0.1014142 | 0.06775326 | 2.253057e-05 |  | 0.03563279 | 0.0663708 | 7.896047e-05 | 0.07367269 | 0.06615313 | 0.0003489518 | 0.1091141 | 0.06613691 | -2.484436e-06
[5 empty] | 0.1013847 | 0.06856956 | 2.272664e-05 |  | 0.03454417 | 0.06717045 | 7.850423e-05 | 0.07371324 | 0.06695016 | 0.0003501342 | 0.1068157 | 0.06693374 | -2.486924e-06
[5 empty] | 0.1009658 | 0.06938586 | 2.244493e-05 |  | 0.03488736 | 0.0679701 | 7.792214e-05 | 0.07166143 | 0.06774718 | 0.0003497169 | 0.1064916 | 0.06773057 | -2.495877e-06
[5 empty] | 0.1021938 | 0.07020217 | 2.261396e-05 |  | 0.03521 | 0.06876975 | 7.880315e-05 | 0.07100215 | 0.06854421 | 0.0003473173 | 0.1071707 | 0.0685274 | -2.468519e-06
[5 empty] | 0.1022725 | 0.07101847 | 0.0001818252 |  | 0.03539328 | 0.0695694 | 0.0004891651 | 0.07089186 | 0.06934123 | 0.0006990391 | 0.111367 | 0.06932423 | 0.0002479652
[5 empty] | 0.100743 | 0.07183478 | 0.000181916 |  | 0.03564954 | 0.07036905 | 0.0004861883 | 0.06999962 | 0.07013826 | 0.0006961572 | 0.1069066 | 0.07012106 | 0.000246952
[5 empty] | 0.101993 | 0.07265108 | 0.0001804816 |  | 0.03510459 | 0.07116869 | 0.0004904338 | 0.0729162 | 0.07093528 | 0.0006984768 | 0.108836 | 0.07091789 | 0.0002465071
[5 empty] | 0.1010329 | 0.07346739 | 0.0001818616 |  | 0.03477735 | 0.07196834 | 0.0009792669 | 0.07061631 | 0.07173231 | 0.0007052247 | 0.1082495 | 0.07171472 | 0.0002490278
[5 empty] | 0.1018768 | 0.07428369 | 0.0004363579 |  | 0.03518524 | 0.07276799 | 0.0009922236 | 0.07039562 | 0.07252934 | 0.001102471 | 0.1067273 | 0.07251155 | 0.0005425323
[5 empty] | 0.1000238 | 0.07509999 | 0.0004392964 |  | 0.03422458 | 0.07356764 | 0.0009954875 | 0.07098967 | 0.07332636 | 0.00109695 | 0.1122044 | 0.07330838 | 0.0005421541
[5 empty] | 0.1005336 | 0.0759163 | 0.0004344719 |  | 0.0344824 | 0.07436729 | 0.0009988503 | 0.07011665 | 0.07412339 | 0.001103023 | 0.1112521 | 0.07410521 | 0.0005448552
[5 empty] | 0.1010983 | 0.0767326 | 0.0004421034 |  | 0.0343559 | 0.07516694 | 0.0009873772 | 0.06996999 | 0.07492041 | 0.001096618 | 0.1113387 | 0.07490204 | 0.0005358337
[5 empty] | 0.1008153 | 0.07754891 | 0.0007848276 |  | 0.03500605 | 0.07596658 | 0.001595193 | 0.06975237 | 0.07571744 | 0.001569247 | 0.1111717 | 0.07569887 | 0.0008928423
[5 empty] | 0.102435 | 0.07836521 | 0.0007881529 |  | 0.03434071 | 0.07676623 | 0.00158824 | 0.06981797 | 0.07651446 | 0.001561302 | 0.1069104 | 0.0764957 | 0.0008877844
[5 empty] | 0.09999936 | 0.07918152 | 0.0007875195 |  | 0.03467199 | 0.07756588 | 0.001575757 | 0.06919366 | 0.07731149 | 0.001545567 | 0.1059136 | 0.07729253 | 0.0008858323
[5 empty] | 0.09992464 | 0.07999782 | 0.0007856194 |  | 0.03390097 | 0.07836553 | 0.001585238 | 0.06956024 | 0.07810852 | 0.001551643 | 0.1086472 | 0.07808936 | 0.0008882281
[5 empty] | 0.1020518 | 0.08081412 | 0.001247838 |  | 0.03415968 | 0.07916518 | 0.002268274 | 0.07069559 | 0.07890554 | 0.002066196 | 0.1090095 | 0.07888619 | 0.001287401
[5 empty] | 0.09965387 | 0.08163043 | 0.001227518 |  | 0.03524377 | 0.07996482 | 0.002257202 | 0.06990484 | 0.07970257 | 0.002052948 | 0.1114865 | 0.07968302 | 0.001300002
[5 empty] | 0.1003448 | 0.08244673 | 0.001243006 |  | 0.03439929 | 0.08076447 | 0.002254942 | 0.07189187 | 0.08049959 | 0.00206247 | 0.1107673 | 0.08047985 | 0.001288051
[5 empty] | 0.09955993 | 0.08326304 | 0.001250688 |  | 0.03498819 | 0.08156412 | 0.002248389 | 0.06994673 | 0.08129662 | 0.002653633 | 0.1064942 | 0.08127668 | 0.001300002
[5 empty] | 0.1020042 | 0.08407934 | 0.001793797 |  | 0.03430097 | 0.08236377 | 0.00300351 | 0.07183626 | 0.08209364 | 0.00263696 | 0.1088559 | 0.08207351 | 0.001792113
[5 empty] | 0.09987109 | 0.08489565 | 0.001768006 |  | 0.0344554 | 0.08316342 | 0.003019548 | 0.07006253 | 0.08289067 | 0.002658926 | 0.1052607 | 0.08287034 | 0.00177336
[5 empty] | 0.1018231 | 0.08571195 | 0.001771741 |  | 0.03487724 | 0.08396307 | 0.002997459 | 0.06919044 | 0.08368769 | 0.00263299 | 0.1101993 | 0.08366717 | 0.001801758
[5 empty] | 0.09930098 | 0.08652825 | 0.001792018 |  | 0.03407648 | 0.08476271 | 0.003029231 | 0.06842629 | 0.08448472 | 0.002631138 | 0.1069586 | 0.084464 | 0.001778896
[5 empty] | 0.1014896 | 0.08734456 | 0.002423428 |  | 0.03488974 | 0.08556236 | 0.003905067 | 0.06812202 | 0.08528175 | 0.003265352 | 0.1095961 | 0.08526083 | 0.002345548
[5 empty] | 0.1018759 | 0.08816086 | 0.002394523 |  | 0.03387677 | 0.08636201 | 0.003859704 | 0.07003569 | 0.08607877 | 0.003302571 | 0.1085023 | 0.08605766 | 0.002378335
[5 empty] | 0.0998628 | 0.08897717 | 0.002423669 |  | 0.03357751 | 0.08716166 | 0.003861643 | 0.07053825 | 0.0868758 | 0.003285444 | 0.1089117 | 0.08685449 | 0.002381873
[5 empty] | 0.1007863 | 0.08979347 | 0.0024268 |  | 0.03398203 | 0.08796131 | 0.003907393 | 0.06908352 | 0.08767282 | 0.003289067 | 0.1073117 | 0.08765132 | 0.002338
[5 empty] | 0.09901262 | 0.09060978 | 0.003158591 |  | 0.03319417 | 0.08876096 | 0.004842556 | 0.06925201 | 0.08846985 | 0.004048938 | 0.1096151 | 0.08844815 | 0.003037808
[5 empty] | 0.1009564 | 0.09142608 | 0.003142016 |  | 0.03321045 | 0.0895606 | 0.004798288 | 0.06897947 | 0.08926687 | 0.003977827 | 0.104679 | 0.08924498 | 0.003025091
[5 empty] | 0.1000905 | 0.09224238 | 0.003109804 |  | 0.03393694 | 0.09036025 | 0.004856991 | 0.06752184 | 0.0900639 | 0.004043715 | 0.1050788 | 0.09004181 | 0.003021458
[5 empty] | 0.1001053 | 0.09305869 | 0.003125441 |  | 0.03339842 | 0.0911599 | 0.004786258 | 0.07024707 | 0.09086093 | 0.004852826 | 0.1109188 | 0.09083864 | 0.003031147
[5 empty] | 0.1008715 | 0.09387499 | 0.003912871 |  | 0.03282639 | 0.09195955 | 0.005886336 | 0.06767065 | 0.09165795 | 0.004830634 | 0.1060493 | 0.09163547 | 0.003834223
[5 empty] | 0.09866273 | 0.0946913 | 0.003952983 |  | 0.03286386 | 0.0927592 | 0.005842042 | 0.06684569 | 0.09245498 | 0.00482774 | 0.1058682 | 0.0924323 | 0.003835745
[5 empty] | 0.09862785 | 0.0955076 | 0.003956522 |  | 0.03400979 | 0.09355884 | 0.005816399 | 0.06999809 | 0.093252 | 0.004798793 | 0.1044678 | 0.09322913 | 0.003782872
[5 empty] | 0.1009905 | 0.09632391 | 0.004786323 |  | 0.03351127 | 0.09435849 | 0.005856612 | 0.06755365 | 0.09404903 | 0.004805065 | 0.1073232 | 0.09402596 | 0.00377032
[5 empty] | 0.1009206 | 0.09714021 | 0.004868787 |  | 0.03379556 | 0.09515814 | 0.006955549 | 0.06836337 | 0.09484605 | 0.005686322 | 0.1051667 | 0.09482279 | 0.004685987
[5 empty] | 0.09881972 | 0.09795651 | 0.004794521 |  | 0.03383572 | 0.09595779 | 0.006977113 | 0.06845119 | 0.09564308 | 0.005757251 | 0.1061915 | 0.09561963 | 0.00471464
[5 empty] | 0.1005179 | 0.09877282 | 0.00477716 |  | 0.03370948 | 0.09675744 | 0.006944419 | 0.06943159 | 0.09644011 | 0.005766975 | 0.107678 | 0.09641646 | 0.004684108
[5 empty] | 0.09820188 | 0.09958912 | 0.004803684 |  | 0.03378383 | 0.09755709 | 0.006991722 | 0.06919021 | 0.09723713 | 0.005746955 | 0.1069091 | 0.09721329 | 0.00466391
[5 empty] | 0.09965211 | 0.1004054 | 0.005818478 |  | 0.03282494 | 0.09835673 | 0.008637427 | 0.06703331 | 0.09803416 | 0.006738182 | 0.1108192 | 0.09801012 | 0.005733662
[5 empty] | 0.09930083 | 0.1012217 | 0.005787763 |  | 0.03255104 | 0.09915638 | 0.008687037 | 0.06602944 | 0.09883118 | 0.006757663 | 0.1076152 | 0.09880695 | 0.005702781
[5 empty] | 0.09802828 | 0.102038 | 0.005830069 |  | 0.03182097 | 0.09995603 | 0.008774943 | 0.06628278 | 0.09962821 | 0.006777815 | 0.1086246 | 0.09960378 | 0.005709071
[5 empty] | 0.0978426 | 0.1028543 | 0.005847455 |  | 0.03253345 | 0.1007557 | 0.0086705 | 0.06607109 | 0.1004252 | 0.008635952 | 0.1050604 | 0.1004006 | 0.005725084
[5 empty] | 0.09972964 | 0.1036706 | 0.006839331 |  | 0.03274916 | 0.1015553 | 0.0110251 | 0.06568079 | 0.1012223 | 0.008630787 | 0.1069926 | 0.1011974 | 0.006914547
[5 empty] | 0.09927452 | 0.1044869 | 0.006894515 |  | 0.03240676 | 0.102355 | 0.01107794 | 0.0670866 | 0.1020193 | 0.008675551 | 0.1065585 | 0.1019943 | 0.006972453
[5 empty] | 0.09937787 | 0.1053033 | 0.006955217 |  | 0.03261615 | 0.1031546 | 0.01094915 | 0.06719148 | 0.1028163 | 0.008650586 | 0.108584 | 0.1027911 | 0.006944547
[5 empty] | 0.0984474 | 0.1061196 | 0.006887617 |  | 0.03097413 | 0.1039543 | 0.01100419 | 0.06693241 | 0.1036133 | 0.008658334 | 0.1090506 | 0.1035879 | 0.007031057
[5 empty] | 0.09638037 | 0.1069359 | 0.00928471 |  | 0.03173134 | 0.1047539 | 0.01348256 | 0.0662925 | 0.1044104 | 0.01149413 | 0.1064825 | 0.1043848 | 0.01063068
[5 empty] | 0.09699143 | 0.1077522 | 0.00922607 |  | 0.03069464 | 0.1055536 | 0.01352729 | 0.06594429 | 0.1052074 | 0.01144002 | 0.1057738 | 0.1051816 | 0.01061362
[5 empty] | 0.09574097 | 0.1085685 | 0.009332181 |  | 0.0312675 | 0.1063532 | 0.01347037 | 0.06408343 | 0.1060044 | 0.01158046 | 0.1043421 | 0.1059784 | 0.01065626
[5 empty] | 0.09525984 | 0.1093848 | 0.009264232 |  | 0.0315793 | 0.1071529 | 0.01366962 | 0.06303892 | 0.1068014 | 0.01157355 | 0.1049325 | 0.1067752 | 0.01056566
[5 empty] | 0.09554824 | 0.1102011 | 0.01290066 |  | 0.03033381 | 0.1079525 | 0.01593453 | 0.06568251 | 0.1075985 | 0.01469129 | 0.1011503 | 0.1075721 | 0.01587296
[5 empty] | 0.0938412 | 0.1110174 | 0.01288529 |  | 0.0308609 | 0.1087522 | 0.0160211 | 0.06320396 | 0.1083955 | 0.0148128 | 0.104433 | 0.1083689 | 0.01594878
[5 empty] | 0.09378736 | 0.1118337 | 0.01283535 |  | 0.03036184 | 0.1095518 | 0.01613652 | 0.06298124 | 0.1091925 | 0.01467203 | 0.1032021 | 0.1091657 | 0.01568499
[5 empty] | 0.09324515 | 0.11265 | 0.01643218 |  | 0.02989511 | 0.1103515 | 0.0161782 | 0.06123066 | 0.1099895 | 0.01481428 | 0.1009074 | 0.1099626 | 0.01568183
[5 empty] | 0.09198377 | 0.1134663 | 0.01635992 |  | 0.03052615 | 0.1111511 | 0.01796699 | 0.06141364 | 0.1107866 | 0.01802616 | 0.1030833 | 0.1107594 | 0.01972171
[5 empty] | 0.08930081 | 0.1142826 | 0.01629586 |  | 0.0302213 | 0.1119508 | 0.01816634 | 0.06339749 | 0.1115836 | 0.01779503 | 0.09772915 | 0.1115562 | 0.01983894
[5 empty] | 0.08903601 | 0.1150989 | 0.01652744 |  | 0.03019117 | 0.1127504 | 0.01824789 | 0.06284393 | 0.1123806 | 0.01789895 | 0.101005 | 0.1123531 | 0.01988265
[5 empty] | 0.08916692 | 0.1159152 | 0.01647488 |  | 0.02888359 | 0.1135501 | 0.01813916 | 0.06021172 | 0.1131776 | 0.01781653 | 0.09672473 | 0.1131499 | 0.01987868
[5 empty] | 0.08906304 | 0.1167315 | 0.01918874 |  | 0.02900013 | 0.1143497 | 0.01967138 | 0.06399078 | 0.1139747 | 0.02012644 | 0.102731 | 0.1139467 | 0.02096418
[5 empty] | 0.08666567 | 0.1175478 | 0.01907937 |  | 0.03001225 | 0.1151493 | 0.01947035 | 0.06387188 | 0.1147717 | 0.02028603 | 0.09817373 | 0.1147436 | 0.02132741
[5 empty] | 0.08795616 | 0.1183641 | 0.01910623 |  | 0.02908452 | 0.115949 | 0.01942351 | 0.06270527 | 0.1155687 | 0.02027997 | 0.09802423 | 0.1155404 | 0.02093884
[5 empty] | 0.08759704 | 0.1191804 | 0.01934223 |  | 0.0289761 | 0.1167486 | 0.0203243 | 0.06022138 | 0.1163657 | 0.02006584 | 0.09888747 | 0.1163372 | 0.02111834
[5 empty] | 0.08740874 | 0.1199967 | 0.02009367 |  | 0.02955651 | 0.1175483 | 0.02045452 | 0.0592784 | 0.1171628 | 0.0212711 | 0.09633389 | 0.117134 | 0.02190822
[5 empty] | 0.08566423 | 0.120813 | 0.02041619 |  | 0.0296142 | 0.1183479 | 0.02033651 | 0.06084595 | 0.1179598 | 0.02124997 | 0.09786081 | 0.1179309 | 0.02170498
[5 empty] | 0.08518423 | 0.1216293 | 0.02035737 |  | 0.02970362 | 0.1191476 | 0.02029174 | 0.05975205 | 0.1187568 | 0.02125842 | 0.09963003 | 0.1187277 | 0.0217028
[5 empty] | 0.08596035 | 0.1224456 | 0.02074161 |  | 0.02902805 | 0.1199472 | 0.02046876 | 0.05929368 | 0.1195538 | 0.02115487 | 0.09461669 | 0.1195245 | 0.02188855
[5 empty] | 0.084976 | 0.1232619 | 0.02068107 |  | 0.02937072 | 0.1207469 | 0.0212404 | 0.0621719 | 0.1203509 | 0.02174481 | 0.09604107 | 0.1203214 | 0.02248778
[5 empty] | 0.08412538 | 0.1240783 | 0.02105059 |  | 0.02797353 | 0.1215465 | 0.02093397 | 0.06110365 | 0.1211479 | 0.02164118 | 0.09937435 | 0.1211182 | 0.02246075
[5 empty] | 0.0835727 | 0.1248946 | 0.02090237 |  | 0.02873421 | 0.1223462 | 0.02117066 | 0.06058587 | 0.1219449 | 0.02152244 | 0.1002411 | 0.121915 | 0.02232562
[5 empty] | 0.08536782 | 0.1257109 | 0.02097752 |  | 0.02837841 | 0.1231458 | 0.02115164 | 0.06215718 | 0.122742 | 0.02160448 | 0.09781543 | 0.1227119 | 0.02246751
[5 empty] | 0.08538863 | 0.1265272 | 0.02148963 |  | 0.02905971 | 0.1239455 | 0.02191544 | 0.06126264 | 0.123539 | 0.02186294 | 0.09917113 | 0.1235087 | 0.02305712
[5 empty] | 0.08307898 | 0.1273435 | 0.02156674 |  | 0.02800779 | 0.1247451 | 0.02194387 | 0.05948508 | 0.124336 | 0.02193996 | 0.09827742 | 0.1243055 | 0.02319355
[5 empty] | 0.08375193 | 0.1281598 | 0.02122832 |  | 0.02861888 | 0.1255448 | 0.02199856 | 0.06057472 | 0.125133 | 0.02188274 | 0.09856341 | 0.1251023 | 0.02335311
[5 empty] | 0.08228994 | 0.1289761 | 0.02161815 |  | 0.0278447 | 0.1263444 | 0.02167042 | 0.06200192 | 0.1259301 | 0.02198177 | 0.09342621 | 0.1258992 | 0.02317043
[5 empty] | 0.08281743 | 0.1297924 | 0.02177393 |  | 0.02863598 | 0.1271441 | 0.02264312 | 0.06096672 | 0.1267271 | 0.02237494 | 0.09858977 | 0.126696 | 0.0236752
[5 empty] | 0.08405913 | 0.1306087 | 0.02182432 |  | 0.0277009 | 0.1279437 | 0.02241964 | 0.05896553 | 0.1275241 | 0.02241747 | 0.09377658 | 0.1274928 | 0.02362314
[5 empty] | 0.08361383 | 0.131425 | 0.02194702 |  | 0.02857828 | 0.1287434 | 0.02276727 | 0.06243671 | 0.1283211 | 0.02234808 | 0.09342155 | 0.1282897 | 0.02388107
[5 empty] | 0.08334825 | 0.1322413 | 0.02169725 |  | 0.02844175 | 0.129543 | 0.02262731 | 0.06216368 | 0.1291182 | 0.02218691 | 0.09258794 | 0.1290865 | 0.02417727
[5 empty] | 0.08129625 | 0.1330576 | 0.02239947 |  | 0.02741882 | 0.1303427 | 0.02308533 | 0.06151379 | 0.1299152 | 0.02280296 | 0.09558077 | 0.1298833 | 0.02406864
[5 empty] | 0.08085722 | 0.1338739 | 0.02235477 |  | 0.02855361 | 0.1311423 | 0.0233988 | 0.05945743 | 0.1307122 | 0.02282114 | 0.09072833 | 0.1306802 | 0.02404933
[5 empty] | 0.08269155 | 0.1346902 | 0.02245312 |  | 0.02786096 | 0.131942 | 0.02316893 | 0.06101798 | 0.1315092 | 0.02257345 | 0.09073437 | 0.131477 | 0.02420866
[5 empty] | 0.0820616 | 0.1355065 | 0.02215586 |  | 0.02747352 | 0.1327416 | 0.02370567 | 0.06119263 | 0.1323063 | 0.0228575 | 0.09393977 | 0.1322738 | 0.02408554
[5 empty] | 0.08210492 | 0.1363228 | 0.02272515 |  | 0.02791033 | 0.1335413 | 0.02396284 | 0.06183074 | 0.1331033 | 0.02323675 | 0.09539383 | 0.1330706 | 0.0244855
[5 empty] | 0.08105521 | 0.1371391 | 0.02259325 |  | 0.02675073 | 0.1343409 | 0.02364137 | 0.06163012 | 0.1339003 | 0.0231009 | 0.09513458 | 0.1338675 | 0.0243185
[5 empty] | 0.0800381 | 0.1379554 | 0.02273424 |  | 0.02767785 | 0.1351406 | 0.02389617 | 0.06067541 | 0.1346973 | 0.02289598 | 0.09347415 | 0.1346643 | 0.02441919
[5 empty] | 0.0817199 | 0.1387717 | 0.0226501 |  | 0.02717305 | 0.1359402 | 0.02357708 | 0.05957578 | 0.1354944 | 0.02320912 | 0.09130638 | 0.1354611 | 0.02441919
[5 empty] | 0.08118048 | 0.139588 | 0.02306873 |  | 0.02706482 | 0.1367399 | 0.02411155 | 0.06057639 | 0.1362914 | 0.02321882 | 0.09421509 | 0.136258 | 0.02477761
[5 empty] | 0.0813336 | 0.1404043 | 0.02328339 |  | 0.02665684 | 0.1375395 | 0.02444268 | 0.06080192 | 0.1370884 | 0.02316293 | 0.09082698 | 0.1370548 | 0.02494457
[5 empty] | 0.07936304 | 0.1412206 | 0.02316336 |  | 0.02706936 | 0.1383391 | 0.02439642 | 0.06008513 | 0.1378854 | 0.02340979 | 0.09326367 | 0.1378516 | 0.02512648
[5 empty] | 0.07933308 | 0.1420369 | 0.023258 |  | 0.0278917 | 0.1391388 | 0.02451572 | 0.05970571 | 0.1386825 | 0.02342609 | 0.0930018 | 0.1386485 | 0.02486482
[5 empty] | 0.08032071 | 0.1428533 | 0.02314394 |  | 0.02752717 | 0.1399384 | 0.0245801 | 0.05777665 | 0.1394795 | 0.02374786 | 0.08902095 | 0.1394453 | 0.02538835
[5 empty] | 0.0800565 | 0.1436696 | 0.02330757 |  | 0.02665633 | 0.1407381 | 0.02471661 | 0.0613415 | 0.1402765 | 0.02328932 | 0.08890937 | 0.1402421 | 0.02542366
[5 empty] | 0.08007829 | 0.1444859 | 0.02354132 |  | 0.02631189 | 0.1415377 | 0.02466697 | 0.05799104 | 0.1410735 | 0.02333399 | 0.09078356 | 0.1410389 | 0.02533285
[5 empty] | 0.0803365 | 0.1453022 | 0.02334964 |  | 0.02696215 | 0.1423374 | 0.02463718 | 0.05818436 | 0.1418706 | 0.02353858 | 0.09034168 | 0.1418358 | 0.02539087
[5 empty] | 0.07834306 | 0.1461185 | 0.02383723 |  | 0.02622165 | 0.143137 | 0.02526118 | 0.05812785 | 0.1426676 | 0.02382525 | 0.09222536 | 0.1426326 | 0.02551354
[5 empty] | 0.07855381 | 0.1469348 | 0.02384904 |  | 0.0275971 | 0.1439367 | 0.02525361 | 0.05798918 | 0.1434646 | 0.02350524 | 0.08780739 | 0.1434294 | 0.02529446
[5 empty] | 0.07921799 | 0.1477511 | 0.02360103 |  | 0.02611591 | 0.1447363 | 0.0251426 | 0.05739147 | 0.1442616 | 0.02358347 | 0.0905891 | 0.1442263 | 0.02548807
[5 empty] | 0.07917342 | 0.1485674 | 0.02353726 |  | 0.02671075 | 0.145536 | 0.02536461 | 0.05905701 | 0.1450587 | 0.02382999 | 0.09170619 | 0.1450231 | 0.02542183
[5 empty] | 0.07942517 | 0.1493837 | 0.02370964 |  | 0.02669322 | 0.1463356 | 0.0256329 | 0.05785546 | 0.1458557 | 0.02387839 | 0.08724586 | 0.1458199 | 0.0257848
[5 empty] | 0.07851217 | 0.1502 | 0.02361913 |  | 0.02640939 | 0.1471353 | 0.02545138 | 0.0597122 | 0.1466527 | 0.0240096 | 0.08929594 | 0.1466168 | 0.02585926
[5 empty] | 0.0780656 | 0.1510163 | 0.02384063 |  | 0.02634253 | 0.1479349 | 0.0256508 | 0.06123526 | 0.1474497 | 0.0237758 | 0.09250827 | 0.1474136 | 0.02577967
[5 empty] | 0.0779156 | 0.1518326 | 0.02376203 |  | 0.02712055 | 0.1487346 | 0.02568651 | 0.05922275 | 0.1482468 | 0.02391179 | 0.0914407 | 0.1482104 | 0.02586696
[5 empty] | 0.07890421 | 0.1526489 | 0.02417504 |  | 0.02672852 | 0.1495342 | 0.02597323 | 0.06051876 | 0.1490438 | 0.02390832 | 0.09126522 | 0.1490072 | 0.02566083
[5 empty] | 0.07900806 | 0.1534652 | 0.02382992 |  | 0.02654574 | 0.1503339 | 0.02563743 | 0.05924255 | 0.1498408 | 0.02379325 | 0.08987395 | 0.1498041 | 0.02578478
[5 empty] | 0.07866202 | 0.1542815 | 0.02400248 |  | 0.02602107 | 0.1511335 | 0.02560385 | 0.0579474 | 0.1506379 | 0.0238388 | 0.08872908 | 0.1506009 | 0.02579511
[5 empty] | 0.07865999 | 0.1550978 | 0.02396174 |  | 0.02656236 | 0.1519332 | 0.02602748 | 0.05841154 | 0.1514349 | 0.0238388 | 0.08898549 | 0.1513977 | 0.02588808
[5 empty] | 0.0779328 | 0.1559141 | 0.02424531 |  | 0.02635631 | 0.1527328 | 0.02578195 | 0.05891919 | 0.1522319 | 0.0238318 | 0.09189892 | 0.1521946 | 0.02598165
[5 empty] | 0.07808985 | 0.1567304 | 0.02406479 |  | 0.02586232 | 0.1535325 | 0.02603173 | 0.05725309 | 0.1530289 | 0.02407714 | 0.08731525 | 0.1529914 | 0.02611905
[5 empty] | 0.07737852 | 0.1575467 | 0.02405516 |  | 0.02611246 | 0.1543321 | 0.02591465 | 0.06121552 | 0.153826 | 0.02389915 | 0.08834336 | 0.1537882 | 0.02617868
[5 empty] | 0.07705908 | 0.158363 | 0.02404072 |  | 0.02600587 | 0.1551318 | 0.02587822 | 0.05836086 | 0.154623 | 0.0238775 | 0.09094115 | 0.1545851 | 0.0261225
[5 empty] | 0.07659165 | 0.1591793 | 0.02406382 |  | 0.02670418 | 0.1559314 | 0.026363 | 0.0605487 | 0.15542 | 0.02404916 | 0.09127301 | 0.1553819 | 0.02588868
[5 empty] | 0.07777426 | 0.1599956 | 0.02420375 |  | 0.02701533 | 0.1567311 | 0.0261122 | 0.06087686 | 0.156217 | 0.02429496 | 0.09246218 | 0.1561787 | 0.02577957
[5 empty] | 0.07650768 | 0.1608119 | 0.02399385 |  | 0.02689372 | 0.1575307 | 0.02624282 | 0.06097678 | 0.1570141 | 0.02426845 | 0.0866018 | 0.1569756 | 0.02593285
[5 empty] | 0.07697486 | 0.1616282 | 0.02400412 |  | 0.02588883 | 0.1583304 | 0.02619413 | 0.05812977 | 0.1578111 | 0.02408558 | 0.09089738 | 0.1577724 | 0.02584881
[5 empty] | 0.07864826 | 0.1624446 | 0.02424793 |  | 0.02597908 | 0.15913 | 0.02611568 | 0.05911178 | 0.1586081 | 0.0238879 | 0.08824583 | 0.1585692 | 0.02573445