## 1
Общество с ограниченной ответственностью "Инженерная геология" (ООО "ИнжГео") | [10 empty] | Общество с ограниченной ответственностью "Инженерная геология" (ООО "ИнжГео")
Юр. адрес: 117279, г. Москва, ул. Миклухо-Маклая, 36 а, этаж 5, пом. XXIII к. 76-84 | [10 empty] | Юр. адрес: 117279, г. Москва, ул. Миклухо-Маклая, 36 а, этаж 5, пом. XXIII к. 76-84 | [8 empty] | нагр |  |  | X0 | Y0 | R |  | нагр |  |  |  | X0 | Y0 | R | нагр |  |  |  | X0 | Y0 | R |  | нагр |  |  |  | X0 | Y0 | R
Телефон/факс +7 (495) 132-30-00, Адрес электронной почты inbox@inj-geo.ru | [10 empty] | Телефон/факс +7 (495) 132-30-00, Адрес электронной почты inbox@inj-geo.ru | [12 empty] | 0 | [7 empty] | 0 | [6 empty] | 0 | [7 empty] | 0
[20 empty] | девиатор | [6 empty] | девиатор | [6 empty] | девиатор | [7 empty] | девиатор
Испытательная лаборатория ООО «ИнжГео» | [10 empty] | Испытательная лаборатория ООО «ИнжГео» | [8 empty] | x0 | Угол | X | Y |  |  |  | x0 |  | Угол | X | Y |  |  | x0 |  | Угол | X | Y |  |  |  | x0 |  | Угол | X | Y
Адрес места осуществления деятельности лаборатории: г. Москва, просп. Вернадского, д. 51, стр. 1 | [10 empty] | Адрес места осуществления деятельности лаборатории: г. Москва, просп. Вернадского, д. 51, стр. 1 | [9 empty] | 0 | [7 empty] | 0 | [6 empty] | 0 | [7 empty] | 0
Телефон +7(910)4557682, E-mail: slg85@mail.ru | [10 empty] | Телефон +7(910)4557682, E-mail: slg85@mail.ru | [9 empty] | 5 | [7 empty] | 5 | [6 empty] | 5 | [7 empty] | 5
[21 empty] | 10 | [7 empty] | 10 | [6 empty] | 10 | [7 empty] | 10
Протокол испытаний № 13-63/26 от 24-11-2022 | [20 empty] | 15 | [7 empty] | 15 | [6 empty] | 15 | [7 empty] | 15
Наименование и адрес заказчика: Переход трубопровода через р. Енисей | [20 empty] | 20 | [7 empty] | 20 | [6 empty] | 20 | [7 empty] | 20
Наименование объекта: ООО Регионстрой | [20 empty] | 25 | [7 empty] | 25 | [6 empty] | 25 | [7 empty] | 25
Наименование используемого метода/методики: ГОСТ 12248.4-2020 | [20 empty] | 30 | [7 empty] | 30 | [6 empty] | 30 | [7 empty] | 30
Условия проведения испытания: температура окружающей среды (18 - 25)0С, влажность воздуха (40 - 75)% | [20 empty] | 35 | [7 empty] | 35 | [6 empty] | 35 | [7 empty] | 35
Дата получение объекта подлежащего испытаниям: 28.10.2022 | [20 empty] | 40 | [7 empty] | 40 | [6 empty] | 40 | [7 empty] | 40
Дата испытания: 25.10.2022-19.11.2026 | [20 empty] | 45 | [7 empty] | 45 | [6 empty] | 45 | [7 empty] | 45
Испытание грунтов методом трехосного сжатия | [10 empty] | Испытание грунтов методом трехосного сжатия | [9 empty] | 50 | [7 empty] | 50 | [6 empty] | 50 | [7 empty] | 50
Лабораторный номер: |  | 1061 | [5 empty] | We, % = | 0.40178518 |  | Лабораторный номер: | [6 empty] | We, % = |  |  | 55 | [7 empty] | 55 | [6 empty] | 55 | [7 empty] | 55
Номер скважины: |  | BH-052 | [5 empty] | ρ, г/см3 = |  |  | Номер скважины: | [6 empty] | ρ, г/см3 = |  |  | 60 | [7 empty] | 60 | [6 empty] | 60 | [7 empty] | 60
Глубина отбора, м: |  | 0.7 | [5 empty] | ρs, г/см3 = | 2.73 |  | Глубина отбора, м: | [6 empty] | ρs, г/см3 = |  |  | 65 | [7 empty] | 65 | [6 empty] | 65 | [7 empty] | 65
Наименование грунта: |  | Суглинок, после оттаивания текучий, легкий пылеватый | [5 empty] | e, д.е. = | 0.6 |  | Наименование грунта: | [6 empty] | e, д.е. = |  |  | 70 | [7 empty] | 70 | [6 empty] | 70 | [7 empty] | 70
Схема проведения опыта: |  | КД | [5 empty] | IL, д.е. = | 1.038 |  | Схема проведения опыта: | [6 empty] | IL, д.е. = |  |  | 75 | [7 empty] | 75 | [6 empty] | 75 | [7 empty] | 75
Результаты испытаний | [10 empty] | Результаты испытаний | [9 empty] | 80 | [7 empty] | 80 | [6 empty] | 80 | [7 empty] | 80
[21 empty] | 85 | [7 empty] | 85 | [6 empty] | 85 | [7 empty] | 85
[21 empty] | 90 | [7 empty] | 90 | [6 empty] | 90 | [7 empty] | 90
[21 empty] | 95 | [7 empty] | 95 | [6 empty] | 95 | [7 empty] | 95
[21 empty] | 100 | [7 empty] | 100 | [6 empty] | 100 | [7 empty] | 100
[21 empty] | 105 | [7 empty] | 105 | [6 empty] | 105 | [7 empty] | 105
[21 empty] | 110 | [7 empty] | 110 | [6 empty] | 110 | [7 empty] | 110
[21 empty] | 115 | [7 empty] | 115 | [6 empty] | 115 | [7 empty] | 115
[21 empty] | 120 | [7 empty] | 120 | [6 empty] | 120 | [7 empty] | 120
[21 empty] | 125 | [7 empty] | 125 | [6 empty] | 125 | [7 empty] | 125
[21 empty] | 130 | [7 empty] | 130 | [6 empty] | 130 | [7 empty] | 130
[21 empty] | 135 | [7 empty] | 135 | [6 empty] | 135 | [7 empty] | 135
[21 empty] | 140 | [7 empty] | 140 | [6 empty] | 140 | [7 empty] | 140
[21 empty] | 145 | [7 empty] | 145 | [6 empty] | 145 | [7 empty] | 145
[21 empty] | 150 | [7 empty] | 150 | [6 empty] | 150 | [7 empty] | 150
[21 empty] | 155 | [7 empty] | 155 | [6 empty] | 155 | [7 empty] | 155
[21 empty] | 160 | [7 empty] | 160 | [6 empty] | 160 | [7 empty] | 160
[21 empty] | 165 | [7 empty] | 165 | [6 empty] | 165 | [7 empty] | 165
[21 empty] | 170 | [7 empty] | 170 | [6 empty] | 170 | [7 empty] | 170
[21 empty] | 175 | [7 empty] | 175 | [6 empty] | 175 | [7 empty] | 175
[21 empty] | 180 | [7 empty] | 180 | [6 empty] | 180 | [7 empty] | 180
[13 empty] | Давление в камере, Мпа σ3 | Вертикальная нагрузка, Мпа σ1 | Поровое давление, Мпа u
[13 empty] | 0.05 | 0.08493633 |  |  |  |  | 1 | [6 empty] | σ3,кПа | σ1,кПа | u, кПа |  |  |  | 4
[13 empty] | 0.15 | 0.2220252 | [26 empty] | δ3, Мпа | δ1-δ3, МПа | δ1, МПа | δ1, КПа
[13 empty] | 0.25 | 0.3591141 | [20 empty] | С, МПа:
φ, град:
E, Мпа
[26 empty] | x | 0
[26 empty] | y |  |  |  | С, кПа | φ,°
Эффективные значения угла внутреннего трения и удельного сцепления ϕ', С'
[13 empty] | ϕ', град. = | 9
[13 empty] | С', МПа = | 0.007
|  | K0, д.е. | 0.8435655 | Эффективное напряжение, Мпа: |  |  |  |  | 0.04217828
|  | Модуль деформации E0, МПа: |  | Точки нахождения модуля Е0, Мпа (полное напряжение): |  |  |  |  | 0.04217828 | 0.06748524
|  | Модуль деформации E50, МПа: |  | qmax Давление при разрушении образца, Мпа (девиатор): |  |  |  |  | 0.1012279
|  | Коэф. Поперечной деформации, ϑ: |  | 0,5 qmax, Мпа (девиатор): |  |  |  |  | 0.05061393
| Начальник исп. лаборатории: | [6 empty] | Семиколенова Л.Г. |  |  |  |  | Начальник исп. лаборатории: |  |  |  |  | Семиколенова Л.Г.
Лист 1 , всего листов 2 | [11 empty] | Лист 2 , всего листов 2
Частичное воспроизведение протокола испытаний без письменного разрешения ООО «ИнжГео» ЗАПРЕЩАЕТСЯ | [11 empty] | Частичное воспроизведение протокола испытаний без письменного разрешения ООО «ИнжГео» ЗАПРЕЩАЕТСЯ
E0 |  |  | E50 |  | Деформация |  |  |  | Первая прочность |  |  | Вторая прочность |  |  | Третья прочность
devE0 | epsE0 |  | dev50 | epsE50 | dev | eps | ev |  | dev1 | eps1 | ev1 | dev1 | eps1 | ev2 | dev1 | eps1 | ev3
0.02530697 | 0.001687118 |  | 0.05061393 | 0.005061355 | 0 | 0 | 0 |  | 0 | 0 | 0 | 0.01548542 | 0.0003823531 | 0 | 0.02291395 | 0.0003320838 | 0
[5 empty] | 0.01343295 | 0.0008163043 | 0 |  | 0.008384719 | 0.0005589771 | 0 | 0.02733712 | 0.0007975728 | 0 | 0.05455704 | 0.001186014 | 0
Секущая модуля Е0 |  |  | Линия Q max |  | 0.02530697 | 0.001687118 | 0 |  | 0.01746816 | 0.001746803 | 0 | 0.0360126 | 0.00133379 | 0 | 0.05654624 | 0.00159366 | 0
| 0 |  |  | 0 | 0.03293479 | 0.002448913 | -0.002545721 |  | 0.01807631 | 0.002398945 | -0.002237407 | 0.03755494 | 0.002392718 | -0.0009642693 | 0.06127 | 0.002390491 | -0.002727675
[5 empty] | 0.04054419 | 0.003265217 | -0.002539639 |  | 0.01972183 | 0.003198593 | -0.002239193 | 0.04000627 | 0.003190291 | -0.0009505652 | 0.06520423 | 0.003187321 | -0.00272685
[5 empty] | 0.04668722 | 0.004081521 | -0.002553831 |  | 0.02016115 | 0.003998241 | -0.002250133 | 0.04451694 | 0.003987864 | -0.0009649401 | 0.06660109 | 0.003984151 | -0.002778009
|  |  | Линия 0,5 Q max |  | 0.05061393 | 0.005061355 | -0.002519871 |  | 0.02093048 | 0.004797889 | -0.002229369 | 0.04430427 | 0.004785437 | -0.0009651318 | 0.06742358 | 0.004780981 | -0.002759306
|  |  |  | 0 | 0.05271616 | 0.00571413 | -0.002529802 |  | 0.02185518 | 0.005597538 | -0.002167278 | 0.04634196 | 0.00558301 | -0.000942515 | 0.07035591 | 0.005577811 | -0.002921293
[5 empty] | 0.05594403 | 0.006530434 | -0.002518653 |  | 0.02330601 | 0.006397186 | -0.002201725 | 0.05128509 | 0.006380582 | -0.0009474328 | 0.07783826 | 0.006374642 | -0.002906985
[5 empty] | 0.05786497 | 0.007346739 | -0.002514599 |  | 0.02453477 | 0.007196834 | -0.002174909 | 0.04931799 | 0.007178155 | -0.0009492297 | 0.07507653 | 0.007171472 | -0.002912241
[5 empty] | 0.06046929 | 0.008163043 | -0.002536897 |  | 0.02512003 | 0.007996482 | -0.002170767 | 0.0520033 | 0.007975728 | -0.0009481894 | 0.07642274 | 0.007968302 | -0.002915745
[5 empty] | 0.0618231 | 0.008979347 | -0.002526843 |  | 0.02552369 | 0.008796131 | -0.00209108 | 0.05306872 | 0.008773301 | -0.000920549 | 0.08223439 | 0.008765132 | -0.003033506
Коэфф. Точки |  |  |  |  | 0.06479595 | 0.009795651 | -0.002530874 |  | 0.02562514 | 0.009595779 | -0.002091914 | 0.05698306 | 0.009570874 | -0.0009225815 | 0.08193 | 0.009561963 | -0.003037151
[5 empty] | 0.0670761 | 0.01061196 | -0.002520042 |  | 0.02718915 | 0.01039543 | -0.002075647 | 0.05784555 | 0.01036845 | -0.0009239673 | 0.08074294 | 0.01035879 | -0.003047173
[5 empty] | 0.06728941 | 0.01142826 | -0.002543217 |  | 0.02670229 | 0.01119508 | -0.002097336 | 0.05907553 | 0.01116602 | -0.000925076 | 0.08390562 | 0.01115562 | -0.003054766
[5 empty] | 0.06952857 | 0.01224456 | -0.002474966 |  | 0.02782979 | 0.01199472 | -0.001949425 | 0.05800566 | 0.01196359 | -0.0008923652 | 0.08553204 | 0.01195245 | -0.003137098
[5 empty] | 0.07104868 | 0.01306087 | -0.002497882 |  | 0.02845609 | 0.01279437 | -0.001980826 | 0.06010596 | 0.01276116 | -0.0008877105 | 0.08733913 | 0.01274928 | -0.003099762
[5 empty] | 0.0730338 | 0.01387717 | -0.0024929 |  | 0.02788991 | 0.01359402 | -0.001953743 | 0.05920229 | 0.01355874 | -0.0008939765 | 0.08748233 | 0.01354611 | -0.003136164
[5 empty] | 0.07441411 | 0.01469348 | -0.002468987 |  | 0.02782974 | 0.01439367 | -0.001978471 | 0.05901196 | 0.01435631 | -0.0008978256 | 0.08884284 | 0.01434294 | -0.003105051
[5 empty] | 0.0767409 | 0.01550978 | -0.002435761 |  | 0.0293014 | 0.01519332 | -0.00182472 | 0.06133938 | 0.01515388 | -0.0008557857 | 0.09242751 | 0.01513977 | -0.003178981
[5 empty] | 0.07621614 | 0.01632609 | -0.002427669 |  | 0.02945773 | 0.01599296 | -0.001821616 | 0.06157016 | 0.01595146 | -0.0008681109 | 0.09315813 | 0.0159366 | -0.003164166
[5 empty] | 0.07781027 | 0.01714239 | -0.002471804 |  | 0.02926362 | 0.01679261 | -0.001810116 | 0.06157938 | 0.01674903 | -0.0008573371 | 0.09038367 | 0.01673343 | -0.003169525
[5 empty] | 0.08036625 | 0.01795869 | -0.002445078 |  | 0.02906138 | 0.01759226 | -0.001807195 | 0.06226344 | 0.0175466 | -0.0008629395 | 0.09451333 | 0.01753026 | -0.003145568
[5 empty] | 0.08117029 | 0.018775 | -0.002415913 |  | 0.03027959 | 0.01839191 | -0.00167653 | 0.06142806 | 0.01834417 | -0.0008339881 | 0.09383037 | 0.01832709 | -0.003183849
[5 empty] | 0.08212071 | 0.0195913 | -0.002404611 |  | 0.02989216 | 0.01919156 | -0.001687164 | 0.0606036 | 0.01914175 | -0.0008211766 | 0.09418147 | 0.01912393 | -0.003176876
[5 empty] | 0.08203279 | 0.02040761 | -0.002415191 |  | 0.03005038 | 0.01999121 | -0.001691553 | 0.06322339 | 0.01993932 | -0.0008245655 | 0.09338965 | 0.01992076 | -0.003172755
[5 empty] | 0.08281796 | 0.02122391 | -0.002407977 |  | 0.03069708 | 0.02079085 | -0.001688008 | 0.06494263 | 0.02073689 | -0.0008209287 | 0.09417553 | 0.02071759 | -0.003197161
[5 empty] | 0.08381884 | 0.02204022 | -0.002358432 |  | 0.02957544 | 0.0215905 | -0.001572942 | 0.06467736 | 0.02153447 | -0.0007982578 | 0.09676488 | 0.02151442 | -0.003192816
[5 empty] | 0.08357453 | 0.02285652 | -0.002338445 |  | 0.02999939 | 0.02239015 | -0.001573412 | 0.06232057 | 0.02233204 | -0.0007940631 | 0.09146747 | 0.02231125 | -0.003148709
[5 empty] | 0.08576169 | 0.02367282 | -0.002364075 |  | 0.03074784 | 0.0231898 | -0.001559647 | 0.06457949 | 0.02312961 | -0.0007861486 | 0.09775056 | 0.02310808 | -0.003192499
[5 empty] | 0.08507357 | 0.02448913 | -0.002335153 |  | 0.03068991 | 0.02398945 | -0.001577635 | 0.06437602 | 0.02392718 | -0.0007886021 | 0.09333627 | 0.02390491 | -0.003195989
[5 empty] | 0.08693529 | 0.02530543 | -0.002278649 |  | 0.03034593 | 0.0247891 | -0.001454912 | 0.06530323 | 0.02472476 | -0.000750827 | 0.09889709 | 0.02470174 | -0.00316626
[5 empty] | 0.08762909 | 0.02612174 | -0.002274289 |  | 0.03079979 | 0.02558874 | -0.001454328 | 0.06298473 | 0.02552233 | -0.0007600684 | 0.09895708 | 0.02549857 | -0.003154638
[5 empty] | 0.08852104 | 0.02693804 | -0.002287828 |  | 0.03152834 | 0.02638839 | -0.001457975 | 0.06624536 | 0.0263199 | -0.000757493 | 0.09935503 | 0.0262954 | -0.00315935
[5 empty] | 0.08679594 | 0.02775435 | -0.002297465 |  | 0.03165507 | 0.02718804 | -0.001472564 | 0.06464321 | 0.02711748 | -0.0007609017 | 0.09887635 | 0.02709223 | -0.003146471
[5 empty] | 0.08956266 | 0.02857065 | -0.002227271 |  | 0.03146994 | 0.02798769 | -0.001348797 | 0.06600627 | 0.02791505 | -0.0007277004 | 0.1013094 | 0.02788906 | -0.003043815
[5 empty] | 0.08999475 | 0.02938695 | -0.002214803 |  | 0.03148523 | 0.02878734 | -0.001363233 | 0.06410839 | 0.02871262 | -0.0007300149 | 0.1014752 | 0.02868589 | -0.00305175
[5 empty] | 0.08990667 | 0.03020326 | -0.002224822 |  | 0.03151405 | 0.02958699 | -0.001375081 | 0.06755903 | 0.02951019 | -0.0007260368 | 0.09570166 | 0.02948272 | -0.003072197
[5 empty] | 0.09049332 | 0.03101956 | -0.002219701 |  | 0.03254667 | 0.03038663 | -0.001281287 | 0.06709687 | 0.03030777 | -0.0006927871 | 0.09779746 | 0.03027955 | -0.003073417
[5 empty] | 0.08976292 | 0.03183587 | -0.002136695 |  | 0.0322027 | 0.03118628 | -0.00126083 | 0.06645488 | 0.03110534 | -0.0006892788 | 0.100064 | 0.03107638 | -0.002891388
[5 empty] | 0.09177976 | 0.03265217 | -0.002156143 |  | 0.03282344 | 0.03198593 | -0.001267818 | 0.06816912 | 0.03190291 | -0.0006945756 | 0.1032019 | 0.03187321 | -0.002938244
[5 empty] | 0.08976139 | 0.03346848 | -0.002117033 |  | 0.03238257 | 0.03278558 | -0.001276713 | 0.066626 | 0.03270048 | -0.0006931998 | 0.1038835 | 0.03267004 | -0.002921073
[5 empty] | 0.09270645 | 0.03428478 | -0.002118102 |  | 0.03289263 | 0.03358523 | -0.001273282 | 0.06746403 | 0.03349806 | -0.0006932686 | 0.1023801 | 0.03346687 | -0.002901283
[5 empty] | 0.09158215 | 0.03510108 | -0.002007723 |  | 0.0325849 | 0.03438487 | -0.001187085 | 0.06647134 | 0.03429563 | -0.0006475408 | 0.1034286 | 0.0342637 | -0.002749323
[5 empty] | 0.09313121 | 0.03591739 | -0.002047464 |  | 0.03220731 | 0.03518452 | -0.001187322 | 0.06677739 | 0.0350932 | -0.0006520286 | 0.1006341 | 0.03506053 | -0.002712303
[5 empty] | 0.09396382 | 0.03673369 | -0.002039759 |  | 0.03314059 | 0.03598417 | -0.001172658 | 0.06951935 | 0.03589078 | -0.0006550205 | 0.1040932 | 0.03585736 | -0.002697603
[5 empty] | 0.09220511 | 0.03755 | -0.002016036 |  | 0.03292249 | 0.03678382 | -0.001171712 | 0.06604413 | 0.03668835 | -0.0006480612 | 0.1059626 | 0.03665419 | -0.002718291
[5 empty] | 0.09371092 | 0.0383663 | -0.001907753 |  | 0.03321495 | 0.03758347 | -0.001096851 | 0.06718567 | 0.03748592 | -0.0006150368 | 0.1005532 | 0.03745102 | -0.002488959
[5 empty] | 0.09390763 | 0.03918261 | -0.001896931 |  | 0.03297388 | 0.03838312 | -0.001099699 | 0.06775557 | 0.03828349 | -0.0006128413 | 0.1043454 | 0.03824785 | -0.002503914
[5 empty] | 0.09462718 | 0.03999891 | -0.001899969 |  | 0.03345247 | 0.03918276 | -0.001088198 | 0.06709603 | 0.03908107 | -0.0006122925 | 0.1018733 | 0.03904468 | -0.002510145
[5 empty] | 0.09497026 | 0.04081521 | -0.001896741 |  | 0.03398754 | 0.03998241 | -0.001016169 | 0.07091775 | 0.03987864 | -0.0005648113 | 0.1043783 | 0.03984151 | -0.00249195
[5 empty] | 0.09485139 | 0.04163152 | -0.001761725 |  | 0.0334293 | 0.04078206 | -0.001009628 | 0.06948172 | 0.04067621 | -0.0005610237 | 0.1057075 | 0.04063834 | -0.002204606
[5 empty] | 0.09565688 | 0.04244782 | -0.001750523 |  | 0.03348413 | 0.04158171 | -0.001006508 | 0.06843241 | 0.04147379 | -0.0005647548 | 0.1033388 | 0.04143517 | -0.002228654
[5 empty] | 0.09580719 | 0.04326413 | -0.001754374 |  | 0.03387853 | 0.04238136 | -0.001007515 | 0.06904372 | 0.04227136 | -0.0005688816 | 0.1017358 | 0.042232 | -0.002222865
[5 empty] | 0.09629308 | 0.04408043 | -0.001741071 |  | 0.03422899 | 0.04318101 | -0.0009974516 | 0.06747604 | 0.04306893 | -0.0005643025 | 0.1055561 | 0.04302883 | -0.002206833
[5 empty] | 0.09696442 | 0.04489674 | -0.001578716 |  | 0.03425077 | 0.04398065 | -0.0009201029 | 0.07045007 | 0.0438665 | -0.0005190679 | 0.1090515 | 0.04382566 | -0.001941014
[5 empty] | 0.09735003 | 0.04571304 | -0.00158521 |  | 0.03318874 | 0.0447803 | -0.0009064981 | 0.06983761 | 0.04466408 | -0.0005180877 | 0.1046388 | 0.04462249 | -0.001937733
[5 empty] | 0.09655674 | 0.04652934 | -0.001575073 |  | 0.03315315 | 0.04557995 | -0.000908233 | 0.07139759 | 0.04546165 | -0.0005156115 | 0.1027369 | 0.04541932 | -0.001911099
[5 empty] | 0.09837225 | 0.04734565 | -0.001575706 |  | 0.03340829 | 0.0463796 | -0.000917455 | 0.06854906 | 0.04625922 | -0.000512929 | 0.1078434 | 0.04621615 | -0.001927118
[5 empty] | 0.09853436 | 0.04816195 | -0.001396951 |  | 0.03318196 | 0.04717925 | -0.0008083295 | 0.07020907 | 0.0470568 | -0.0004608894 | 0.1078441 | 0.04701298 | -0.001622315
[5 empty] | 0.09741109 | 0.04897826 | -0.001391631 |  | 0.03454162 | 0.04797889 | -0.0008119885 | 0.0698587 | 0.04785437 | -0.0004610736 | 0.106976 | 0.04780981 | -0.001618617
[5 empty] | 0.09736718 | 0.04979456 | -0.001387431 |  | 0.03397311 | 0.04877854 | -0.0008115007 | 0.06959045 | 0.04865194 | -0.0004564219 | 0.1068807 | 0.04860664 | -0.001614597
[5 empty] | 0.09877438 | 0.05061087 | -0.001202804 |  | 0.03454619 | 0.04957819 | -0.0008189001 | 0.07013303 | 0.04944951 | -0.0004631462 | 0.1068089 | 0.04940347 | -0.001606236
[5 empty] | 0.09751307 | 0.05142717 | -0.001210596 |  | 0.03414763 | 0.05037784 | -0.0007048999 | 0.07091344 | 0.05024709 | -0.0003964063 | 0.106081 | 0.0502003 | -0.001274433
[5 empty] | 0.09826803 | 0.05224347 | -0.001207839 |  | 0.03481676 | 0.05117749 | -0.0007108134 | 0.07016395 | 0.05104466 | -0.0003961672 | 0.1085603 | 0.05099713 | -0.001262412
[5 empty] | 0.09843475 | 0.05305978 | -0.001192014 |  | 0.0342934 | 0.05197714 | -0.0007101094 | 0.07181803 | 0.05184223 | -0.0003953703 | 0.1056599 | 0.05179396 | -0.00125735
[5 empty] | 0.1002749 | 0.05387608 | -0.000989223 |  | 0.03388447 | 0.05277678 | -0.0007067302 | 0.06941966 | 0.05263981 | -0.000402264 | 0.1046782 | 0.05259079 | -0.001266714
[5 empty] | 0.09843797 | 0.05469239 | -0.000984512 |  | 0.03388609 | 0.05357643 | -0.0005877661 | 0.07055427 | 0.05343738 | -0.0003319234 | 0.1058328 | 0.05338762 | -0.0009110399
[5 empty] | 0.0997211 | 0.05550869 | -0.0009780343 |  | 0.03496717 | 0.05437608 | -0.0005800101 | 0.07022278 | 0.05423495 | -0.0003286038 | 0.1111694 | 0.05418445 | -0.0009093144
[5 empty] | 0.09882176 | 0.056325 | -0.0009896156 |  | 0.03481078 | 0.05517573 | -0.0005829842 | 0.0717456 | 0.05503252 | -0.000326566 | 0.1067437 | 0.05498128 | -0.0009018677
[5 empty] | 0.09926028 | 0.0571413 | -0.0009841194 |  | 0.0347357 | 0.05597538 | -0.0005851419 | 0.07033906 | 0.0558301 | -0.000326336 | 0.1095834 | 0.05577811 | -0.0009161254
[5 empty] | 0.09889052 | 0.0579576 | -0.0007555971 |  | 0.03530959 | 0.05677503 | -0.000449598 | 0.07249392 | 0.05662767 | -0.0002507816 | 0.1080701 | 0.05657494 | -0.0005438574
[5 empty] | 0.1010605 | 0.05877391 | -0.0007418263 |  | 0.03504179 | 0.05757467 | -0.0004485224 | 0.07052061 | 0.05742524 | -0.0002517074 | 0.1104545 | 0.05737178 | -0.0005456975
[5 empty] | 0.1019241 | 0.05959021 | -0.000755672 |  | 0.03486378 | 0.05837432 | -0.0004436822 | 0.07237662 | 0.05822281 | -0.0002490552 | 0.1125392 | 0.05816861 | -0.0005377959
[5 empty] | 0.09987759 | 0.06040652 | -0.0007539506 |  | 0.03510642 | 0.05917397 | -0.0004525559 | 0.07358432 | 0.05902039 | -0.0002506315 | 0.1058869 | 0.05896544 | -0.0005451022
[5 empty] | 0.1004031 | 0.06122282 | -0.0004961795 |  | 0.03542231 | 0.05997362 | -0.0002966606 | 0.07303384 | 0.05981796 | -0.0001616837 | 0.1119297 | 0.05976227 | -0.0001702421
[5 empty] | 0.1020475 | 0.06203913 | -0.0005053355 |  | 0.03402937 | 0.06077327 | -0.0002994182 | 0.07294305 | 0.06061553 | -0.0001622188 | 0.1111011 | 0.0605591 | -0.0001711939
[5 empty] | 0.1010765 | 0.06285543 | -0.0004972302 |  | 0.03455075 | 0.06157292 | -0.0002993589 | 0.0719362 | 0.06141311 | -0.0001616999 | 0.1091141 | 0.06135593 | -0.000170803
[5 empty] | 0.1000778 | 0.06367173 | -0.0005020834 |  | 0.03427101 | 0.06237256 | -0.0002977874 | 0.07136689 | 0.06221068 | -6.417009e-05 | 0.1059897 | 0.06215276 | -0.0001714489
[5 empty] | 0.1013726 | 0.06448804 | -0.0002383845 |  | 0.03476055 | 0.06317221 | -0.0001245741 | 0.0715905 | 0.06300825 | -6.388399e-05 | 0.1074921 | 0.06294959 | 0.0002089701
[5 empty] | 0.1004056 | 0.06530434 | -0.0002396691 |  | 0.03412589 | 0.06397186 | -0.0001257684 | 0.07080899 | 0.06380582 | -6.345165e-05 | 0.1098838 | 0.06374642 | 0.0002085318
[5 empty] | 0.1019344 | 0.06612065 | -0.0002402638 |  | 0.03411623 | 0.06477151 | -0.0001251021 | 0.0720252 | 0.0646034 | -6.36106e-05 | 0.1080298 | 0.06454325 | 0.0002096171
[5 empty] | 0.1002964 | 0.06693695 | -0.000238551 |  | 0.03493633 | 0.06557116 | -0.000124901 | 0.07333473 | 0.06540097 | -6.32482e-05 | 0.1096148 | 0.06534008 | 0.0002082814
[5 empty] | 0.1012279 | 0.06775326 | 3.882964e-05 |  | 0.03433326 | 0.0663708 | 6.895598e-05 | 0.07320127 | 0.06619854 | 5.357359e-05 | 0.111084 | 0.06613691 | 0.0006336936
[5 empty] | 0.1025468 | 0.06856956 | 3.846358e-05 |  | 0.03502936 | 0.06717045 | 6.828095e-05 | 0.07337516 | 0.06699612 | 5.40944e-05 | 0.1057607 | 0.06693374 | 0.000632932
[5 empty] | 0.1008945 | 0.06938586 | 3.865625e-05 |  | 0.03409424 | 0.0679701 | 6.833606e-05 | 0.07181408 | 0.06779369 | 5.377225e-05 | 0.1082915 | 0.06773057 | 0.0006324242
[5 empty] | 0.1025233 | 0.07020217 | 3.884891e-05 |  | 0.03441571 | 0.06876975 | 6.853581e-05 | 0.07295833 | 0.06859126 | 5.349842e-05 | 0.108123 | 0.0685274 | 0.0006382635
[5 empty] | 0.1021988 | 0.07101847 | 0.0003470735 |  | 0.03475372 | 0.0695694 | 0.0003153801 | 0.07367745 | 0.06938883 | 0.000256196 | 0.1109611 | 0.06932423 | 0.001107625
[5 empty] | 0.1014986 | 0.07183478 | 0.0003496416 |  | 0.0341825 | 0.07036905 | 0.0003197683 | 0.07190713 | 0.07018641 | 0.0002524487 | 0.1089129 | 0.07012106 | 0.001114979
[5 empty] | 0.1013834 | 0.07265108 | 0.0003473511 |  | 0.03565762 | 0.07116869 | 0.0003156344 | 0.07386274 | 0.07098398 | 0.0002544116 | 0.1071101 | 0.07091789 | 0.001105062
[5 empty] | 0.1008208 | 0.07346739 | 0.0003505092 |  | 0.03482225 | 0.07196834 | 0.0006339549 | 0.07310721 | 0.07178155 | 0.000252882 | 0.1112532 | 0.07171472 | 0.001103391
[5 empty] | 0.1013446 | 0.07428369 | 0.0007082298 |  | 0.0349376 | 0.07276799 | 0.0006322468 | 0.07379105 | 0.07257913 | 0.0005538156 | 0.1092229 | 0.07251155 | 0.001645961
[5 empty] | 0.1003034 | 0.07509999 | 0.00070162 |  | 0.03428824 | 0.07356764 | 0.0006263001 | 0.07030027 | 0.0733767 | 0.0005561533 | 0.1052527 | 0.07330838 | 0.001635744
[5 empty] | 0.09967499 | 0.0759163 | 0.0007092143 |  | 0.03539619 | 0.07436729 | 0.0006333222 | 0.07115548 | 0.07417427 | 0.0005579901 | 0.110378 | 0.07410521 | 0.001643819
[5 empty] | 0.1015219 | 0.0767326 | 0.0006971901 |  | 0.03410069 | 0.07516694 | 0.0006325631 | 0.07249528 | 0.07497184 | 0.0005521458 | 0.1097647 | 0.07490204 | 0.001644643
[5 empty] | 0.1007443 | 0.07754891 | 0.001111856 |  | 0.03511423 | 0.07596658 | 0.001013282 | 0.07380932 | 0.07576942 | 0.0009618607 | 0.1087884 | 0.07569887 | 0.002250114
[5 empty] | 0.1020544 | 0.07836521 | 0.001109296 |  | 0.03549047 | 0.07676623 | 0.001006683 | 0.07225948 | 0.07656699 | 0.0009594604 | 0.1070202 | 0.0764957 | 0.002249891
[5 empty] | 0.1011564 | 0.07918152 | 0.001103399 |  | 0.03437214 | 0.07756588 | 0.001008612 | 0.07099532 | 0.07736456 | 0.0009619567 | 0.1101853 | 0.07729253 | 0.002224623
[5 empty] | 0.1007281 | 0.07999782 | 0.001118866 |  | 0.03535016 | 0.07836553 | 0.001015109 | 0.07216661 | 0.07816213 | 0.0009541796 | 0.1049034 | 0.07808936 | 0.002214785
[5 empty] | 0.1004829 | 0.08081412 | 0.001566737 |  | 0.03524115 | 0.07916518 | 0.001465105 | 0.07147299 | 0.07895971 | 0.001476907 | 0.1084865 | 0.07888619 | 0.002893406
[5 empty] | 0.1016362 | 0.08163043 | 0.001584451 |  | 0.03530146 | 0.07996482 | 0.001480663 | 0.07033358 | 0.07975728 | 0.001478961 | 0.1043796 | 0.07968302 | 0.00289283
[5 empty] | 0.09954068 | 0.08244673 | 0.001584609 |  | 0.03529341 | 0.08076447 | 0.001473031 | 0.07269098 | 0.08055485 | 0.001465465 | 0.1082732 | 0.08047985 | 0.00285166
[5 empty] | 0.09954415 | 0.08326304 | 0.001567528 |  | 0.03515764 | 0.08156412 | 0.001469802 | 0.07331706 | 0.08135243 | 0.001463411 | 0.1070538 | 0.08127668 | 0.002875268
[5 empty] | 0.09927314 | 0.08407934 | 0.002129955 |  | 0.03430029 | 0.08236377 | 0.002008597 | 0.07084084 | 0.08215 | 0.00208672 | 0.1061886 | 0.08207351 | 0.003588772
[5 empty] | 0.1004413 | 0.08489565 | 0.002111973 |  | 0.03556353 | 0.08316342 | 0.001975516 | 0.07068654 | 0.08294757 | 0.00206178 | 0.1032158 | 0.08287034 | 0.003596642
[5 empty] | 0.1009488 | 0.08571195 | 0.002117685 |  | 0.03489204 | 0.08396307 | 0.001979302 | 0.07092752 | 0.08374514 | 0.002098152 | 0.1056625 | 0.08366717 | 0.003556576
[5 empty] | 0.100825 | 0.08652825 | 0.002095894 |  | 0.03513627 | 0.08476271 | 0.002005209 | 0.06897604 | 0.08454272 | 0.002075497 | 0.1097434 | 0.084464 | 0.003587341
[5 empty] | 0.1008693 | 0.08734456 | 0.002722102 |  | 0.03448107 | 0.08556236 | 0.002615297 | 0.07128951 | 0.08534029 | 0.002772759 | 0.1055524 | 0.08526083 | 0.004338333
[5 empty] | 0.1013236 | 0.08816086 | 0.002702515 |  | 0.03463112 | 0.08636201 | 0.002574332 | 0.069267 | 0.08613786 | 0.002819452 | 0.1082709 | 0.08605766 | 0.004336168
[5 empty] | 0.09987986 | 0.08897717 | 0.002731624 |  | 0.03516221 | 0.08716166 | 0.002587296 | 0.06874518 | 0.08693544 | 0.002777233 | 0.1040081 | 0.08685449 | 0.004366921
[5 empty] | 0.1012815 | 0.08979347 | 0.002736248 |  | 0.03429403 | 0.08796131 | 0.002587814 | 0.06908204 | 0.08773301 | 0.002816656 | 0.1070402 | 0.08765132 | 0.004350894
[5 empty] | 0.09933499 | 0.09060978 | 0.00341132 |  | 0.03411218 | 0.08876096 | 0.003260565 | 0.0721529 | 0.08853058 | 0.003627898 | 0.1040579 | 0.08844815 | 0.005110831
[5 empty] | 0.0995345 | 0.09142608 | 0.003433094 |  | 0.03524347 | 0.0895606 | 0.003258276 | 0.06917252 | 0.08932815 | 0.003604723 | 0.1074386 | 0.08924498 | 0.005133454
[5 empty] | 0.0997021 | 0.09224238 | 0.00341132 |  | 0.03536568 | 0.09036025 | 0.003239965 | 0.07091165 | 0.09012573 | 0.003622466 | 0.1083986 | 0.09004181 | 0.005097976
[5 empty] | 0.100917 | 0.09305869 | 0.003409619 |  | 0.0346826 | 0.0911599 | 0.003257622 | 0.06980239 | 0.0909233 | 0.003590239 | 0.1081491 | 0.09083864 | 0.005175102
[5 empty] | 0.09866449 | 0.09387499 | 0.004186806 |  | 0.03520208 | 0.09195955 | 0.004047845 | 0.07096097 | 0.09172087 | 0.004569093 | 0.1031432 | 0.09163547 | 0.005998978
[5 empty] | 0.1009638 | 0.0946913 | 0.004181807 |  | 0.03512813 | 0.0927592 | 0.004015234 | 0.0709482 | 0.09251845 | 0.004526276 | 0.1072217 | 0.0924323 | 0.006065073
[5 empty] | 0.0987077 | 0.0955076 | 0.004146809 |  | 0.03484208 | 0.09355884 | 0.004002753 | 0.07106463 | 0.09331602 | 0.004538575 | 0.1036375 | 0.09322913 | 0.005995974
[5 empty] | 0.09959514 | 0.09632391 | 0.004988953 |  | 0.03381071 | 0.09435849 | 0.004028117 | 0.06822931 | 0.09411359 | 0.004585946 | 0.1046275 | 0.09402596 | 0.006057862
[5 empty] | 0.1004213 | 0.09714021 | 0.005032619 |  | 0.03409123 | 0.09515814 | 0.004869069 | 0.06796729 | 0.09491116 | 0.005638433 | 0.1069251 | 0.09482279 | 0.006926546
[5 empty] | 0.09797675 | 0.09795651 | 0.004988452 |  | 0.03424427 | 0.09595779 | 0.004903119 | 0.06787856 | 0.09570874 | 0.005617156 | 0.1019443 | 0.09561963 | 0.00697384
[5 empty] | 0.1002512 | 0.09877282 | 0.005018064 |  | 0.03506522 | 0.09675744 | 0.004862746 | 0.06835836 | 0.09650631 | 0.005543246 | 0.1059665 | 0.09641646 | 0.007007225
[5 empty] | 0.09996356 | 0.09958912 | 0.005003007 |  | 0.0345404 | 0.09755709 | 0.004817995 | 0.06780269 | 0.09730388 | 0.006783013 | 0.1038105 | 0.09721329 | 0.006942543
[5 empty] | 0.09807929 | 0.1004054 | 0.005977329 |  | 0.03532625 | 0.09835673 | 0.005807167 | 0.07104187 | 0.09810145 | 0.006767424 | 0.1034384 | 0.09801012 | 0.008307008
[5 empty] | 0.09992893 | 0.1012217 | 0.005979119 |  | 0.034082 | 0.09915638 | 0.005841885 | 0.06785928 | 0.09889903 | 0.006724725 | 0.1047067 | 0.09880695 | 0.008196676
[5 empty] | 0.09829445 | 0.102038 | 0.00597017 |  | 0.03378466 | 0.09995603 | 0.005811796 | 0.0707167 | 0.0996966 | 0.006837911 | 0.1036983 | 0.09960378 | 0.008245255
[5 empty] | 0.09882551 | 0.1028543 | 0.005928408 |  | 0.03407865 | 0.1007557 | 0.005838991 | 0.06899828 | 0.1004942 | 0.006736925 | 0.1028869 | 0.1004006 | 0.008225494
[5 empty] | 0.09875723 | 0.1036706 | 0.007090995 |  | 0.03445657 | 0.1015553 | 0.006874875 | 0.06684249 | 0.1012917 | 0.009814184 | 0.1020622 | 0.1011974 | 0.009774562
[5 empty] | 0.09697657 | 0.1044869 | 0.00718784 |  | 0.03398647 | 0.102355 | 0.006771217 | 0.06995572 | 0.1020893 | 0.009751866 | 0.098483 | 0.1019943 | 0.009792237
[5 empty] | 0.09755895 | 0.1053033 | 0.007159356 |  | 0.0345784 | 0.1031546 | 0.006814862 | 0.06974343 | 0.1028869 | 0.009718759 | 0.1002741 | 0.1027911 | 0.009807949
[5 empty] | 0.09757287 | 0.1061196 | 0.007165053 |  | 0.03370751 | 0.1039543 | 0.006853734 | 0.06695458 | 0.1036845 | 0.009783025 | 0.1034199 | 0.1035879 | 0.009735283
[5 empty] | 0.09565509 | 0.1069359 | 0.009432368 |  | 0.03468347 | 0.1047539 | 0.008866352 | 0.06501934 | 0.104482 | 0.0142683 | 0.1034653 | 0.1043848 | 0.01154593
[5 empty] | 0.09663244 | 0.1077522 | 0.00932592 |  | 0.03406444 | 0.1055536 | 0.008877025 | 0.06614676 | 0.1052796 | 0.01414316 | 0.1032231 | 0.1051816 | 0.01150652
[5 empty] | 0.0959664 | 0.1085685 | 0.009382441 |  | 0.03502969 | 0.1063532 | 0.008925052 | 0.06653313 | 0.1060772 | 0.0141204 | 0.1025909 | 0.1059784 | 0.01155868
[5 empty] | 0.09286054 | 0.1093848 | 0.009375847 |  | 0.03431128 | 0.1071529 | 0.008954402 | 0.06492748 | 0.1068748 | 0.01423417 | 0.1025147 | 0.1067752 | 0.01170705
[5 empty] | 0.09321593 | 0.1102011 | 0.01237282 |  | 0.03464642 | 0.1079525 | 0.01189539 | 0.06470122 | 0.1076723 | 0.0184616 | 0.09754967 | 0.1075721 | 0.01335754
[5 empty] | 0.09058245 | 0.1110174 | 0.01245764 |  | 0.03380768 | 0.1087522 | 0.01188581 | 0.06515056 | 0.1084699 | 0.01850213 | 0.09688252 | 0.1083689 | 0.01333338
[5 empty] | 0.09189621 | 0.1118337 | 0.01245515 |  | 0.03376215 | 0.1095518 | 0.01208932 | 0.06229015 | 0.1092675 | 0.01828472 | 0.09639119 | 0.1091657 | 0.01344213
[5 empty] | 0.08926785 | 0.11265 | 0.01538716 |  | 0.03432359 | 0.1103515 | 0.01199595 | 0.06399484 | 0.110065 | 0.02042705 | 0.09607663 | 0.1099626 | 0.01351329
[5 empty] | 0.08962216 | 0.1134663 | 0.01541976 |  | 0.03304766 | 0.1111511 | 0.01533652 | 0.06374086 | 0.1108626 | 0.02073727 | 0.09851104 | 0.1107594 | 0.01530885
[5 empty] | 0.08845953 | 0.1142826 | 0.01548495 |  | 0.03293322 | 0.1119508 | 0.01527512 | 0.06076065 | 0.1116602 | 0.02047431 | 0.09785586 | 0.1115562 | 0.01534077
[5 empty] | 0.08724056 | 0.1150989 | 0.01566656 |  | 0.0330337 | 0.1127504 | 0.01545777 | 0.06451378 | 0.1124578 | 0.02066948 | 0.09419198 | 0.1123531 | 0.01529668
[5 empty] | 0.08601074 | 0.1159152 | 0.01545235 |  | 0.03334901 | 0.1135501 | 0.0153887 | 0.06121356 | 0.1132553 | 0.02055854 | 0.0944922 | 0.1131499 | 0.01508689
[5 empty] | 0.08564766 | 0.1167315 | 0.01768774 |  | 0.03354615 | 0.1143497 | 0.01843819 | 0.06222724 | 0.1140529 | 0.02108608 | 0.09864197 | 0.1139467 | 0.0168774
[5 empty] | 0.08674683 | 0.1175478 | 0.01771267 |  | 0.03227996 | 0.1151493 | 0.01836488 | 0.06226616 | 0.1148505 | 0.02091928 | 0.09501696 | 0.1147436 | 0.01692947
[5 empty] | 0.08568588 | 0.1183641 | 0.0178836 |  | 0.03383158 | 0.115949 | 0.01825859 | 0.06298478 | 0.1156481 | 0.0210333 | 0.09203311 | 0.1155404 | 0.01693451
[5 empty] | 0.08389777 | 0.1191804 | 0.01788004 |  | 0.03210636 | 0.1167486 | 0.02000211 | 0.06122823 | 0.1164456 | 0.0210333 | 0.09779826 | 0.1163372 | 0.01688915
[5 empty] | 0.08413739 | 0.1199967 | 0.01897409 |  | 0.0333765 | 0.1175483 | 0.02017181 | 0.06085105 | 0.1172432 | 0.02149854 | 0.09743277 | 0.117134 | 0.01815544
[5 empty] | 0.0837566 | 0.120813 | 0.0189421 |  | 0.0332078 | 0.1183479 | 0.02015565 | 0.06075126 | 0.1180408 | 0.02170838 | 0.09295173 | 0.1179309 | 0.01824591
[5 empty] | 0.08350552 | 0.1216293 | 0.01881601 |  | 0.03255609 | 0.1191476 | 0.02038595 | 0.0591758 | 0.1188383 | 0.02149422 | 0.09637859 | 0.1187277 | 0.01796005
[5 empty] | 0.08529838 | 0.1224456 | 0.01940614 |  | 0.03169275 | 0.1199472 | 0.02020009 | 0.06013667 | 0.1196359 | 0.02178842 | 0.09482031 | 0.1195245 | 0.01818982
[5 empty] | 0.08491156 | 0.1232619 | 0.01955099 |  | 0.03191013 | 0.1207469 | 0.02093335 | 0.06156213 | 0.1204335 | 0.02229541 | 0.09223393 | 0.1203214 | 0.01911446
[5 empty] | 0.08470477 | 0.1240783 | 0.01954316 |  | 0.03288347 | 0.1215465 | 0.02097934 | 0.06216616 | 0.1212311 | 0.02200807 | 0.09559407 | 0.1211182 | 0.01924058
[5 empty] | 0.08391852 | 0.1248946 | 0.01956077 |  | 0.03221798 | 0.1223462 | 0.02092081 | 0.05896125 | 0.1220286 | 0.022207 | 0.0912279 | 0.121915 | 0.01902274
[5 empty] | 0.08542386 | 0.1257109 | 0.0196469 |  | 0.03248934 | 0.1231458 | 0.0207473 | 0.06045449 | 0.1228262 | 0.02210975 | 0.08988713 | 0.1227119 | 0.01901701
[5 empty] | 0.08484471 | 0.1265272 | 0.02041873 |  | 0.03246411 | 0.1239455 | 0.0214204 | 0.06142245 | 0.1236238 | 0.02235073 | 0.09574667 | 0.1235087 | 0.02025311
[5 empty] | 0.08512706 | 0.1273435 | 0.02042279 |  | 0.03134068 | 0.1247451 | 0.02158602 | 0.05890418 | 0.1244214 | 0.02262555 | 0.09098193 | 0.1243055 | 0.02008228
[5 empty] | 0.08414946 | 0.1281598 | 0.0202464 |  | 0.03132363 | 0.1255448 | 0.02148708 | 0.05956185 | 0.1252189 | 0.0226278 | 0.0924198 | 0.1251023 | 0.01997174
[5 empty] | 0.08342743 | 0.1289761 | 0.02040251 |  | 0.0312487 | 0.1263444 | 0.02149783 | 0.0609974 | 0.1260165 | 0.02232595 | 0.09375435 | 0.1258992 | 0.02001595
[5 empty] | 0.0844223 | 0.1297924 | 0.02091313 |  | 0.03094471 | 0.1271441 | 0.02211914 | 0.05800967 | 0.1268141 | 0.02312405 | 0.0889365 | 0.126696 | 0.02116483
[5 empty] | 0.084272 | 0.1306087 | 0.02100936 |  | 0.03088524 | 0.1279437 | 0.0219603 | 0.06097906 | 0.1276116 | 0.02296144 | 0.09167473 | 0.1274928 | 0.02086786
[5 empty] | 0.08432539 | 0.131425 | 0.02082318 |  | 0.03147639 | 0.1287434 | 0.02218974 | 0.05829347 | 0.1284092 | 0.02283775 | 0.09106592 | 0.1282897 | 0.02116273
[5 empty] | 0.08383987 | 0.1322413 | 0.02087129 |  | 0.03140676 | 0.129543 | 0.02191617 | 0.05896221 | 0.1292068 | 0.02306679 | 0.09052775 | 0.1290865 | 0.02208669
[5 empty] | 0.08452633 | 0.1330576 | 0.02151782 |  | 0.0317344 | 0.1303427 | 0.02235109 | 0.06017663 | 0.1300044 | 0.02310543 | 0.08978746 | 0.1298833 | 0.02194816
[5 empty] | 0.08369353 | 0.1338739 | 0.02167268 |  | 0.0316063 | 0.1311423 | 0.02239622 | 0.05917663 | 0.1308019 | 0.02308684 | 0.09334166 | 0.1306802 | 0.02217465
[5 empty] | 0.08337865 | 0.1346902 | 0.0216017 |  | 0.03143724 | 0.131942 | 0.02263539 | 0.05868192 | 0.1315995 | 0.02306593 | 0.08790664 | 0.131477 | 0.02200753
[5 empty] | 0.08225008 | 0.1355065 | 0.02170924 |  | 0.03082293 | 0.1327416 | 0.02286966 | 0.05854552 | 0.1323971 | 0.02319374 | 0.09224347 | 0.1322738 | 0.02189978
[5 empty] | 0.08236694 | 0.1363228 | 0.02188664 |  | 0.03108186 | 0.1335413 | 0.02303535 | 0.05887119 | 0.1331947 | 0.02363971 | 0.08729606 | 0.1330706 | 0.02305993
[5 empty] | 0.08256096 | 0.1371391 | 0.02217972 |  | 0.03132317 | 0.1343409 | 0.02320104 | 0.05957481 | 0.1339922 | 0.0234656 | 0.08823436 | 0.1338675 | 0.02289752
[5 empty] | 0.08439921 | 0.1379554 | 0.0221621 |  | 0.02989519 | 0.1351406 | 0.02299623 | 0.05832104 | 0.1347898 | 0.02366559 | 0.08801923 | 0.1346643 | 0.02308052
[5 empty] | 0.08419516 | 0.1387717 | 0.02197919 |  | 0.03090022 | 0.1359402 | 0.0229456 | 0.05746736 | 0.1355874 | 0.02333619 | 0.08655114 | 0.1354611 | 0.02268021
[5 empty] | 0.08405592 | 0.139588 | 0.02239159 |  | 0.03056779 | 0.1367399 | 0.02330342 | 0.05847102 | 0.1363849 | 0.02362963 | 0.08634176 | 0.136258 | 0.02392761
[5 empty] | 0.08286694 | 0.1404043 | 0.02233308 |  | 0.03070087 | 0.1375395 | 0.02321446 | 0.05891469 | 0.1371825 | 0.02360585 | 0.08921877 | 0.1370548 | 0.02360756
[5 empty] | 0.08415926 | 0.1412206 | 0.02260315 |  | 0.02982294 | 0.1383391 | 0.02334087 | 0.0560943 | 0.1379801 | 0.02374139 | 0.09162053 | 0.1378516 | 0.02382566
[5 empty] | 0.0824245 | 0.1420369 | 0.0225874 |  | 0.02951477 | 0.1391388 | 0.02353516 | 0.05843738 | 0.1387777 | 0.02391736 | 0.08952024 | 0.1386485 | 0.02371187
[5 empty] | 0.08289439 | 0.1428533 | 0.02279171 |  | 0.02923056 | 0.1399384 | 0.02398474 | 0.0574761 | 0.1395752 | 0.02376488 | 0.09030033 | 0.1394453 | 0.02457668
[5 empty] | 0.08289071 | 0.1436696 | 0.02269317 |  | 0.02964866 | 0.1407381 | 0.02357383 | 0.05743311 | 0.1403728 | 0.02414393 | 0.09084551 | 0.1402421 | 0.02468928
[5 empty] | 0.08390149 | 0.1444859 | 0.02276421 |  | 0.03041544 | 0.1415377 | 0.02379472 | 0.05643781 | 0.1411704 | 0.023952 | 0.08666249 | 0.1410389 | 0.02433434
[5 empty] | 0.0828641 | 0.1453022 | 0.022794 |  | 0.03006487 | 0.1423374 | 0.02364271 | 0.05646396 | 0.141968 | 0.02387284 | 0.08826149 | 0.1418358 | 0.02448856
[5 empty] | 0.08261626 | 0.1461185 | 0.02330663 |  | 0.02915005 | 0.143137 | 0.02410642 | 0.05657636 | 0.1427655 | 0.02437857 | 0.08793783 | 0.1426326 | 0.0250097
[5 empty] | 0.08313231 | 0.1469348 | 0.02302981 |  | 0.02912587 | 0.1439367 | 0.02422663 | 0.05775022 | 0.1435631 | 0.02405962 | 0.08660553 | 0.1434294 | 0.02500467
[5 empty] | 0.08368741 | 0.1477511 | 0.02344853 |  | 0.02917218 | 0.1447363 | 0.0238636 | 0.05788947 | 0.1443607 | 0.02429159 | 0.08564854 | 0.1442263 | 0.02516079
[5 empty] | 0.08149767 | 0.1485674 | 0.02307401 |  | 0.02931243 | 0.145536 | 0.02418335 | 0.05612422 | 0.1451583 | 0.0239533 | 0.08873909 | 0.1450231 | 0.02497445
[5 empty] | 0.08288029 | 0.1493837 | 0.02339535 |  | 0.02916684 | 0.1463356 | 0.02432545 | 0.05784618 | 0.1459558 | 0.02411813 | 0.0836459 | 0.1458199 | 0.02584113
[5 empty] | 0.08260452 | 0.1502 | 0.02346598 |  | 0.0285709 | 0.1471353 | 0.02419435 | 0.05872089 | 0.1467534 | 0.02440002 | 0.08647141 | 0.1466168 | 0.02603208
[5 empty] | 0.08317901 | 0.1510163 | 0.02354604 |  | 0.0283619 | 0.1479349 | 0.02408996 | 0.0562835 | 0.147551 | 0.02415701 | 0.0846882 | 0.1474136 | 0.02604241
[5 empty] | 0.08370518 | 0.1518326 | 0.02372499 |  | 0.02805814 | 0.1487346 | 0.02431581 | 0.05559085 | 0.1483485 | 0.0241157 | 0.08381808 | 0.1482104 | 0.02566565
[5 empty] | 0.0836842 | 0.1526489 | 0.02394323 |  | 0.02855575 | 0.1495342 | 0.02450413 | 0.05788424 | 0.1491461 | 0.02458068 | 0.08382615 | 0.1490072 | 0.02616585
[5 empty] | 0.08334078 | 0.1534652 | 0.02376024 |  | 0.02845468 | 0.1503339 | 0.02465332 | 0.05705371 | 0.1499437 | 0.02457336 | 0.08595426 | 0.1498041 | 0.02655308
[5 empty] | 0.08344806 | 0.1542815 | 0.02356774 |  | 0.02781241 | 0.1511335 | 0.02425466 | 0.05902181 | 0.1507413 | 0.02440986 | 0.08529689 | 0.1506009 | 0.02642927
[5 empty] | 0.08292125 | 0.1550978 | 0.02389807 |  | 0.02843824 | 0.1519332 | 0.02433048 | 0.0587575 | 0.1515388 | 0.02419024 | 0.08766467 | 0.1513977 | 0.02608682
[5 empty] | 0.08318157 | 0.1559141 | 0.02371708 |  | 0.02860822 | 0.1527328 | 0.02474066 | 0.05700699 | 0.1523364 | 0.02451069 | 0.08469965 | 0.1521946 | 0.02652185
[5 empty] | 0.08143688 | 0.1567304 | 0.02408542 |  | 0.02744319 | 0.1535325 | 0.02448254 | 0.05896451 | 0.153134 | 0.02434428 | 0.08428978 | 0.1529914 | 0.02660488
[5 empty] | 0.08244841 | 0.1575467 | 0.02392278 |  | 0.02846086 | 0.1543321 | 0.02465462 | 0.05815296 | 0.1539316 | 0.02453271 | 0.08314669 | 0.1537882 | 0.02697986
[5 empty] | 0.0828882 | 0.158363 | 0.02409977 |  | 0.02735204 | 0.1551318 | 0.02439158 | 0.05655928 | 0.1547291 | 0.02425863 | 0.08683383 | 0.1545851 | 0.02692708
[5 empty] | 0.08319251 | 0.1591793 | 0.02394377 |  | 0.02754966 | 0.1559314 | 0.02473479 | 0.05674864 | 0.1555267 | 0.02430795 | 0.0859667 | 0.1553819 | 0.0272417
[5 empty] | 0.08205301 | 0.1599956 | 0.02406138 |  | 0.02709465 | 0.1567311 | 0.02472493 | 0.05503889 | 0.1563243 | 0.02438148 | 0.08687905 | 0.1561787 | 0.02730951
[5 empty] | 0.08194939 | 0.1608119 | 0.02420061 |  | 0.02814112 | 0.1575307 | 0.02459427 | 0.05749042 | 0.1571218 | 0.02460941 | 0.0850838 | 0.1569756 | 0.02732578
[5 empty] | 0.08159816 | 0.1616282 | 0.02384305 |  | 0.02777723 | 0.1583304 | 0.02471367 | 0.05804291 | 0.1579194 | 0.02455148 | 0.08670706 | 0.1577724 | 0.02723966
[5 empty] | 0.08128589 | 0.1624446 | 0.02416015 |  | 0.02776822 | 0.15913 | 0.02477534 | 0.05696545 | 0.158717 | 0.02475252 | 0.08478806 | 0.1585692 | 0.0272342