## 1
Общество с ограниченной ответственностью "Инженерная геология" (ООО "ИнжГео") | [10 empty] | Общество с ограниченной ответственностью "Инженерная геология" (ООО "ИнжГео")
Юр. адрес: 117279, г. Москва, ул. Миклухо-Маклая, 36 а, этаж 5, пом. XXIII к. 76-84 | [10 empty] | Юр. адрес: 117279, г. Москва, ул. Миклухо-Маклая, 36 а, этаж 5, пом. XXIII к. 76-84 | [8 empty] | нагр |  |  | X0 | Y0 | R |  | нагр |  |  |  | X0 | Y0 | R | нагр |  |  |  | X0 | Y0 | R |  | нагр |  |  |  | X0 | Y0 | R
Телефон/факс +7 (495) 132-30-00, Адрес электронной почты inbox@inj-geo.ru | [10 empty] | Телефон/факс +7 (495) 132-30-00, Адрес электронной почты inbox@inj-geo.ru | [12 empty] | 0 | [7 empty] | 0 | [6 empty] | 0 | [7 empty] | 0
[20 empty] | девиатор | [6 empty] | девиатор | [6 empty] | девиатор | [7 empty] | девиатор
Испытательная лаборатория ООО «ИнжГео» | [10 empty] | Испытательная лаборатория ООО «ИнжГео» | [8 empty] | x0 | Угол | X | Y |  |  |  | x0 |  | Угол | X | Y |  |  | x0 |  | Угол | X | Y |  |  |  | x0 |  | Угол | X | Y
Адрес места осуществления деятельности лаборатории: г. Москва, просп. Вернадского, д. 51, стр. 1 | [10 empty] | Адрес места осуществления деятельности лаборатории: г. Москва, просп. Вернадского, д. 51, стр. 1 | [9 empty] | 0 | [7 empty] | 0 | [6 empty] | 0 | [7 empty] | 0
Телефон +7(910)4557682, E-mail: slg85@mail.ru | [10 empty] | Телефон +7(910)4557682, E-mail: slg85@mail.ru | [9 empty] | 5 | [7 empty] | 5 | [6 empty] | 5 | [7 empty] | 5
[21 empty] | 10 | [7 empty] | 10 | [6 empty] | 10 | [7 empty] | 10
Протокол испытаний № 13-63/22 от 20-11-2022 | [20 empty] | 15 | [7 empty] | 15 | [6 empty] | 15 | [7 empty] | 15
Наименование и адрес заказчика: ООО Регионстрой | [20 empty] | 20 | [7 empty] | 20 | [6 empty] | 20 | [7 empty] | 20
Наименование объекта: Переход трубопровода через р. Енисей | [20 empty] | 25 | [7 empty] | 25 | [6 empty] | 25 | [7 empty] | 25
Наименование используемого метода/методики: ГОСТ 12248.4-2020 | [20 empty] | 30 | [7 empty] | 30 | [6 empty] | 30 | [7 empty] | 30
Условия проведения испытания: температура окружающей среды (18 - 25)0С, влажность воздуха (40 - 75)% | [20 empty] | 35 | [7 empty] | 35 | [6 empty] | 35 | [7 empty] | 35
Дата получение объекта подлежащего испытаниям: 24.10.2022 | [20 empty] | 40 | [7 empty] | 40 | [6 empty] | 40 | [7 empty] | 40
Дата испытания: 25.10.2022-19.11.2022 | [20 empty] | 45 | [7 empty] | 45 | [6 empty] | 45 | [7 empty] | 45
Испытание грунтов методом трехосного сжатия | [10 empty] | Испытание грунтов методом трехосного сжатия | [9 empty] | 50 | [7 empty] | 50 | [6 empty] | 50 | [7 empty] | 50
Лабораторный номер: |  | 1057 | [5 empty] | We, % = | 0.406669122 |  | Лабораторный номер: | [6 empty] | We, % = |  |  | 55 | [7 empty] | 55 | [6 empty] | 55 | [7 empty] | 55
Номер скважины: |  | BH-001 | [5 empty] | ρ, г/см3 = | 1.75 |  | Номер скважины: | [6 empty] | ρ, г/см3 = |  |  | 60 | [7 empty] | 60 | [6 empty] | 60 | [7 empty] | 60
Глубина отбора, м: |  | 1.7 | [5 empty] | ρs, г/см3 = | 2.7 |  | Глубина отбора, м: | [6 empty] | ρs, г/см3 = |  |  | 65 | [7 empty] | 65 | [6 empty] | 65 | [7 empty] | 65
Наименование грунта: |  | Суглинок, после оттаивания текучий, легкий песчанистый | [5 empty] | e, д.е. = | 0.6 |  | Наименование грунта: | [6 empty] | e, д.е. = |  |  | 70 | [7 empty] | 70 | [6 empty] | 70 | [7 empty] | 70
Схема проведения опыта: |  | КД | [5 empty] | IL, д.е. = | 1.082 |  | Схема проведения опыта: | [6 empty] | IL, д.е. = |  |  | 75 | [7 empty] | 75 | [6 empty] | 75 | [7 empty] | 75
Результаты испытаний | [10 empty] | Результаты испытаний | [9 empty] | 80 | [7 empty] | 80 | [6 empty] | 80 | [7 empty] | 80
[21 empty] | 85 | [7 empty] | 85 | [6 empty] | 85 | [7 empty] | 85
[21 empty] | 90 | [7 empty] | 90 | [6 empty] | 90 | [7 empty] | 90
[21 empty] | 95 | [7 empty] | 95 | [6 empty] | 95 | [7 empty] | 95
[21 empty] | 100 | [7 empty] | 100 | [6 empty] | 100 | [7 empty] | 100
[21 empty] | 105 | [7 empty] | 105 | [6 empty] | 105 | [7 empty] | 105
[21 empty] | 110 | [7 empty] | 110 | [6 empty] | 110 | [7 empty] | 110
[21 empty] | 115 | [7 empty] | 115 | [6 empty] | 115 | [7 empty] | 115
[21 empty] | 120 | [7 empty] | 120 | [6 empty] | 120 | [7 empty] | 120
[21 empty] | 125 | [7 empty] | 125 | [6 empty] | 125 | [7 empty] | 125
[21 empty] | 130 | [7 empty] | 130 | [6 empty] | 130 | [7 empty] | 130
[21 empty] | 135 | [7 empty] | 135 | [6 empty] | 135 | [7 empty] | 135
[21 empty] | 140 | [7 empty] | 140 | [6 empty] | 140 | [7 empty] | 140
[21 empty] | 145 | [7 empty] | 145 | [6 empty] | 145 | [7 empty] | 145
[21 empty] | 150 | [7 empty] | 150 | [6 empty] | 150 | [7 empty] | 150
[21 empty] | 155 | [7 empty] | 155 | [6 empty] | 155 | [7 empty] | 155
[21 empty] | 160 | [7 empty] | 160 | [6 empty] | 160 | [7 empty] | 160
[21 empty] | 165 | [7 empty] | 165 | [6 empty] | 165 | [7 empty] | 165
[21 empty] | 170 | [7 empty] | 170 | [6 empty] | 170 | [7 empty] | 170
[21 empty] | 175 | [7 empty] | 175 | [6 empty] | 175 | [7 empty] | 175
[21 empty] | 180 | [7 empty] | 180 | [6 empty] | 180 | [7 empty] | 180
[13 empty] | Давление в камере, Мпа σ3 | Вертикальная нагрузка, Мпа σ1 | Поровое давление, Мпа u
[13 empty] | 0.05 | 0.08493633 |  |  |  |  | 1 | [6 empty] | σ3,кПа | σ1,кПа | u, кПа |  |  |  | 4
[13 empty] | 0.15 | 0.2220252 | [26 empty] | δ3, Мпа | δ1-δ3, МПа | δ1, МПа | δ1, КПа
[13 empty] | 0.25 | 0.3591141 | [20 empty] | С, МПа:
φ, град:
E, Мпа
[26 empty] | x | 0
[26 empty] | y |  |  |  | С, кПа | φ,°
Эффективные значения угла внутреннего трения и удельного сцепления ϕ', С'
[13 empty] | ϕ', град. = | 9
[13 empty] | С', МПа = | 0.007
|  | K0, д.е. | 0.8435655 | Эффективное напряжение, Мпа: |  |  |  |  | 0.04217828
|  | Модуль деформации E0, МПа: |  | Точки нахождения модуля Е0, Мпа (полное напряжение): |  |  |  |  | 0.04217828 | 0.06748524
|  | Модуль деформации E50, МПа: |  | qmax Давление при разрушении образца, Мпа (девиатор): |  |  |  |  | 0.1012279
|  | Коэф. Поперечной деформации, ϑ: |  | 0,5 qmax, Мпа (девиатор): |  |  |  |  | 0.05061393
| Начальник исп. лаборатории: | [6 empty] | Семиколенова Л.Г. |  |  |  |  | Начальник исп. лаборатории: |  |  |  |  | Семиколенова Л.Г.
Лист 1 , всего листов 2 | [11 empty] | Лист 2 , всего листов 2
Частичное воспроизведение протокола испытаний без письменного разрешения ООО «ИнжГео» ЗАПРЕЩАЕТСЯ | [11 empty] | Частичное воспроизведение протокола испытаний без письменного разрешения ООО «ИнжГео» ЗАПРЕЩАЕТСЯ
E0 |  |  | E50 |  | Деформация |  |  |  | Первая прочность |  |  | Вторая прочность |  |  | Третья прочность
devE0 | epsE0 |  | dev50 | epsE50 | dev | eps | ev |  | dev1 | eps1 | ev1 | dev1 | eps1 | ev2 | dev1 | eps1 | ev3
0.02530697 | 0.001685803 |  | 0.05061393 | 0.00505741 | 0 | 0 | 0 |  | 0 | 0 | 0 | 0.01836643 | 0.0003776126 | 0 | 0.02291395 | 0.0003115091 | 0
[5 empty] | 0.01394022 | 0.0008162845 | 0 |  | 0.008035356 | 0.0005352688 | 0 | 0.0360126 | 0.001110625 | 0 | 0.05455704 | 0.001112533 | 0
Секущая модуля Е0 |  |  | Линия Q max |  | 0.02530697 | 0.001685803 | 0 |  | 0.01746816 | 0.001745442 | 0 | 0.0374593 | 0.001592903 | 0 | 0.05711609 | 0.001592922 | 0
| 0 |  |  | 0 | 0.03351177 | 0.002448853 | -0.002028443 |  | 0.01829092 | 0.002398924 | -0.002050825 | 0.04019309 | 0.002389354 | -0.002643035 | 0.0639457 | 0.002389383 | -0.002622978
[5 empty] | 0.04039968 | 0.003265138 | -0.002065466 |  | 0.0190917 | 0.003198566 | -0.002090164 | 0.04084239 | 0.003185805 | -0.002641971 | 0.06400055 | 0.003185844 | -0.002648459
[5 empty] | 0.0453286 | 0.004081422 | -0.002047261 |  | 0.02089135 | 0.003998207 | -0.002064076 | 0.0418752 | 0.003982257 | -0.00268213 | 0.07081998 | 0.003982305 | -0.002622978
|  |  | Линия 0,5 Q max |  | 0.05061393 | 0.00505741 | -0.002060761 |  | 0.02151329 | 0.004797848 | -0.002065111 | 0.04501922 | 0.004778708 | -0.002673885 | 0.07248926 | 0.004778766 | -0.002638214
|  |  |  | 0 | 0.05237038 | 0.005713991 | -0.001153584 |  | 0.02188015 | 0.00559749 | -0.002541185 | 0.04590869 | 0.00557516 | -0.002612838 | 0.07377563 | 0.005575227 | -0.002922803
[5 empty] | 0.05557708 | 0.006530276 | -0.001168453 |  | 0.0233385 | 0.006397131 | -0.002526591 | 0.04856981 | 0.006371611 | -0.002616253 | 0.07877964 | 0.006371688 | -0.002931256
[5 empty] | 0.05751866 | 0.00734656 | -0.001170892 |  | 0.0246044 | 0.007196773 | -0.002496396 | 0.04991501 | 0.007168062 | -0.002645935 | 0.07858124 | 0.007168149 | -0.002924843
[5 empty] | 0.05889226 | 0.008162845 | -0.001171124 |  | 0.02508539 | 0.007996414 | -0.002494886 | 0.05147619 | 0.007964514 | -0.002638843 | 0.08479234 | 0.00796461 | -0.002926883
[5 empty] | 0.06122583 | 0.008979129 | -0.001405379 |  | 0.02526229 | 0.008796055 | -0.002870866 | 0.05373181 | 0.008760965 | -0.002566569 | 0.08550897 | 0.008761071 | -0.003095553
Коэфф. Точки |  |  |  |  | 0.06451553 | 0.009795414 | -0.001394443 |  | 0.02551306 | 0.009595697 | -0.002844064 | 0.05302869 | 0.009557416 | -0.002572226 | 0.08638496 | 0.009557531 | -0.003108947
[5 empty] | 0.06575941 | 0.0106117 | -0.001402294 |  | 0.02619656 | 0.01039534 | -0.002830664 | 0.0539426 | 0.01035387 | -0.002557827 | 0.08676646 | 0.01035399 | -0.003140407
[5 empty] | 0.06695272 | 0.01142798 | -0.001404818 |  | 0.02677208 | 0.01119498 | -0.002859176 | 0.05347698 | 0.01115032 | -0.00258071 | 0.08781432 | 0.01115045 | -0.003262067
[5 empty] | 0.0679714 | 0.01224427 | -0.001797602 |  | 0.0274196 | 0.01199462 | -0.003060546 | 0.05499281 | 0.01194677 | -0.00248104 | 0.08659671 | 0.01194691 | -0.003254609
[5 empty] | 0.07057787 | 0.01306055 | -0.001813333 |  | 0.02761537 | 0.01279426 | -0.003069504 | 0.05656324 | 0.01274322 | -0.002508271 | 0.09070752 | 0.01274338 | -0.003248772
[5 empty] | 0.07207979 | 0.01387684 | -0.001818757 |  | 0.02806758 | 0.0135939 | -0.003065489 | 0.05567963 | 0.01353967 | -0.002502775 | 0.09289423 | 0.01353984 | -0.003269849
[5 empty] | 0.07425616 | 0.01469312 | -0.001804654 |  | 0.02781897 | 0.01439355 | -0.003094834 | 0.05758632 | 0.01433612 | -0.002401619 | 0.0915404 | 0.0143363 | -0.003240341
[5 empty] | 0.07405024 | 0.0155094 | -0.002304616 |  | 0.0288094 | 0.01519319 | -0.003273145 | 0.05592743 | 0.01513258 | -0.00239824 | 0.0930596 | 0.01513276 | -0.003325001
[5 empty] | 0.07695582 | 0.01632569 | -0.002284496 |  | 0.02881299 | 0.01599283 | -0.003253037 | 0.05635946 | 0.01592903 | -0.002408859 | 0.09576297 | 0.01592922 | -0.003313734
[5 empty] | 0.0772295 | 0.01714197 | -0.002292498 |  | 0.02917805 | 0.01679247 | -0.003248496 | 0.05690629 | 0.01672548 | -0.00240548 | 0.09345984 | 0.01672568 | -0.003294181
[5 empty] | 0.07706499 | 0.01795826 | -0.002295699 |  | 0.02973656 | 0.01759211 | -0.003259848 | 0.05905645 | 0.01752193 | -0.002400654 | 0.09525975 | 0.01752214 | -0.003307105
[5 empty] | 0.07795134 | 0.01877454 | -0.002725664 |  | 0.02912449 | 0.01839175 | -0.003309631 | 0.06042634 | 0.01831838 | -0.002323069 | 0.09337448 | 0.0183186 | -0.003357164
[5 empty] | 0.07970073 | 0.01959083 | -0.002722921 |  | 0.02954677 | 0.01919139 | -0.003359217 | 0.05757242 | 0.01911483 | -0.002329571 | 0.09850839 | 0.01911506 | -0.003333748
[5 empty] | 0.0819801 | 0.02040711 | -0.002766812 |  | 0.02960694 | 0.01999104 | -0.003338917 | 0.05921233 | 0.01991128 | -0.0023096 | 0.09696255 | 0.01991152 | -0.00336285
[5 empty] | 0.08147058 | 0.0212234 | -0.002756388 |  | 0.0296586 | 0.02079068 | -0.003353206 | 0.05814283 | 0.02070774 | -0.002328874 | 0.09400455 | 0.02070798 | -0.003376565
[5 empty] | 0.08355944 | 0.02203968 | -0.003108415 |  | 0.02990573 | 0.02159032 | -0.003343137 | 0.0601342 | 0.02150419 | -0.002252086 | 0.09951818 | 0.02150445 | -0.003345919
[5 empty] | 0.08418554 | 0.02285596 | -0.00310317 |  | 0.03051358 | 0.02238996 | -0.003357905 | 0.06053983 | 0.02230064 | -0.00223068 | 0.09753036 | 0.02230091 | -0.003360331
[5 empty] | 0.08419848 | 0.02367225 | -0.00309268 |  | 0.03093108 | 0.0231896 | -0.003386436 | 0.06152351 | 0.02309709 | -0.002218639 | 0.09762817 | 0.02309737 | -0.003322458
[5 empty] | 0.08512661 | 0.02448853 | -0.003084041 |  | 0.03055729 | 0.02398924 | -0.003347836 | 0.06193526 | 0.02389354 | -0.00221574 | 0.1010682 | 0.02389383 | -0.003374743
[5 empty] | 0.08406134 | 0.02530482 | -0.00325086 |  | 0.03091492 | 0.02478888 | -0.003341706 | 0.06318924 | 0.02468999 | -0.002146865 | 0.09720591 | 0.02469029 | -0.00330444
[5 empty] | 0.0851855 | 0.0261211 | -0.003194528 |  | 0.03092283 | 0.02558852 | -0.003359389 | 0.06344594 | 0.02548644 | -0.002119582 | 0.09850324 | 0.02548675 | -0.003338599
[5 empty] | 0.08597632 | 0.02693739 | -0.003244422 |  | 0.03137414 | 0.02638817 | -0.003311679 | 0.06227522 | 0.0262829 | -0.00214921 | 0.09944508 | 0.02628321 | -0.003334287
[5 empty] | 0.08664704 | 0.02775367 | -0.003210301 |  | 0.03150729 | 0.02718781 | -0.003330029 | 0.06475271 | 0.02707935 | -0.002144308 | 0.09824256 | 0.02707967 | -0.003327323
[5 empty] | 0.08847697 | 0.02856996 | -0.003185096 |  | 0.03066126 | 0.02798745 | -0.00326478 | 0.06105409 | 0.0278758 | -0.002026248 | 0.09899426 | 0.02787613 | -0.003229613
[5 empty] | 0.08729696 | 0.02938624 | -0.003178088 |  | 0.03188881 | 0.02878709 | -0.003269678 | 0.0622453 | 0.02867225 | -0.002000793 | 0.1023034 | 0.02867259 | -0.003242174
[5 empty] | 0.08749216 | 0.03020253 | -0.003163752 |  | 0.03171285 | 0.02958673 | -0.003288289 | 0.06388321 | 0.0294687 | -0.00201049 | 0.103396 | 0.02946906 | -0.003238953
[5 empty] | 0.08931445 | 0.03101881 | -0.003214086 |  | 0.0315744 | 0.03038637 | -0.003283391 | 0.06502763 | 0.03026515 | -0.002025641 | 0.1002238 | 0.03026552 | -0.003221884
[5 empty] | 0.08979923 | 0.03183509 | -0.003086461 |  | 0.03220287 | 0.03118601 | -0.003128694 | 0.06464644 | 0.0310616 | -0.00188819 | 0.1003839 | 0.03106198 | -0.00305212
[5 empty] | 0.09075139 | 0.03265138 | -0.003061423 |  | 0.03173087 | 0.03198566 | -0.003175269 | 0.06677069 | 0.03185805 | -0.001888001 | 0.1012413 | 0.03185844 | -0.003059489
[5 empty] | 0.09126251 | 0.03346766 | -0.003098207 |  | 0.03267638 | 0.0327853 | -0.003149149 | 0.06695841 | 0.03265451 | -0.001891223 | 0.1054096 | 0.0326549 | -0.00304598
[5 empty] | 0.09059694 | 0.03428395 | -0.003079042 |  | 0.03273298 | 0.03358494 | -0.003148205 | 0.06595458 | 0.03345096 | -0.001904871 | 0.1000746 | 0.03345136 | -0.003089884
[5 empty] | 0.09230186 | 0.03510023 | -0.002943755 |  | 0.03258084 | 0.03438458 | -0.003012738 | 0.06498378 | 0.03424741 | -0.00175732 | 0.1050459 | 0.03424782 | -0.002876719
[5 empty] | 0.09090359 | 0.03591652 | -0.002943755 |  | 0.03311875 | 0.03518422 | -0.002965856 | 0.0675041 | 0.03504386 | -0.001745194 | 0.103294 | 0.03504428 | -0.002864659
[5 empty] | 0.09192746 | 0.0367328 | -0.002912573 |  | 0.03251467 | 0.03598386 | -0.002978995 | 0.06723243 | 0.03584031 | -0.001775071 | 0.102133 | 0.03584074 | -0.002860065
[5 empty] | 0.09265048 | 0.03754909 | -0.002744141 |  | 0.03283308 | 0.0367835 | -0.003014829 | 0.06801453 | 0.03663676 | -0.001751521 | 0.1075896 | 0.0366372 | -0.002651213
[5 empty] | 0.09332619 | 0.03836537 | -0.002759783 |  | 0.03298373 | 0.03758315 | -0.002814343 | 0.06655575 | 0.03743321 | -0.00160427 | 0.1076194 | 0.03743367 | -0.002634383
[5 empty] | 0.09205666 | 0.03918165 | -0.002724109 |  | 0.03293274 | 0.03838279 | -0.002759996 | 0.06621542 | 0.03822967 | -0.001598811 | 0.1034875 | 0.03823013 | -0.002625179
[5 empty] | 0.09296997 | 0.03999794 | -0.002757862 |  | 0.03230547 | 0.03918243 | -0.002814064 | 0.06852123 | 0.03902612 | -0.001612941 | 0.1085418 | 0.03902659 | -0.002624916
[5 empty] | 0.09451803 | 0.04081422 | -0.002728225 |  | 0.03323772 | 0.03998207 | -0.002783964 | 0.07001883 | 0.03982257 | -0.001611496 | 0.1058807 | 0.03982305 | -0.002631227
[5 empty] | 0.09331506 | 0.04163051 | -0.002503541 |  | 0.03301999 | 0.04078171 | -0.002542335 | 0.06760711 | 0.04061902 | -0.001430814 | 0.104168 | 0.04061951 | -0.002344777
[5 empty] | 0.0950691 | 0.04244679 | -0.002511808 |  | 0.03260709 | 0.04158135 | -0.00254872 | 0.07007382 | 0.04141547 | -0.001448382 | 0.1056839 | 0.04141597 | -0.002350186
[5 empty] | 0.09609234 | 0.04326308 | -0.002525836 |  | 0.03365121 | 0.04238099 | -0.00254208 | 0.06711501 | 0.04221192 | -0.001451982 | 0.1064452 | 0.04221243 | -0.00234854
[5 empty] | 0.09681964 | 0.04407936 | -0.002494523 |  | 0.03348301 | 0.04318064 | -0.002297931 | 0.0672934 | 0.04300837 | -0.001430526 | 0.1043121 | 0.04300889 | -0.002341956
[5 empty] | 0.09724842 | 0.04489565 | -0.002229902 |  | 0.03398079 | 0.04398028 | -0.002283728 | 0.06987434 | 0.04380483 | -0.001255062 | 0.1094431 | 0.04380535 | -0.002055437
[5 empty] | 0.09538083 | 0.04571193 | -0.002233249 |  | 0.0344013 | 0.04477992 | -0.002295641 | 0.06720885 | 0.04460128 | -0.001250148 | 0.1077561 | 0.04460181 | -0.002032971
[5 empty] | 0.09658962 | 0.04652821 | -0.002213616 |  | 0.03367134 | 0.04557956 | -0.00229587 | 0.07160031 | 0.04539773 | -0.001258087 | 0.1085578 | 0.04539827 | -0.002052169
[5 empty] | 0.09575922 | 0.0473445 | -0.001936195 |  | 0.03322231 | 0.0463792 | -0.002272732 | 0.06788026 | 0.04619418 | -0.001259977 | 0.1071013 | 0.04619474 | -0.002059317
[5 empty] | 0.09625249 | 0.04816078 | -0.001931952 |  | 0.03328179 | 0.04717884 | -0.002005117 | 0.07015065 | 0.04699063 | -0.001070048 | 0.1093158 | 0.0469912 | -0.001710852
[5 empty] | 0.09687556 | 0.04897707 | -0.001933302 |  | 0.03443114 | 0.04797848 | -0.002013126 | 0.07014772 | 0.04778708 | -0.001071327 | 0.1086277 | 0.04778766 | -0.001718882
[5 empty] | 0.09896046 | 0.04979335 | -0.001937352 |  | 0.03426717 | 0.04877813 | -0.002014728 | 0.07139172 | 0.04858353 | -0.001074419 | 0.108431 | 0.04858412 | -0.001704017
[5 empty] | 0.09695495 | 0.05060964 | -0.001925201 |  | 0.03386421 | 0.04957777 | -0.002006919 | 0.0696725 | 0.04937999 | -0.001073353 | 0.1044679 | 0.04938058 | -0.001705726
[5 empty] | 0.09808066 | 0.05142592 | -0.001601894 |  | 0.03478049 | 0.05037741 | -0.001689509 | 0.07127426 | 0.05017644 | -0.0008507523 | 0.106436 | 0.05017704 | -0.001345546
[5 empty] | 0.09795756 | 0.05224221 | -0.001593069 |  | 0.03476763 | 0.05117705 | -0.001694587 | 0.0690028 | 0.05097289 | -0.0008520384 | 0.1109755 | 0.0509735 | -0.001363582
[5 empty] | 0.1003912 | 0.05305849 | -0.001616496 |  | 0.03416107 | 0.05197669 | -0.00169611 | 0.06968046 | 0.05176934 | -0.0008625849 | 0.107126 | 0.05176996 | -0.001367379
[5 empty] | 0.09951053 | 0.05387477 | -0.001600932 |  | 0.03387153 | 0.05277633 | -0.001683755 | 0.07236185 | 0.05256579 | -0.0008530673 | 0.1056664 | 0.05256642 | -0.0009938836
[5 empty] | 0.09959149 | 0.05469106 | -0.00127674 |  | 0.03453335 | 0.05357597 | -0.001359003 | 0.07136238 | 0.05336224 | -0.0006392294 | 0.1086425 | 0.05336288 | -0.0009920011
[5 empty] | 0.1008371 | 0.05550734 | -0.001260795 |  | 0.03536204 | 0.05437562 | -0.001375939 | 0.07001933 | 0.05415869 | -0.0006336499 | 0.1112171 | 0.05415935 | -0.0009920011
[5 empty] | 0.09877718 | 0.05632363 | -0.001266995 |  | 0.03398929 | 0.05517526 | -0.001354905 | 0.07289601 | 0.05495514 | -0.0006373907 | 0.1099821 | 0.05495581 | -0.0009883351
[5 empty] | 0.1009091 | 0.05713991 | -0.001275221 |  | 0.03441471 | 0.0559749 | -0.001354495 | 0.07345962 | 0.0557516 | -0.0006390392 | 0.1052933 | 0.05575227 | -0.0009942799
[5 empty] | 0.1008253 | 0.0579562 | -0.0009120663 |  | 0.03536249 | 0.05677454 | -0.001030216 | 0.0716182 | 0.05654805 | -0.0003954647 | 0.1065505 | 0.05654873 | -0.000613653
[5 empty] | 0.1005567 | 0.05877248 | -0.0009095881 |  | 0.03470694 | 0.05757418 | -0.001030626 | 0.06967582 | 0.0573445 | -0.0003954252 | 0.1072969 | 0.05734519 | -0.0006197778
[5 empty] | 0.1001169 | 0.05958877 | -0.0009179405 |  | 0.03465793 | 0.05837382 | -0.001024879 | 0.07311271 | 0.05814095 | -0.0003995401 | 0.1113371 | 0.05814165 | -0.0006157565
[5 empty] | 0.09954832 | 0.06040505 | -0.0009158295 |  | 0.03443619 | 0.05917346 | -0.001030832 | 0.0735886 | 0.0589374 | -0.0003940008 | 0.1063222 | 0.05893811 | -0.0006140861
[5 empty] | 0.09940814 | 0.06122133 | -0.0005712486 |  | 0.03518653 | 0.05997311 | -0.0006740446 | 0.07405328 | 0.05973385 | -0.0001428654 | 0.1114943 | 0.05973457 | -0.0002475389
[5 empty] | 0.1004271 | 0.06203762 | -0.0005669291 |  | 0.03536577 | 0.06077275 | -0.0006807626 | 0.07026634 | 0.0605303 | -0.0001426095 | 0.108938 | 0.06053103 | -0.0002440261
[5 empty] | 0.0999301 | 0.0628539 | -0.0005655651 |  | 0.03407381 | 0.06157239 | -0.0006838163 | 0.0720252 | 0.06132676 | -0.0001432775 | 0.1081678 | 0.06132749 | -0.0002480301
[5 empty] | 0.102097 | 0.06367019 | -0.0005664744 |  | 0.03544337 | 0.06237203 | -0.0006755375 | 0.07246913 | 0.06212321 | -0.0001429364 | 0.1091141 | 0.06212395 | -0.0002444437
[5 empty] | 0.1013137 | 0.06448647 | -0.0002225861 |  | 0.03529909 | 0.06317167 | -0.000329632 | 0.07229118 | 0.06291966 | 0.0001285728 | 0.1076049 | 0.06292042 | 0.000122755
[5 empty] | 0.1013036 | 0.06530276 | -0.0002222283 |  | 0.03456563 | 0.06397131 | -0.0003257125 | 0.07009149 | 0.06371611 | 0.0001287928 | 0.1121524 | 0.06371688 | 0.0001235237
[5 empty] | 0.1016515 | 0.06611904 | -0.0002236593 |  | 0.03509411 | 0.06477095 | -0.0003261697 | 0.0708213 | 0.06451256 | 0.0001290904 | 0.1063072 | 0.06451334 | 0.0001233006
[5 empty] | 0.1012279 | 0.06693533 | -0.0002219824 |  | 0.03456631 | 0.0655706 | -0.0003283581 | 0.07126128 | 0.06530901 | 0.0004353863 | 0.1091734 | 0.0653098 | 0.0005070713
[5 empty] | 0.1003808 | 0.06775161 | 0.0001105022 |  | 0.03493633 | 0.06637024 | 2.531924e-05 | 0.07078979 | 0.06610546 | 0.0004376637 | 0.1108405 | 0.06610626 | 0.0005109997
[5 empty] | 0.1018582 | 0.06856789 | 0.0001104802 |  | 0.03463054 | 0.06716988 | 2.507942e-05 | 0.07193777 | 0.06690192 | 0.0004408171 | 0.1124223 | 0.06690272 | 0.0005116119
[5 empty] | 0.1020432 | 0.06938418 | 0.00011059 |  | 0.03449425 | 0.06796952 | 2.533943e-05 | 0.0725517 | 0.06769837 | 0.0004399412 | 0.109111 | 0.06769918 | 0.0005083467
[5 empty] | 0.1020694 | 0.07020046 | 0.0001107106 |  | 0.034969 | 0.06876916 | 2.52738e-05 | 0.07360838 | 0.06849482 | 0.0004395032 | 0.1103815 | 0.06849564 | 0.0005067651
[5 empty] | 0.1007914 | 0.07101675 | 0.0004286375 |  | 0.0349846 | 0.0695688 | 0.0003830283 | 0.07124533 | 0.06929127 | 0.0007955777 | 0.1061533 | 0.0692921 | 0.0009338798
[5 empty] | 0.101806 | 0.07183303 | 0.0004290233 |  | 0.03575559 | 0.07036844 | 0.0003891577 | 0.07343167 | 0.07008772 | 0.0007955777 | 0.1078689 | 0.07008856 | 0.0009266634
[5 empty] | 0.1020191 | 0.07264932 | 0.0004297522 |  | 0.03508223 | 0.07116809 | 0.0003878085 | 0.0698014 | 0.07088417 | 0.0007863405 | 0.1078893 | 0.07088503 | 0.0009310117
[5 empty] | 0.1007605 | 0.0734656 | 0.0004254217 |  | 0.03495192 | 0.07196773 | 0.0003880012 | 0.0741159 | 0.07168062 | 0.0007958935 | 0.1092264 | 0.07168149 | 0.0009163938
[5 empty] | 0.101578 | 0.07428189 | 0.0007422166 |  | 0.03470223 | 0.07276737 | 0.0007680184 | 0.06984015 | 0.07247707 | 0.001194452 | 0.1084413 | 0.07247795 | 0.001374955
[5 empty] | 0.1013406 | 0.07509817 | 0.0007399148 |  | 0.03490211 | 0.07356701 | 0.0007735609 | 0.0711782 | 0.07327353 | 0.001196706 | 0.1095107 | 0.07327441 | 0.001362852
[5 empty] | 0.09970949 | 0.07591445 | 0.0007437017 |  | 0.03516939 | 0.07436665 | 0.0007692501 | 0.07169392 | 0.07406998 | 0.001196469 | 0.1101429 | 0.07407087 | 0.001382657
[5 empty] | 0.1000664 | 0.07673074 | 0.0007382071 |  | 0.03477382 | 0.07516629 | 0.0007722523 | 0.0738725 | 0.07486643 | 0.001188875 | 0.1042947 | 0.07486733 | 0.001388709
[5 empty] | 0.1000147 | 0.07754702 | 0.00106072 |  | 0.035074 | 0.07596593 | 0.001198241 | 0.0711022 | 0.07566288 | 0.001624496 | 0.1054532 | 0.07566379 | 0.001877193
[5 empty] | 0.09907303 | 0.07836331 | 0.00105934 |  | 0.03489817 | 0.07676557 | 0.001196697 | 0.06961793 | 0.07645933 | 0.001631675 | 0.1105006 | 0.07646025 | 0.001865617
[5 empty] | 0.1006391 | 0.07917959 | 0.001061357 |  | 0.03445868 | 0.07756522 | 0.001187072 | 0.07301278 | 0.07725578 | 0.001643748 | 0.1088602 | 0.07725671 | 0.001853481
[5 empty] | 0.09985382 | 0.07999588 | 0.001067195 |  | 0.03445164 | 0.07836486 | 0.001198954 | 0.07117156 | 0.07805223 | 0.001643259 | 0.109681 | 0.07805317 | 0.001865617
[5 empty] | 0.1001262 | 0.08081216 | 0.001405764 |  | 0.03488543 | 0.0791645 | 0.001645431 | 0.07261182 | 0.07884869 | 0.002129396 | 0.1089996 | 0.07884963 | 0.002393308
[5 empty] | 0.09815674 | 0.08162845 | 0.001385793 |  | 0.03497065 | 0.07996414 | 0.001650384 | 0.07072451 | 0.07964514 | 0.002133438 | 0.1071043 | 0.0796461 | 0.002430372
[5 empty] | 0.09820747 | 0.08244473 | 0.001398083 |  | 0.03540323 | 0.08076378 | 0.001640477 | 0.07061031 | 0.08044159 | 0.002125355 | 0.1097003 | 0.08044256 | 0.002421708
[5 empty] | 0.09998874 | 0.08326102 | 0.001746457 |  | 0.03444361 | 0.08156342 | 0.001635029 | 0.06987434 | 0.08123804 | 0.002702156 | 0.1039926 | 0.08123902 | 0.002970759
[5 empty] | 0.09894341 | 0.0840773 | 0.00174048 |  | 0.03567257 | 0.08236306 | 0.002163941 | 0.0696695 | 0.08203449 | 0.002697607 | 0.1080108 | 0.08203548 | 0.003006468
[5 empty] | 0.09781335 | 0.08489358 | 0.001771598 |  | 0.03560277 | 0.08316271 | 0.002186274 | 0.071813 | 0.08283094 | 0.002695466 | 0.106296 | 0.08283194 | 0.00297556
[5 empty] | 0.09862253 | 0.08570987 | 0.001768609 |  | 0.03415835 | 0.08396235 | 0.002170663 | 0.07140642 | 0.08362739 | 0.002669245 | 0.1037662 | 0.0836284 | 0.003008569
[5 empty] | 0.09760391 | 0.08652615 | 0.001740831 |  | 0.03430816 | 0.08476199 | 0.002160689 | 0.0730374 | 0.08442385 | 0.002662288 | 0.102414 | 0.08442486 | 0.002980662
[5 empty] | 0.09798773 | 0.08734244 | 0.002168802 |  | 0.03446585 | 0.08556163 | 0.002769347 | 0.06994802 | 0.0852203 | 0.00330939 | 0.1066444 | 0.08522132 | 0.003668221
[5 empty] | 0.09867759 | 0.08815872 | 0.002175273 |  | 0.03466533 | 0.08636127 | 0.002763847 | 0.06995966 | 0.08601675 | 0.003311358 | 0.1068253 | 0.08601778 | 0.003660179
[5 empty] | 0.09848577 | 0.08897501 | 0.002143784 |  | 0.03540671 | 0.08716091 | 0.002729471 | 0.07191928 | 0.0868132 | 0.003248712 | 0.1036376 | 0.08681424 | 0.003681015
[5 empty] | 0.09757023 | 0.08979129 | 0.002174194 |  | 0.03522344 | 0.08796055 | 0.003414813 | 0.07093211 | 0.08760965 | 0.003254288 | 0.1064186 | 0.08761071 | 0.003685401
[5 empty] | 0.09752231 | 0.09060758 | 0.002626843 |  | 0.03532778 | 0.0887602 | 0.003404593 | 0.07107341 | 0.0884061 | 0.003921307 | 0.1032087 | 0.08840717 | 0.004367072
[5 empty] | 0.09651735 | 0.09142386 | 0.002595605 |  | 0.03428768 | 0.08955984 | 0.003388581 | 0.07214343 | 0.08920255 | 0.003938258 | 0.1047935 | 0.08920363 | 0.004385456
[5 empty] | 0.09783723 | 0.09224014 | 0.002620595 |  | 0.03537366 | 0.09035948 | 0.00340834 | 0.06982572 | 0.08999901 | 0.003934316 | 0.1051436 | 0.09000009 | 0.004390709
[5 empty] | 0.0961203 | 0.09305643 | 0.002610703 |  | 0.03501034 | 0.09115912 | 0.003406977 | 0.07317291 | 0.09079546 | 0.003924461 | 0.1048987 | 0.09079655 | 0.004344749
[5 empty] | 0.09534032 | 0.09387271 | 0.00311138 |  | 0.03528168 | 0.09195876 | 0.004155085 | 0.07134063 | 0.09159191 | 0.004652122 | 0.1076365 | 0.09159301 | 0.005149521
[5 empty] | 0.09487183 | 0.094689 | 0.003127542 |  | 0.03411304 | 0.0927584 | 0.004135175 | 0.06902137 | 0.09238836 | 0.004639526 | 0.1063461 | 0.09238947 | 0.005176417
[5 empty] | 0.09634429 | 0.09550528 | 0.003116975 |  | 0.03513662 | 0.09355804 | 0.004155085 | 0.07338135 | 0.09318481 | 0.004674048 | 0.100749 | 0.09318593 | 0.00514228
[5 empty] | 0.09569507 | 0.09632157 | 0.003121947 |  | 0.03426352 | 0.09435769 | 0.004186196 | 0.06957911 | 0.09398126 | 0.004621332 | 0.1059552 | 0.09398239 | 0.005165556
[5 empty] | 0.0968601 | 0.09713785 | 0.003645313 |  | 0.0340163 | 0.09515733 | 0.005000873 | 0.07046438 | 0.09477771 | 0.005412648 | 0.1045907 | 0.09477885 | 0.006109357
[5 empty] | 0.09560786 | 0.09795414 | 0.003714162 |  | 0.03464833 | 0.09595697 | 0.004990904 | 0.06889482 | 0.09557416 | 0.005407742 | 0.100086 | 0.09557531 | 0.006055136
[5 empty] | 0.09438087 | 0.09877042 | 0.003716371 |  | 0.03433229 | 0.09675661 | 0.004990904 | 0.06949071 | 0.09637062 | 0.005474248 | 0.1029413 | 0.09637178 | 0.006092908
[5 empty] | 0.09486948 | 0.0995867 | 0.00368434 |  | 0.03438781 | 0.09755625 | 0.004974455 | 0.06901799 | 0.09716707 | 0.006502456 | 0.1000034 | 0.09716824 | 0.007525223
[5 empty] | 0.09625977 | 0.100403 | 0.004359014 |  | 0.03484843 | 0.09835589 | 0.005909984 | 0.07203196 | 0.09796352 | 0.006410382 | 0.1066468 | 0.0979647 | 0.007610582
[5 empty] | 0.09383208 | 0.1012193 | 0.004341673 |  | 0.03471081 | 0.09915553 | 0.005962374 | 0.07281089 | 0.09875997 | 0.006407163 | 0.1017738 | 0.09876116 | 0.007513137
[5 empty] | 0.09414734 | 0.1020356 | 0.004363349 |  | 0.0337679 | 0.09995518 | 0.005976067 | 0.07169023 | 0.09955642 | 0.006497305 | 0.1013563 | 0.09955762 | 0.007482921
[5 empty] | 0.09607734 | 0.1028518 | 0.004358581 |  | 0.03430236 | 0.1007548 | 0.005975472 | 0.0701745 | 0.1003529 | 0.006446439 | 0.1007651 | 0.1003541 | 0.007522957
[5 empty] | 0.09373325 | 0.1036681 | 0.005067627 |  | 0.03426602 | 0.1015545 | 0.007672173 | 0.06905966 | 0.1011493 | 0.008011474 | 0.1046253 | 0.1011505 | 0.009404758
[5 empty] | 0.09568877 | 0.1044844 | 0.005039694 |  | 0.03422794 | 0.1023541 | 0.007753495 | 0.07059203 | 0.1019458 | 0.00799238 | 0.1027313 | 0.101947 | 0.009508877
[5 empty] | 0.09500357 | 0.1053007 | 0.005103179 |  | 0.03412446 | 0.1031537 | 0.007764338 | 0.07126932 | 0.1027422 | 0.007883386 | 0.1058516 | 0.1027435 | 0.009500358
[5 empty] | 0.0942658 | 0.106117 | 0.005971256 |  | 0.03339089 | 0.1039534 | 0.007671398 | 0.06812926 | 0.1035387 | 0.007982038 | 0.1030072 | 0.1035399 | 0.009546738
[5 empty] | 0.09503521 | 0.1069333 | 0.00597245 |  | 0.03257778 | 0.104753 | 0.01036627 | 0.06831846 | 0.1043351 | 0.009802367 | 0.1006227 | 0.1043364 | 0.01153434
[5 empty] | 0.09344775 | 0.1077495 | 0.006016638 |  | 0.0328705 | 0.1055527 | 0.0103529 | 0.06853948 | 0.1051316 | 0.009853544 | 0.1049073 | 0.1051328 | 0.01166989
[5 empty] | 0.09477373 | 0.1085658 | 0.005918709 |  | 0.03280376 | 0.1063523 | 0.01037449 | 0.0690566 | 0.105928 | 0.00979843 | 0.10538 | 0.1059293 | 0.01163745
[5 empty] | 0.09459528 | 0.1093821 | 0.005939011 |  | 0.03341763 | 0.1071519 | 0.01027063 | 0.06709247 | 0.1067245 | 0.009856496 | 0.1038058 | 0.1067258 | 0.01150885
[5 empty] | 0.09556581 | 0.1101984 | 0.008077757 |  | 0.03226979 | 0.1079516 | 0.01302009 | 0.0676606 | 0.1075209 | 0.01192779 | 0.1030065 | 0.1075222 | 0.01365078
[5 empty] | 0.09399243 | 0.1110147 | 0.00795442 |  | 0.03265868 | 0.1087512 | 0.01294169 | 0.06955335 | 0.1083174 | 0.01195278 | 0.1043211 | 0.1083187 | 0.01365351
[5 empty] | 0.09329446 | 0.111831 | 0.008027301 |  | 0.03261602 | 0.1095509 | 0.01299657 | 0.06782043 | 0.1091138 | 0.01193136 | 0.1040111 | 0.1091152 | 0.01366855
[5 empty] | 0.09338981 | 0.1126473 | 0.007942406 |  | 0.03147928 | 0.1103505 | 0.01304883 | 0.06804907 | 0.1099103 | 0.01200753 | 0.1044738 | 0.1099116 | 0.01359745
[5 empty] | 0.09481189 | 0.1134635 | 0.01103547 |  | 0.03188528 | 0.1111502 | 0.01563242 | 0.06577722 | 0.1107067 | 0.01395494 | 0.1044397 | 0.1107081 | 0.01541646
[5 empty] | 0.09374474 | 0.1142798 | 0.01092651 |  | 0.03078528 | 0.1119498 | 0.01565113 | 0.06833274 | 0.1115032 | 0.01390474 | 0.1056349 | 0.1115045 | 0.01548769
[5 empty] | 0.09348456 | 0.1150961 | 0.01106629 |  | 0.0315277 | 0.1127494 | 0.01572129 | 0.06726401 | 0.1122996 | 0.01388522 | 0.1047118 | 0.112301 | 0.01547221
[5 empty] | 0.09578199 | 0.1159124 | 0.01103547 |  | 0.03121432 | 0.1135491 | 0.01547338 | 0.06533666 | 0.1130961 | 0.01398423 | 0.1056509 | 0.1130975 | 0.01557906
[5 empty] | 0.09357966 | 0.1167287 | 0.01414197 |  | 0.03047722 | 0.1143487 | 0.01747932 | 0.06703361 | 0.1138925 | 0.01562527 | 0.1028523 | 0.1138939 | 0.01676947
[5 empty] | 0.0958497 | 0.117545 | 0.01422568 |  | 0.0311306 | 0.1151484 | 0.01739426 | 0.0653642 | 0.114689 | 0.01579564 | 0.1017039 | 0.1146904 | 0.01671744
[5 empty] | 0.09423543 | 0.1183612 | 0.0143023 |  | 0.03049287 | 0.115948 | 0.01729878 | 0.06485289 | 0.1154854 | 0.01584296 | 0.09921276 | 0.1154868 | 0.01694403
[5 empty] | 0.09371528 | 0.1191775 | 0.01427818 |  | 0.03128463 | 0.1167476 | 0.01734392 | 0.06467817 | 0.1162819 | 0.0156789 | 0.1018173 | 0.1162833 | 0.01665198
[5 empty] | 0.09438497 | 0.1199938 | 0.01671273 |  | 0.03081058 | 0.1175473 | 0.01845132 | 0.06712449 | 0.1170784 | 0.01730206 | 0.09910267 | 0.1170798 | 0.01759142
[5 empty] | 0.09456221 | 0.1208101 | 0.01684869 |  | 0.02983834 | 0.1183469 | 0.01838153 | 0.06699902 | 0.1178748 | 0.01708536 | 0.1007067 | 0.1178762 | 0.01761596
[5 empty] | 0.0939051 | 0.1216264 | 0.01667244 |  | 0.03058319 | 0.1191466 | 0.01822725 | 0.06607397 | 0.1186713 | 0.01731238 | 0.09790952 | 0.1186727 | 0.01747576
[5 empty] | 0.09495749 | 0.1224427 | 0.01820043 |  | 0.03111073 | 0.1199462 | 0.01847703 | 0.06664232 | 0.1194677 | 0.01704236 | 0.09890127 | 0.1194691 | 0.0173636
[5 empty] | 0.09454636 | 0.123259 | 0.0181679 |  | 0.03115587 | 0.1207459 | 0.01933232 | 0.06280768 | 0.1202642 | 0.01804419 | 0.09977982 | 0.1202656 | 0.01833448
[5 empty] | 0.09466292 | 0.1240752 | 0.01798176 |  | 0.03108118 | 0.1215455 | 0.01919327 | 0.06535295 | 0.1210606 | 0.01817173 | 0.1035288 | 0.1210621 | 0.01817255
[5 empty] | 0.09419176 | 0.1248915 | 0.01794381 |  | 0.03115204 | 0.1223451 | 0.01921065 | 0.06583636 | 0.1218571 | 0.0183339 | 0.1040397 | 0.1218585 | 0.01812343
[5 empty] | 0.09534806 | 0.1257078 | 0.01816429 |  | 0.03021166 | 0.1231448 | 0.01949262 | 0.06426255 | 0.1226535 | 0.0190795 | 0.09998424 | 0.122655 | 0.0186434
[5 empty] | 0.09437234 | 0.1265241 | 0.01896476 |  | 0.03092673 | 0.1239444 | 0.02038876 | 0.06258467 | 0.12345 | 0.01918326 | 0.1009381 | 0.1234514 | 0.01880345
[5 empty] | 0.09309763 | 0.1273404 | 0.01863392 |  | 0.02959587 | 0.1247441 | 0.02027558 | 0.064847 | 0.1242464 | 0.01911985 | 0.09908136 | 0.1242479 | 0.01869424
[5 empty] | 0.09480155 | 0.1281567 | 0.01862264 |  | 0.02952624 | 0.1255437 | 0.0200088 | 0.06490451 | 0.1250429 | 0.01916981 | 0.09851536 | 0.1250444 | 0.01883546
[5 empty] | 0.09519472 | 0.1289729 | 0.0186734 |  | 0.03020301 | 0.1263433 | 0.02002497 | 0.06336032 | 0.1258393 | 0.01926396 | 0.1017929 | 0.1258408 | 0.01900116
[5 empty] | 0.09318882 | 0.1297892 | 0.01961074 |  | 0.0306316 | 0.127143 | 0.02092063 | 0.06171247 | 0.1266358 | 0.02014987 | 0.09792474 | 0.1266373 | 0.0194702
[5 empty] | 0.09393948 | 0.1306055 | 0.01929538 |  | 0.0305801 | 0.1279426 | 0.02093747 | 0.0623081 | 0.1274322 | 0.0203174 | 0.09842402 | 0.1274338 | 0.01943523
[5 empty] | 0.09477211 | 0.1314218 | 0.0195465 |  | 0.02956079 | 0.1287423 | 0.02119435 | 0.06448154 | 0.1282287 | 0.02000858 | 0.09751867 | 0.1282302 | 0.01939832
[5 empty] | 0.09341542 | 0.1322381 | 0.01966136 |  | 0.03003163 | 0.1295419 | 0.02107854 | 0.0611775 | 0.1290251 | 0.02036987 | 0.09723639 | 0.1290267 | 0.01941192
[5 empty] | 0.09367989 | 0.1330544 | 0.02025487 |  | 0.0306229 | 0.1303415 | 0.02173207 | 0.06407464 | 0.1298216 | 0.02092675 | 0.09956503 | 0.1298231 | 0.02002164
[5 empty] | 0.09353867 | 0.1338707 | 0.02025286 |  | 0.03059886 | 0.1311412 | 0.02173644 | 0.06324564 | 0.130618 | 0.02096265 | 0.1019889 | 0.1306196 | 0.01987376
[5 empty] | 0.09338632 | 0.1346869 | 0.02007015 |  | 0.03028795 | 0.1319408 | 0.02183909 | 0.06180239 | 0.1314145 | 0.02103234 | 0.1008137 | 0.1314161 | 0.01995569
[5 empty] | 0.09188308 | 0.1355032 | 0.02002196 |  | 0.02955468 | 0.1327405 | 0.02183691 | 0.06193458 | 0.1322109 | 0.02116962 | 0.09702203 | 0.1322125 | 0.02013155
[5 empty] | 0.09211635 | 0.1363195 | 0.02074582 |  | 0.02966142 | 0.1335401 | 0.02248221 | 0.06151581 | 0.1330074 | 0.02204533 | 0.1007808 | 0.133009 | 0.0206772
[5 empty] | 0.09179813 | 0.1371358 | 0.02083453 |  | 0.02909029 | 0.1343398 | 0.02245965 | 0.06343292 | 0.1338038 | 0.02186048 | 0.09531271 | 0.1338054 | 0.02036158
[5 empty] | 0.09370693 | 0.1379521 | 0.02082215 |  | 0.02924671 | 0.1351394 | 0.02244385 | 0.06327087 | 0.1346003 | 0.02197491 | 0.09603175 | 0.1346019 | 0.02058087
[5 empty] | 0.09157622 | 0.1387684 | 0.02078295 |  | 0.02970707 | 0.135939 | 0.02272815 | 0.06357665 | 0.1353967 | 0.02208274 | 0.100702 | 0.1353984 | 0.02058292
[5 empty] | 0.09164459 | 0.1395846 | 0.02094819 |  | 0.02984097 | 0.1367387 | 0.02311689 | 0.06140586 | 0.1361932 | 0.02265848 | 0.09356233 | 0.1361948 | 0.02084401
[5 empty] | 0.09172904 | 0.1404009 | 0.02131993 |  | 0.03009526 | 0.1375383 | 0.02301241 | 0.0630699 | 0.1369896 | 0.0229553 | 0.09994866 | 0.1369913 | 0.02074761
[5 empty] | 0.09295363 | 0.1412172 | 0.02127768 |  | 0.02898718 | 0.138338 | 0.02342567 | 0.05948829 | 0.1377861 | 0.02298498 | 0.0937787 | 0.1377877 | 0.0208
[5 empty] | 0.09073064 | 0.1420335 | 0.02129458 |  | 0.02966566 | 0.1391376 | 0.02308206 | 0.0617042 | 0.1385825 | 0.02353572 | 0.09896584 | 0.1385842 | 0.02145906
[5 empty] | 0.09029239 | 0.1428498 | 0.02140761 |  | 0.03018529 | 0.1399372 | 0.02394826 | 0.06007456 | 0.139379 | 0.02376921 | 0.09445499 | 0.1393807 | 0.02128385
[5 empty] | 0.09158852 | 0.1436661 | 0.02164681 |  | 0.03023561 | 0.1407369 | 0.02384118 | 0.06302969 | 0.1401754 | 0.02349798 | 0.09823899 | 0.1401771 | 0.0211706
[5 empty] | 0.09124982 | 0.1444823 | 0.0214895 |  | 0.02960996 | 0.1415365 | 0.02390305 | 0.06235417 | 0.1409719 | 0.02358761 | 0.09438075 | 0.1409736 | 0.02121761
[5 empty] | 0.09130005 | 0.1452986 | 0.02195346 |  | 0.02884222 | 0.1423362 | 0.02380786 | 0.06050049 | 0.1417683 | 0.02375034 | 0.09262766 | 0.1417701 | 0.02140137
[5 empty] | 0.08926561 | 0.1461149 | 0.02176281 |  | 0.02915015 | 0.1431358 | 0.02419641 | 0.05970454 | 0.1425648 | 0.02428687 | 0.09152683 | 0.1425665 | 0.02187971
[5 empty] | 0.08902396 | 0.1469312 | 0.0221222 |  | 0.02964979 | 0.1439355 | 0.02411866 | 0.06198645 | 0.1433612 | 0.02412922 | 0.09269487 | 0.143363 | 0.02162774
[5 empty] | 0.08864251 | 0.1477475 | 0.02180007 |  | 0.02875792 | 0.1447351 | 0.02407736 | 0.05959471 | 0.1441577 | 0.02429899 | 0.09701991 | 0.1441594 | 0.02159733
[5 empty] | 0.08793874 | 0.1485638 | 0.02169488 |  | 0.02956939 | 0.1455347 | 0.02423771 | 0.06015303 | 0.1449541 | 0.02405647 | 0.09222405 | 0.1449559 | 0.02162557
[5 empty] | 0.08967641 | 0.1493801 | 0.02223228 |  | 0.02947489 | 0.1463344 | 0.02490943 | 0.0610703 | 0.1457506 | 0.02506076 | 0.09443593 | 0.1457524 | 0.02207486
[5 empty] | 0.08795023 | 0.1501963 | 0.02227892 |  | 0.02999352 | 0.147134 | 0.02448686 | 0.06114811 | 0.1465471 | 0.02488452 | 0.09420273 | 0.1465488 | 0.02201101
[5 empty] | 0.08716136 | 0.1510126 | 0.02219674 |  | 0.02920915 | 0.1479337 | 0.02485753 | 0.05824532 | 0.1473435 | 0.02491928 | 0.09053794 | 0.1473453 | 0.02197579
[5 empty] | 0.08774396 | 0.1518289 | 0.0222656 |  | 0.03004738 | 0.1487333 | 0.02477351 | 0.06019747 | 0.14814 | 0.02493665 | 0.0889975 | 0.1481417 | 0.02206825
[5 empty] | 0.08691642 | 0.1526452 | 0.02245648 |  | 0.0293922 | 0.1495329 | 0.02517817 | 0.0601355 | 0.1489364 | 0.02539766 | 0.09272124 | 0.1489382 | 0.02245101
[5 empty] | 0.08817611 | 0.1534615 | 0.02227693 |  | 0.02927049 | 0.1503326 | 0.02484266 | 0.0580205 | 0.1497329 | 0.02551901 | 0.09356248 | 0.1497347 | 0.02243988
[5 empty] | 0.08700007 | 0.1542778 | 0.02234651 |  | 0.02896697 | 0.1511322 | 0.02490776 | 0.05809018 | 0.1505293 | 0.02518024 | 0.09439672 | 0.1505311 | 0.02243988
[5 empty] | 0.08598927 | 0.155094 | 0.02257991 |  | 0.02872002 | 0.1519319 | 0.02490275 | 0.05784792 | 0.1513258 | 0.02510946 | 0.08796293 | 0.1513276 | 0.02245991
[5 empty] | 0.08675462 | 0.1559103 | 0.02255935 |  | 0.02981648 | 0.1527315 | 0.02537314 | 0.05840429 | 0.1521222 | 0.02547363 | 0.08916563 | 0.152124 | 0.02226461
[5 empty] | 0.08466256 | 0.1567266 | 0.02254805 |  | 0.0295316 | 0.1535311 | 0.02548938 | 0.05743439 | 0.1529187 | 0.02559915 | 0.08886397 | 0.1529205 | 0.02236097
[5 empty] | 0.08497862 | 0.1575429 | 0.0224079 |  | 0.02931121 | 0.1543308 | 0.0253605 | 0.06115561 | 0.1537151 | 0.02566576 | 0.08750465 | 0.153717 | 0.02240131
[5 empty] | 0.0854875 | 0.1583592 | 0.0223966 |  | 0.02871849 | 0.1551304 | 0.02517856 | 0.05977228 | 0.1545116 | 0.02563502 | 0.0924902 | 0.1545134 | 0.02271285
[5 empty] | 0.08479755 | 0.1591755 | 0.02276112 |  | 0.03012002 | 0.1559301 | 0.02542417 | 0.05807914 | 0.155308 | 0.02590485 | 0.08942484 | 0.1553099 | 0.02235954
[5 empty] | 0.08469614 | 0.1599918 | 0.0226658 |  | 0.02959268 | 0.1567297 | 0.025508 | 0.06040334 | 0.1561045 | 0.02594874 | 0.08768221 | 0.1561063 | 0.02235504
[5 empty] | 0.08339535 | 0.160808 | 0.02260906 |  | 0.02940774 | 0.1575294 | 0.02564008 | 0.05756765 | 0.1569009 | 0.02594874 | 0.08492404 | 0.1569028 | 0.0224248
[5 empty] | 0.08365931 | 0.1616243 | 0.02264094 |  | 0.02900139 | 0.158329 | 0.02554854 | 0.05887255 | 0.1576974 | 0.02571523 | 0.08784331 | 0.1576993 | 0.02231774
[5 empty] | 0.0834154 | 0.1624406 | 0.02289309 |  | 0.02954884 | 0.1591286 | 0.02550022 | 0.06088939 | 0.1584938 | 0.02608259 | 0.08967115 | 0.1584957 | 0.02270968