## 1
Общество с ограниченной ответственностью "Инженерная геология" (ООО "ИнжГео") | [10 empty] | Общество с ограниченной ответственностью "Инженерная геология" (ООО "ИнжГео")
Юр. адрес: 117279, г. Москва, ул. Миклухо-Маклая, 36 а, этаж 5, пом. XXIII к. 76-84 | [10 empty] | Юр. адрес: 117279, г. Москва, ул. Миклухо-Маклая, 36 а, этаж 5, пом. XXIII к. 76-84 | [8 empty] | нагр |  |  | X0 | Y0 | R |  | нагр |  |  |  | X0 | Y0 | R | нагр |  |  |  | X0 | Y0 | R |  | нагр |  |  |  | X0 | Y0 | R
Телефон/факс +7 (495) 132-30-00, Адрес электронной почты inbox@inj-geo.ru | [10 empty] | Телефон/факс +7 (495) 132-30-00, Адрес электронной почты inbox@inj-geo.ru | [12 empty] | 0 | [7 empty] | 0 | [6 empty] | 0 | [7 empty] | 0
[20 empty] | девиатор | [6 empty] | девиатор | [6 empty] | девиатор | [7 empty] | девиатор
Испытательная лаборатория ООО «ИнжГео» | [10 empty] | Испытательная лаборатория ООО «ИнжГео» | [8 empty] | x0 | Угол | X | Y |  |  |  | x0 |  | Угол | X | Y |  |  | x0 |  | Угол | X | Y |  |  |  | x0 |  | Угол | X | Y
Адрес места осуществления деятельности лаборатории: г. Москва, просп. Вернадского, д. 51, стр. 1 | [10 empty] | Адрес места осуществления деятельности лаборатории: г. Москва, просп. Вернадского, д. 51, стр. 1 | [9 empty] | 0 | [7 empty] | 0 | [6 empty] | 0 | [7 empty] | 0
Телефон +7(910)4557682, E-mail: slg85@mail.ru | [10 empty] | Телефон +7(910)4557682, E-mail: slg85@mail.ru | [9 empty] | 5 | [7 empty] | 5 | [6 empty] | 5 | [7 empty] | 5
[21 empty] | 10 | [7 empty] | 10 | [6 empty] | 10 | [7 empty] | 10
Протокол испытаний № 13-63/23 от 21-11-2022 | [20 empty] | 15 | [7 empty] | 15 | [6 empty] | 15 | [7 empty] | 15
Наименование и адрес заказчика: ООО Регионстрой | [20 empty] | 20 | [7 empty] | 20 | [6 empty] | 20 | [7 empty] | 20
Наименование объекта: Переход трубопровода через р. Енисей | [20 empty] | 25 | [7 empty] | 25 | [6 empty] | 25 | [7 empty] | 25
Наименование используемого метода/методики: ГОСТ 12248.4-2020 | [20 empty] | 30 | [7 empty] | 30 | [6 empty] | 30 | [7 empty] | 30
Условия проведения испытания: температура окружающей среды (18 - 25)0С, влажность воздуха (40 - 75)% | [20 empty] | 35 | [7 empty] | 35 | [6 empty] | 35 | [7 empty] | 35
Дата получение объекта подлежащего испытаниям: 25.10.2022 | [20 empty] | 40 | [7 empty] | 40 | [6 empty] | 40 | [7 empty] | 40
Дата испытания: 25.10.2022-19.11.2023 | [20 empty] | 45 | [7 empty] | 45 | [6 empty] | 45 | [7 empty] | 45
Испытание грунтов методом трехосного сжатия | [10 empty] | Испытание грунтов методом трехосного сжатия | [9 empty] | 50 | [7 empty] | 50 | [6 empty] | 50 | [7 empty] | 50
Лабораторный номер: |  | 1058 | [5 empty] | We, % = | 0.322890956 |  | Лабораторный номер: | [6 empty] | We, % = |  |  | 55 | [7 empty] | 55 | [6 empty] | 55 | [7 empty] | 55
Номер скважины: |  | BH-032 | [5 empty] | ρ, г/см3 = |  |  | Номер скважины: | [6 empty] | ρ, г/см3 = |  |  | 60 | [7 empty] | 60 | [6 empty] | 60 | [7 empty] | 60
Глубина отбора, м: |  | 0.9 | [5 empty] | ρs, г/см3 = | 2.72 |  | Глубина отбора, м: | [6 empty] | ρs, г/см3 = |  |  | 65 | [7 empty] | 65 | [6 empty] | 65 | [7 empty] | 65
Наименование грунта: |  | Суглинок, после оттаивания текучепластичный, легкий песчанистый | [5 empty] | e, д.е. = | 0.6 |  | Наименование грунта: | [6 empty] | e, д.е. = |  |  | 70 | [7 empty] | 70 | [6 empty] | 70 | [7 empty] | 70
Схема проведения опыта: |  | КД | [5 empty] | IL, д.е. = | 0.892 |  | Схема проведения опыта: | [6 empty] | IL, д.е. = |  |  | 75 | [7 empty] | 75 | [6 empty] | 75 | [7 empty] | 75
Результаты испытаний | [10 empty] | Результаты испытаний | [9 empty] | 80 | [7 empty] | 80 | [6 empty] | 80 | [7 empty] | 80
[21 empty] | 85 | [7 empty] | 85 | [6 empty] | 85 | [7 empty] | 85
[21 empty] | 90 | [7 empty] | 90 | [6 empty] | 90 | [7 empty] | 90
[21 empty] | 95 | [7 empty] | 95 | [6 empty] | 95 | [7 empty] | 95
[21 empty] | 100 | [7 empty] | 100 | [6 empty] | 100 | [7 empty] | 100
[21 empty] | 105 | [7 empty] | 105 | [6 empty] | 105 | [7 empty] | 105
[21 empty] | 110 | [7 empty] | 110 | [6 empty] | 110 | [7 empty] | 110
[21 empty] | 115 | [7 empty] | 115 | [6 empty] | 115 | [7 empty] | 115
[21 empty] | 120 | [7 empty] | 120 | [6 empty] | 120 | [7 empty] | 120
[21 empty] | 125 | [7 empty] | 125 | [6 empty] | 125 | [7 empty] | 125
[21 empty] | 130 | [7 empty] | 130 | [6 empty] | 130 | [7 empty] | 130
[21 empty] | 135 | [7 empty] | 135 | [6 empty] | 135 | [7 empty] | 135
[21 empty] | 140 | [7 empty] | 140 | [6 empty] | 140 | [7 empty] | 140
[21 empty] | 145 | [7 empty] | 145 | [6 empty] | 145 | [7 empty] | 145
[21 empty] | 150 | [7 empty] | 150 | [6 empty] | 150 | [7 empty] | 150
[21 empty] | 155 | [7 empty] | 155 | [6 empty] | 155 | [7 empty] | 155
[21 empty] | 160 | [7 empty] | 160 | [6 empty] | 160 | [7 empty] | 160
[21 empty] | 165 | [7 empty] | 165 | [6 empty] | 165 | [7 empty] | 165
[21 empty] | 170 | [7 empty] | 170 | [6 empty] | 170 | [7 empty] | 170
[21 empty] | 175 | [7 empty] | 175 | [6 empty] | 175 | [7 empty] | 175
[21 empty] | 180 | [7 empty] | 180 | [6 empty] | 180 | [7 empty] | 180
[13 empty] | Давление в камере, Мпа σ3 | Вертикальная нагрузка, Мпа σ1 | Поровое давление, Мпа u
[13 empty] | 0.05 | 0.08493633 |  |  |  |  | 1 | [6 empty] | σ3,кПа | σ1,кПа | u, кПа |  |  |  | 4
[13 empty] | 0.15 | 0.2220252 | [26 empty] | δ3, Мпа | δ1-δ3, МПа | δ1, МПа | δ1, КПа
[13 empty] | 0.25 | 0.3591141 | [20 empty] | С, МПа:
φ, град:
E, Мпа
[26 empty] | x | 0
[26 empty] | y |  |  |  | С, кПа | φ,°
Эффективные значения угла внутреннего трения и удельного сцепления ϕ', С'
[13 empty] | ϕ', град. = | 9
[13 empty] | С', МПа = | 0.007
|  | K0, д.е. | 0.8435655 | Эффективное напряжение, Мпа: |  |  |  |  | 0.04217828
|  | Модуль деформации E0, МПа: |  | Точки нахождения модуля Е0, Мпа (полное напряжение): |  |  |  |  | 0.04217828 | 0.06748524
|  | Модуль деформации E50, МПа: |  | qmax Давление при разрушении образца, Мпа (девиатор): |  |  |  |  | 0.1012279
|  | Коэф. Поперечной деформации, ϑ: |  | 0,5 qmax, Мпа (девиатор): |  |  |  |  | 0.05061393
| Начальник исп. лаборатории: | [6 empty] | Семиколенова Л.Г. |  |  |  |  | Начальник исп. лаборатории: |  |  |  |  | Семиколенова Л.Г.
Лист 1 , всего листов 2 | [11 empty] | Лист 2 , всего листов 2
Частичное воспроизведение протокола испытаний без письменного разрешения ООО «ИнжГео» ЗАПРЕЩАЕТСЯ | [11 empty] | Частичное воспроизведение протокола испытаний без письменного разрешения ООО «ИнжГео» ЗАПРЕЩАЕТСЯ
E0 |  |  | E50 |  | Деформация |  |  |  | Первая прочность |  |  | Вторая прочность |  |  | Третья прочность
devE0 | epsE0 |  | dev50 | epsE50 | dev | eps | ev |  | dev1 | eps1 | ev1 | dev1 | eps1 | ev2 | dev1 | eps1 | ev3
0.02530697 | 0.001685803 |  | 0.05061393 | 0.00505741 | 0 | 0 | 0 |  | 0 | 0 | 0 | 0 | 0 | 0 | 0.02455067 | 0.0003270846 | 0
[5 empty] | 0.01413033 | 0.0008162845 | 0 |  | 0.007511311 | 0.00050036 | 0 | 0.0360126 | 0.00113158 | 0 | 0.05455704 | 0.001090282 | 0
Секущая модуля Е0 |  |  | Линия Q max |  | 0.02530697 | 0.001685803 | 0 |  | 0.01746816 | 0.001745442 | 0 | 0.0374586 | 0.001593113 | 0 | 0.05720752 | 0.001592698 | 0
| 0 |  |  | 0 | 0.03326876 | 0.002448853 | -0.002852732 |  | 0.01865698 | 0.002398924 | -0.001267471 | 0.03842197 | 0.00238967 | -0.001432032 | 0.05845482 | 0.002389047 | -0.001456622
[5 empty] | 0.03989251 | 0.003265138 | -0.002879234 |  | 0.01994174 | 0.003198566 | -0.001270415 | 0.04382086 | 0.003186227 | -0.001418769 | 0.06419507 | 0.003185397 | -0.001456622
[5 empty] | 0.04531794 | 0.004081422 | -0.002904296 |  | 0.0209734 | 0.003998207 | -0.001281165 | 0.04457905 | 0.003982783 | -0.001425044 | 0.06633096 | 0.003981746 | -0.001445719
|  |  | Линия 0,5 Q max |  | 0.05061393 | 0.00505741 | -0.002863391 |  | 0.02173364 | 0.004797848 | -0.001281677 | 0.04610901 | 0.00477934 | -0.001440019 | 0.06859415 | 0.004778095 | -0.001450516
|  |  |  | 0 | 0.05268727 | 0.005713991 | -0.002951416 |  | 0.02140487 | 0.00559749 | -0.001232628 | 0.04820978 | 0.005575897 | -0.001617265 | 0.07584164 | 0.005574444 | -0.00138201
[5 empty] | 0.05592058 | 0.006530276 | -0.002921928 |  | 0.02241259 | 0.006397131 | -0.001220464 | 0.04943449 | 0.006372453 | -0.001617265 | 0.07759382 | 0.006370793 | -0.001385454
[5 empty] | 0.05757892 | 0.00734656 | -0.002976185 |  | 0.0234883 | 0.007196773 | -0.001229802 | 0.05071698 | 0.00716901 | -0.001624451 | 0.08173633 | 0.007167142 | -0.00138201
[5 empty] | 0.05936853 | 0.008162845 | -0.00297825 |  | 0.02371183 | 0.007996414 | -0.001223781 | 0.05073865 | 0.007965567 | -0.001638334 | 0.08054834 | 0.007963491 | -0.001373742
[5 empty] | 0.06134489 | 0.008979129 | -0.00301229 |  | 0.02527003 | 0.008796055 | -0.001135799 | 0.05190262 | 0.008762123 | -0.00176559 | 0.08128112 | 0.008759841 | -0.001264002
Коэфф. Точки |  |  |  |  | 0.06340445 | 0.009795414 | -0.002980081 |  | 0.02561754 | 0.009595697 | -0.001148326 | 0.05454461 | 0.00955868 | -0.001794251 | 0.08465805 | 0.00955619 | -0.00125696
[5 empty] | 0.06588702 | 0.0106117 | -0.002996938 |  | 0.02605034 | 0.01039534 | -0.001143657 | 0.05597041 | 0.01035524 | -0.001788732 | 0.08942115 | 0.01035254 | -0.001253188
[5 empty] | 0.06882289 | 0.01142798 | -0.002981887 |  | 0.0266507 | 0.01119498 | -0.001131814 | 0.05693303 | 0.01115179 | -0.001769862 | 0.08660513 | 0.01114889 | -0.001257463
[5 empty] | 0.06886127 | 0.01224427 | -0.003039309 |  | 0.0264774 | 0.01199462 | -0.00103229 | 0.05460831 | 0.01194835 | -0.001859301 | 0.0904241 | 0.01194524 | -0.001122672
[5 empty] | 0.07108761 | 0.01306055 | -0.003036857 |  | 0.02730559 | 0.01279426 | -0.001015572 | 0.05651072 | 0.01274491 | -0.001889332 | 0.08877194 | 0.01274159 | -0.001102201
[5 empty] | 0.07309718 | 0.01387684 | -0.003080679 |  | 0.02774884 | 0.0135939 | -0.001018239 | 0.05670825 | 0.01354146 | -0.001895713 | 0.09298545 | 0.01353794 | -0.001122895
[5 empty] | 0.07412947 | 0.01469312 | -0.003086195 |  | 0.02742708 | 0.01439355 | -0.001026751 | 0.05923428 | 0.01433802 | -0.001867747 | 0.09381173 | 0.01433428 | -0.00110921
[5 empty] | 0.07601723 | 0.0155094 | -0.003083611 |  | 0.02798253 | 0.01519319 | -0.0009018817 | 0.05948124 | 0.01513458 | -0.0019233 | 0.09103166 | 0.01513063 | -0.0009690783
[5 empty] | 0.07660396 | 0.01632569 | -0.003116263 |  | 0.02719249 | 0.01599283 | -0.0009001623 | 0.0605159 | 0.01593113 | -0.001941862 | 0.09206603 | 0.01592698 | -0.0009602169
[5 empty] | 0.07817699 | 0.01714197 | -0.003138964 |  | 0.02782923 | 0.01679247 | -0.0008982619 | 0.05872726 | 0.01672769 | -0.001922913 | 0.09119654 | 0.01672333 | -0.0009639733
[5 empty] | 0.07852482 | 0.01795826 | -0.003081123 |  | 0.02821703 | 0.01759211 | -0.000896271 | 0.05914517 | 0.01752425 | -0.001928521 | 0.09291325 | 0.01751968 | -0.0009700415
[5 empty] | 0.07948187 | 0.01877454 | -0.003171006 |  | 0.02842036 | 0.01839175 | -0.0007887952 | 0.06033911 | 0.0183208 | -0.00197902 | 0.09392279 | 0.01831603 | -0.0008343102
[5 empty] | 0.08113102 | 0.01959083 | -0.003169434 |  | 0.02848086 | 0.01919139 | -0.0007929159 | 0.05838472 | 0.01911736 | -0.001955892 | 0.0982489 | 0.01911238 | -0.0008375452
[5 empty] | 0.08152821 | 0.02040711 | -0.003124156 |  | 0.02885819 | 0.01999104 | -0.0007938668 | 0.06143416 | 0.01991392 | -0.00195942 | 0.09926352 | 0.01990873 | -0.0008356374
[5 empty] | 0.08237876 | 0.0212234 | -0.003118811 |  | 0.02874474 | 0.02079068 | -0.0007049386 | 0.05978557 | 0.02071047 | -0.001959028 | 0.09457335 | 0.02070508 | -0.0008270106
[5 empty] | 0.08490518 | 0.02203968 | -0.003186234 |  | 0.02905872 | 0.02159032 | -0.0007097944 | 0.05987468 | 0.02150703 | -0.001960613 | 0.09705596 | 0.02150143 | -0.0007314556
[5 empty] | 0.08511356 | 0.02285596 | -0.00316407 |  | 0.02961611 | 0.02238996 | -0.0007049386 | 0.06201375 | 0.02230359 | -0.001962186 | 0.09857735 | 0.02229778 | -0.0007319676
[5 empty] | 0.0845351 | 0.02367225 | -0.003136523 |  | 0.02954642 | 0.0231896 | -0.0007022643 | 0.06397293 | 0.02310014 | -0.001983029 | 0.1006931 | 0.02309413 | -0.0007332111
[5 empty] | 0.084519 | 0.02448853 | -0.003145389 |  | 0.02948309 | 0.02398924 | -0.0006967752 | 0.062767 | 0.0238967 | -0.001984602 | 0.09653237 | 0.02389047 | -0.0007359175
[5 empty] | 0.08556617 | 0.02530482 | -0.003175231 |  | 0.03027861 | 0.02478888 | -0.0006423068 | 0.06399879 | 0.02469326 | -0.001936627 | 0.09678548 | 0.02468682 | -0.0006683343
[5 empty] | 0.08585009 | 0.0261211 | -0.003190466 |  | 0.03073882 | 0.02558852 | -0.000645769 | 0.06102984 | 0.02548981 | -0.001943063 | 0.1023756 | 0.02548317 | -0.0006680032
[5 empty] | 0.08852836 | 0.02693739 | -0.003172375 |  | 0.03003598 | 0.02638817 | -0.0006388445 | 0.06233665 | 0.02628637 | -0.001938188 | 0.1023052 | 0.02627952 | -0.0006684667
[5 empty] | 0.08807303 | 0.02775367 | -0.003196814 |  | 0.0299859 | 0.02718781 | -0.000645769 | 0.06539473 | 0.02708293 | -0.001933312 | 0.1014215 | 0.02707587 | -0.0006572086
[5 empty] | 0.08761732 | 0.02856996 | -0.003127551 |  | 0.03023856 | 0.02798745 | -0.0005857096 | 0.0661651 | 0.02787948 | -0.00191537 | 0.10214 | 0.02787222 | -0.0006007309
[5 empty] | 0.08810332 | 0.02938624 | -0.003134796 |  | 0.03127157 | 0.02878709 | -0.0005925968 | 0.06519491 | 0.02867604 | -0.001923562 | 0.09892324 | 0.02866857 | -0.0006018788
[5 empty] | 0.08780823 | 0.03020253 | -0.003128496 |  | 0.03139268 | 0.02958673 | -0.0005903011 | 0.06679268 | 0.0294726 | -0.001915942 | 0.09983548 | 0.02946492 | -0.0006080414
[5 empty] | 0.0885813 | 0.03101881 | -0.003142041 |  | 0.03121983 | 0.03038637 | -0.0005862982 | 0.06593751 | 0.03026915 | -0.001916704 | 0.1047134 | 0.03026127 | -0.000608706
[5 empty] | 0.08886069 | 0.03183509 | -0.003111261 |  | 0.03172468 | 0.03118601 | -0.0005400503 | 0.0636957 | 0.03106571 | -0.001831754 | 0.0993549 | 0.03105762 | -0.000551834
[5 empty] | 0.08987458 | 0.03265138 | -0.003066594 |  | 0.03190333 | 0.03198566 | -0.0005429336 | 0.06754382 | 0.03186227 | -0.001848436 | 0.1023947 | 0.03185397 | -0.0005555521
[5 empty] | 0.09083193 | 0.03346766 | -0.003104176 |  | 0.03106184 | 0.0327853 | -0.0005439128 | 0.06401186 | 0.03265882 | -0.001824421 | 0.0993698 | 0.03265031 | -0.0005547197
[5 empty] | 0.09081131 | 0.03428395 | -0.00310664 |  | 0.03238392 | 0.03358494 | -0.0005476122 | 0.06714477 | 0.03345538 | -0.001742132 | 0.1045868 | 0.03344666 | -0.0005501137
[5 empty] | 0.0918515 | 0.03510023 | -0.002964065 |  | 0.03089669 | 0.03438458 | -0.0005013264 | 0.06685923 | 0.03425194 | -0.001751335 | 0.1042614 | 0.03424301 | -0.0005100271
[5 empty] | 0.09223023 | 0.03591652 | -0.002993456 |  | 0.03104643 | 0.03518422 | -0.000507996 | 0.06533118 | 0.03504849 | -0.00173727 | 0.1062954 | 0.03503936 | -0.0005137151
[5 empty] | 0.09129511 | 0.0367328 | -0.002943877 |  | 0.03130018 | 0.03598386 | -0.0005075917 | 0.06711317 | 0.03584505 | -0.001749772 | 0.1046464 | 0.03583571 | -0.0005150981
[5 empty] | 0.09354533 | 0.03754909 | -0.002821324 |  | 0.03142845 | 0.0367835 | -0.0005052675 | 0.06687246 | 0.03664161 | -0.001725636 | 0.1025974 | 0.03663206 | -0.0005121784
[5 empty] | 0.09453898 | 0.03836537 | -0.002832879 |  | 0.03222037 | 0.03758315 | -0.000471575 | 0.06740774 | 0.03743816 | -0.001609259 | 0.1034775 | 0.03742841 | -0.0004774206
[5 empty] | 0.09241826 | 0.03918165 | -0.002822451 |  | 0.03306109 | 0.03838279 | -0.0004687526 | 0.06841677 | 0.03823472 | -0.001631567 | 0.1058757 | 0.03822476 | -0.0004726834
[5 empty] | 0.09283615 | 0.03999794 | -0.002831188 |  | 0.03277879 | 0.03918243 | -0.0004723277 | 0.0677428 | 0.03903128 | -0.0016133 | 0.10646 | 0.03902111 | -0.0004761416
[5 empty] | 0.0954173 | 0.04081422 | -0.00283006 |  | 0.03288083 | 0.03998207 | -0.0004743033 | 0.06671151 | 0.03982783 | -0.001607319 | 0.1055461 | 0.03981746 | -0.0004740572
[5 empty] | 0.09485364 | 0.04163051 | -0.002636652 |  | 0.03259908 | 0.04078171 | -0.0004352813 | 0.07001886 | 0.04062439 | -0.001477734 | 0.1031661 | 0.04061381 | -0.0004412691
[5 empty] | 0.09636302 | 0.04244679 | -0.002605595 |  | 0.0333163 | 0.04158135 | -0.0004391744 | 0.06750907 | 0.04142095 | -0.001487915 | 0.1020905 | 0.04141016 | -0.0004382093
[5 empty] | 0.094087 | 0.04326308 | -0.002647706 |  | 0.03360882 | 0.04238099 | -0.000440093 | 0.06794267 | 0.0422175 | -0.00146106 | 0.1033182 | 0.0422065 | -0.0004357177
[5 empty] | 0.09449275 | 0.04407936 | -0.002613491 |  | 0.03353297 | 0.04318064 | -0.0004010372 | 0.06847981 | 0.04301406 | -0.001322108 | 0.1066755 | 0.04300285 | -0.0004395643
[5 empty] | 0.09653518 | 0.04489565 | -0.002395261 |  | 0.03362 | 0.04398028 | -0.0004072238 | 0.06769514 | 0.04381062 | -0.001317505 | 0.1088179 | 0.0437992 | -0.0003976888
[5 empty] | 0.09508645 | 0.04571193 | -0.00240781 |  | 0.03413725 | 0.04477992 | -0.0004008755 | 0.06784599 | 0.04460717 | -0.001313822 | 0.1083529 | 0.04459555 | -0.0003981289
[5 empty] | 0.09578695 | 0.04652821 | -0.002392124 |  | 0.03345888 | 0.04557956 | -0.0004053234 | 0.06805602 | 0.04540373 | -0.001325265 | 0.1098409 | 0.0453919 | -0.0004017297
[5 empty] | 0.09624409 | 0.0473445 | -0.002146015 |  | 0.03319315 | 0.0463792 | -0.0004063342 | 0.07193144 | 0.04620029 | -0.001303694 | 0.1095027 | 0.04618825 | -0.0004004094
[5 empty] | 0.09720895 | 0.04816078 | -0.002148397 |  | 0.03410289 | 0.04717884 | -0.0003666079 | 0.06882997 | 0.04699684 | -0.001141325 | 0.1090846 | 0.0469846 | -0.0003626013
[5 empty] | 0.09735767 | 0.04897707 | -0.00214385 |  | 0.03335283 | 0.04797848 | -0.0003665341 | 0.07216922 | 0.0477934 | -0.001135978 | 0.1091224 | 0.04778095 | -0.0003610519
[5 empty] | 0.09734307 | 0.04979335 | -0.002177625 |  | 0.03367079 | 0.04877813 | -0.0003692292 | 0.07255286 | 0.04858996 | -0.0011469 | 0.108366 | 0.0485773 | -0.0003599348
[5 empty] | 0.09783712 | 0.05060964 | -0.002159439 |  | 0.03446428 | 0.04957777 | -0.0003723304 | 0.07176072 | 0.04938651 | -0.001132679 | 0.1063852 | 0.04937365 | -0.0003582773
[5 empty] | 0.09745226 | 0.05142592 | -0.001909904 |  | 0.03485247 | 0.05037741 | -0.0003295883 | 0.07268146 | 0.05018307 | -0.000948924 | 0.1055034 | 0.05017 | -0.0003167912
[5 empty] | 0.09901138 | 0.05224221 | -0.00187511 |  | 0.03490973 | 0.05117705 | -0.0003269157 | 0.07054833 | 0.05097963 | -0.0009407999 | 0.1071535 | 0.05096635 | -0.0003138252
[5 empty] | 0.09825485 | 0.05305849 | -0.001897045 |  | 0.03369227 | 0.05197669 | -0.0003301492 | 0.07152068 | 0.05177618 | -0.0009490185 | 0.1043939 | 0.05176269 | -0.0003170436
[5 empty] | 0.09982839 | 0.05387477 | -0.00188967 |  | 0.03509765 | 0.05277633 | -0.0003277076 | 0.072376 | 0.05257274 | -0.0007365167 | 0.1048828 | 0.05255904 | -0.0002644234
[5 empty] | 0.09865478 | 0.05469106 | -0.001589666 |  | 0.03470554 | 0.05357597 | -0.000284866 | 0.07260515 | 0.0533693 | -0.0007314973 | 0.1068329 | 0.05335539 | -0.0002643707
[5 empty] | 0.09854325 | 0.05550734 | -0.00159939 |  | 0.03441026 | 0.05437562 | -0.0002830728 | 0.06999384 | 0.05416585 | -0.0007347451 | 0.1103887 | 0.05415174 | -0.0002611576
[5 empty] | 0.1007313 | 0.05632363 | -0.001578985 |  | 0.03465124 | 0.05517526 | -0.0002830443 | 0.07273073 | 0.05496241 | -0.0007365167 | 0.1059809 | 0.05494809 | -0.0002630275
[5 empty] | 0.09943823 | 0.05713991 | -0.001581536 |  | 0.03414497 | 0.0559749 | -0.0002870008 | 0.07125329 | 0.05575897 | -0.0007364428 | 0.1091279 | 0.05574444 | -0.0002657929
[5 empty] | 0.1012857 | 0.0579562 | -0.00128831 |  | 0.03428535 | 0.05677454 | -0.000233482 | 0.06978887 | 0.05655552 | -0.0005248808 | 0.1066736 | 0.05654079 | -0.0001999687
[5 empty] | 0.1004246 | 0.05877248 | -0.001287799 |  | 0.03437971 | 0.05757418 | -0.0002304756 | 0.07356935 | 0.05735208 | -0.0005203568 | 0.1108105 | 0.05733714 | -0.0002010369
[5 empty] | 0.09922383 | 0.05958877 | -0.001268505 |  | 0.03538472 | 0.05837382 | -0.0002304988 | 0.07013717 | 0.05814864 | -0.0005192128 | 0.1061144 | 0.05813349 | -0.0002006943
[5 empty] | 0.1013311 | 0.06040505 | -0.001277833 |  | 0.03531937 | 0.05917346 | -0.000233297 | 0.07104249 | 0.05894519 | -0.0002942974 | 0.1103801 | 0.05892984 | -0.0002012989
[5 empty] | 0.09972277 | 0.06122133 | -0.0009397554 |  | 0.03418196 | 0.05997311 | -0.0001691733 | 0.07371508 | 0.05974175 | -0.0002923401 | 0.1076757 | 0.05972619 | -0.0001277414
[5 empty] | 0.1013137 | 0.06203762 | -0.0009506224 |  | 0.03468451 | 0.06077275 | -0.0001674782 | 0.07158707 | 0.06053831 | -0.0002946772 | 0.1073674 | 0.06052254 | -0.0001280479
[5 empty] | 0.09936722 | 0.0628539 | -0.0009469371 |  | 0.03563297 | 0.06157239 | -0.0001677803 | 0.07004918 | 0.06133486 | -0.0002894772 | 0.1079843 | 0.06131888 | -0.0001277669
[5 empty] | 0.09955222 | 0.06367019 | -0.00093796 |  | 0.03418501 | 0.06237203 | -0.0001686698 | 0.07391895 | 0.06213142 | -0.000293421 | 0.1070491 | 0.06211523 | -0.0001286099
[5 empty] | 0.1002992 | 0.06448647 | -0.0005989248 |  | 0.03518505 | 0.06317167 | -9.290713e-05 | 0.07322983 | 0.06292798 | -5.698308e-05 | 0.1083676 | 0.06291158 | -3.948579e-05
[5 empty] | 0.100249 | 0.06530276 | -0.0005958694 |  | 0.03433907 | 0.06397131 | -9.21406e-05 | 0.0720252 | 0.06372453 | -5.674024e-05 | 0.1098934 | 0.06370793 | -3.933919e-05
[5 empty] | 0.09972976 | 0.06611904 | -0.0006043168 |  | 0.03465186 | 0.06477095 | -9.142948e-05 | 0.07271347 | 0.06452109 | -5.650304e-05 | 0.1091141 | 0.06450428 | -3.975125e-05
[5 empty] | 0.1000016 | 0.06693533 | -0.000596828 |  | 0.03417915 | 0.0655706 | -9.235301e-05 | 0.07339977 | 0.06531765 | -5.617549e-05 | 0.1081443 | 0.06530063 | -3.930353e-05
[5 empty] | 0.1014239 | 0.06775161 | -0.0002431002 |  | 0.03493633 | 0.06637024 | -2.834312e-06 | 0.07317221 | 0.0661142 | 0.0001951306 | 0.107496 | 0.06609698 | 7.877504e-05
[5 empty] | 0.1004847 | 0.06856789 | -0.0002423944 |  | 0.03423133 | 0.06716988 | -2.818139e-06 | 0.07085425 | 0.06691076 | 0.0001949559 | 0.1126272 | 0.06689333 | 7.89563e-05
[5 empty] | 0.1005808 | 0.06938418 | -0.0002419806 |  | 0.03507849 | 0.06796952 | -2.863254e-06 | 0.0704866 | 0.06770732 | 0.0001961014 | 0.1058699 | 0.06768968 | 7.933457e-05
[5 empty] | 0.1012279 | 0.07020046 | -0.0002442928 |  | 0.03550384 | 0.06876916 | -2.819558e-06 | 0.07013773 | 0.06850387 | 0.0001939074 | 0.1057539 | 0.06848603 | 7.957099e-05
[5 empty] | 0.1000375 | 0.07101675 | 0.0001225128 |  | 0.03447165 | 0.0695688 | 0.0001651249 | 0.07169434 | 0.06930043 | 0.0004832895 | 0.1066413 | 0.06928238 | 0.0002825348
[5 empty] | 0.1006521 | 0.07183303 | 0.0001223427 |  | 0.03410537 | 0.07036844 | 0.0001654081 | 0.07189336 | 0.07009699 | 0.0004822258 | 0.111584 | 0.07007872 | 0.0002847826
[5 empty] | 0.1018522 | 0.07264932 | 0.0001226464 |  | 0.03476128 | 0.07116809 | 0.0001651915 | 0.07390857 | 0.07089354 | 0.0004829027 | 0.106291 | 0.07087507 | 0.0002822503
[5 empty] | 0.1021177 | 0.0734656 | 0.0001225492 |  | 0.03479266 | 0.07196773 | 0.0001676737 | 0.07179281 | 0.0716901 | 0.0004874474 | 0.1097928 | 0.07167142 | 0.0002866889
[5 empty] | 0.102352 | 0.07428189 | 0.0005268409 |  | 0.03515021 | 0.07276737 | 0.0004801635 | 0.0711828 | 0.07248666 | 0.0008112375 | 0.1084812 | 0.07246777 | 0.0005843904
[5 empty] | 0.09978811 | 0.07509817 | 0.0005242991 |  | 0.03415515 | 0.07356701 | 0.0004836732 | 0.07269897 | 0.07328321 | 0.0008173801 | 0.1054444 | 0.07326412 | 0.000580545
[5 empty] | 0.09996041 | 0.07591445 | 0.0005276352 |  | 0.03452952 | 0.07436665 | 0.0004798269 | 0.07279187 | 0.07407977 | 0.000811647 | 0.1103391 | 0.07406047 | 0.0005780979
[5 empty] | 0.10132 | 0.07673074 | 0.0005326129 |  | 0.03495881 | 0.07516629 | 0.0004808366 | 0.07285916 | 0.07487633 | 0.0008243418 | 0.1070827 | 0.07485682 | 0.0005861966
[5 empty] | 0.1001974 | 0.07754702 | 0.000993627 |  | 0.03436815 | 0.07596593 | 0.0009335965 | 0.07225799 | 0.07567288 | 0.001196518 | 0.1087778 | 0.07565317 | 0.0009801184
[5 empty] | 0.1012797 | 0.07836331 | 0.0009969235 |  | 0.03530562 | 0.07676557 | 0.0009303475 | 0.0734046 | 0.07646944 | 0.001201107 | 0.107994 | 0.07644952 | 0.0009753549
[5 empty] | 0.1023878 | 0.07917959 | 0.0009960244 |  | 0.03429425 | 0.07756522 | 0.0009268199 | 0.07133442 | 0.077266 | 0.001218857 | 0.1121604 | 0.07724587 | 0.0009737994
[5 empty] | 0.101545 | 0.07999588 | 0.0009914294 |  | 0.03488601 | 0.07836486 | 0.0009293263 | 0.07298349 | 0.07806255 | 0.001654695 | 0.1106184 | 0.07804222 | 0.0009754521
[5 empty] | 0.1000701 | 0.08081216 | 0.001549278 |  | 0.03459603 | 0.0791645 | 0.001510661 | 0.07208154 | 0.07885911 | 0.00166943 | 0.1096485 | 0.07883857 | 0.00145784
[5 empty] | 0.1013427 | 0.08162845 | 0.001537129 |  | 0.03361201 | 0.07996414 | 0.001494037 | 0.072638 | 0.07965567 | 0.001662476 | 0.1107214 | 0.07963491 | 0.001463648
[5 empty] | 0.1007227 | 0.08244473 | 0.001537744 |  | 0.03427879 | 0.08076378 | 0.001483703 | 0.07336787 | 0.08045222 | 0.001640456 | 0.1054069 | 0.08043126 | 0.001440706
[5 empty] | 0.1020473 | 0.08326102 | 0.00214291 |  | 0.03422628 | 0.08156342 | 0.001507216 | 0.07075291 | 0.08124878 | 0.001651218 | 0.1055788 | 0.08122761 | 0.0014439
[5 empty] | 0.1019666 | 0.0840773 | 0.002144202 |  | 0.03402017 | 0.08236306 | 0.002185095 | 0.07025978 | 0.08204534 | 0.002178334 | 0.1107332 | 0.08202396 | 0.002035237
[5 empty] | 0.1019124 | 0.08489358 | 0.002175015 |  | 0.03430836 | 0.08316271 | 0.00216833 | 0.06914461 | 0.08284189 | 0.002177466 | 0.1103978 | 0.08282031 | 0.002016641
[5 empty] | 0.1020704 | 0.08570987 | 0.002153683 |  | 0.03335955 | 0.08396235 | 0.002196199 | 0.06911006 | 0.08363845 | 0.002164444 | 0.1100244 | 0.08361666 | 0.002014418
[5 empty] | 0.1002389 | 0.08652615 | 0.002153899 |  | 0.03356042 | 0.08476199 | 0.002156573 | 0.06893973 | 0.08443501 | 0.002149903 | 0.1094336 | 0.08441301 | 0.00202412
[5 empty] | 0.1015933 | 0.08734244 | 0.002847513 |  | 0.03435471 | 0.08556163 | 0.002983161 | 0.0705995 | 0.08523156 | 0.002768023 | 0.1118872 | 0.08520936 | 0.00267302
[5 empty] | 0.1008588 | 0.08815872 | 0.00286666 |  | 0.0338313 | 0.08636127 | 0.002932027 | 0.07128332 | 0.08602812 | 0.002767748 | 0.1107541 | 0.08600571 | 0.002653464
[5 empty] | 0.09933711 | 0.08897501 | 0.002858372 |  | 0.03283923 | 0.08716091 | 0.00297252 | 0.07284608 | 0.08682468 | 0.002739615 | 0.1097265 | 0.08680206 | 0.002705167
[5 empty] | 0.09969883 | 0.08979129 | 0.002853514 |  | 0.03419726 | 0.08796055 | 0.003822515 | 0.07160279 | 0.08762123 | 0.002783469 | 0.1105954 | 0.08759841 | 0.0026832
[5 empty] | 0.1017563 | 0.09060758 | 0.003655308 |  | 0.03372305 | 0.0887602 | 0.003792327 | 0.07163622 | 0.08841779 | 0.003429226 | 0.1090262 | 0.08839476 | 0.003393423
[5 empty] | 0.09960187 | 0.09142386 | 0.003637032 |  | 0.03283215 | 0.08955984 | 0.003847736 | 0.07254797 | 0.08921435 | 0.003429569 | 0.1057362 | 0.0891911 | 0.003408146
[5 empty] | 0.1002703 | 0.09224014 | 0.003660426 |  | 0.03307633 | 0.09035948 | 0.003854615 | 0.06940242 | 0.0900109 | 0.003453892 | 0.1089613 | 0.08998745 | 0.003455053
[5 empty] | 0.1014065 | 0.09305643 | 0.003686744 |  | 0.03321173 | 0.09115912 | 0.003786212 | 0.0712107 | 0.09080746 | 0.003431967 | 0.1086031 | 0.0907838 | 0.003449918
[5 empty] | 0.09920574 | 0.09387271 | 0.004600218 |  | 0.03250683 | 0.09195876 | 0.004793794 | 0.06940493 | 0.09160402 | 0.004140869 | 0.1070616 | 0.09158015 | 0.004221186
[5 empty] | 0.1013766 | 0.094689 | 0.004588829 |  | 0.03363204 | 0.0927584 | 0.004798557 | 0.06871961 | 0.09240057 | 0.004143795 | 0.1104203 | 0.0923765 | 0.004258632
[5 empty] | 0.1014796 | 0.09550528 | 0.004512296 |  | 0.03333587 | 0.09355804 | 0.004740451 | 0.07031815 | 0.09319713 | 0.004200227 | 0.1101978 | 0.09317285 | 0.004213101
[5 empty] | 0.09995846 | 0.09632157 | 0.00458564 |  | 0.03242722 | 0.09435769 | 0.004764741 | 0.06995636 | 0.09399369 | 0.00418058 | 0.1094722 | 0.0939692 | 0.004286291
[5 empty] | 0.09919041 | 0.09713785 | 0.005615318 |  | 0.03300468 | 0.09515733 | 0.005823942 | 0.07137052 | 0.09479024 | 0.005007307 | 0.1083869 | 0.09476555 | 0.005148113
[5 empty] | 0.101164 | 0.09795414 | 0.005520681 |  | 0.03331731 | 0.09595697 | 0.005795099 | 0.06990492 | 0.0955868 | 0.004979653 | 0.1059055 | 0.0955619 | 0.005128459
[5 empty] | 0.100392 | 0.09877042 | 0.005511774 |  | 0.03215008 | 0.09675661 | 0.00577837 | 0.06898625 | 0.09638336 | 0.005067139 | 0.1040661 | 0.09635825 | 0.005217933
[5 empty] | 0.1010385 | 0.0995867 | 0.005551299 |  | 0.03276346 | 0.09755625 | 0.005743759 | 0.06968767 | 0.09717991 | 0.006007489 | 0.1087995 | 0.0971546 | 0.00517811
[5 empty] | 0.1011147 | 0.100403 | 0.006737053 |  | 0.03286562 | 0.09835589 | 0.006844793 | 0.0674934 | 0.09797647 | 0.005991355 | 0.1042405 | 0.09795094 | 0.00622847
[5 empty] | 0.09907581 | 0.1012193 | 0.006735044 |  | 0.03322542 | 0.09915553 | 0.006799735 | 0.07107861 | 0.09877303 | 0.005933987 | 0.1051453 | 0.09874729 | 0.006232791
[5 empty] | 0.09890804 | 0.1020356 | 0.00666271 |  | 0.03319905 | 0.09995518 | 0.006845476 | 0.06842057 | 0.09956958 | 0.006018843 | 0.104976 | 0.09954364 | 0.006120444
[5 empty] | 0.1004429 | 0.1028518 | 0.006741741 |  | 0.03291574 | 0.1007548 | 0.006843428 | 0.0678182 | 0.1003661 | 0.005975817 | 0.1088731 | 0.10034 | 0.006118592
[5 empty] | 0.09977983 | 0.1036681 | 0.008364849 |  | 0.03261412 | 0.1015545 | 0.008258614 | 0.06703875 | 0.1011627 | 0.007039742 | 0.1044161 | 0.1011363 | 0.007275611
[5 empty] | 0.09798971 | 0.1044844 | 0.008437025 |  | 0.03303456 | 0.1023541 | 0.008240418 | 0.0685053 | 0.1019593 | 0.007040446 | 0.1047203 | 0.1019327 | 0.007369976
[5 empty] | 0.09800171 | 0.1053007 | 0.008387509 |  | 0.03133281 | 0.1031537 | 0.008289217 | 0.06948053 | 0.1027558 | 0.007011614 | 0.1086137 | 0.102729 | 0.007381681
[5 empty] | 0.09898006 | 0.106117 | 0.01122622 |  | 0.03169278 | 0.1039534 | 0.008325609 | 0.06568567 | 0.1035524 | 0.007025678 | 0.1058793 | 0.1035254 | 0.007336327
[5 empty] | 0.09718534 | 0.1069333 | 0.01119912 |  | 0.03255915 | 0.104753 | 0.01058556 | 0.06572622 | 0.1043489 | 0.009327696 | 0.1023821 | 0.1043217 | 0.009752257
[5 empty] | 0.09684444 | 0.1077495 | 0.01131205 |  | 0.0325544 | 0.1055527 | 0.01058346 | 0.06877028 | 0.1051455 | 0.009276368 | 0.1079361 | 0.1051181 | 0.009872535
[5 empty] | 0.09680469 | 0.1085658 | 0.01120928 |  | 0.03164032 | 0.1063523 | 0.01058871 | 0.06834078 | 0.105942 | 0.009362226 | 0.1030543 | 0.1059144 | 0.009769859
[5 empty] | 0.09701179 | 0.1093821 | 0.01122848 |  | 0.03247719 | 0.1071519 | 0.01059606 | 0.06652837 | 0.1067386 | 0.009320231 | 0.1012795 | 0.1067108 | 0.009804084
[5 empty] | 0.09798219 | 0.1101984 | 0.01462499 |  | 0.03241354 | 0.1079516 | 0.01309607 | 0.06323107 | 0.1075352 | 0.01299041 | 0.09946528 | 0.1075071 | 0.01335265
[5 empty] | 0.09649458 | 0.1110147 | 0.01477587 |  | 0.03206429 | 0.1087512 | 0.01315656 | 0.06416085 | 0.1083317 | 0.0128477 | 0.1054068 | 0.1083035 | 0.01345011
[5 empty] | 0.09648843 | 0.111831 | 0.01455907 |  | 0.0318463 | 0.1095509 | 0.01316708 | 0.06482635 | 0.1091283 | 0.01298652 | 0.1029713 | 0.1090998 | 0.01333396
[5 empty] | 0.09595477 | 0.1126473 | 0.01460741 |  | 0.03147439 | 0.1103505 | 0.01308686 | 0.06458444 | 0.1099248 | 0.01661013 | 0.09797612 | 0.1098962 | 0.01333797
[5 empty] | 0.09468169 | 0.1134635 | 0.01770456 |  | 0.03148628 | 0.1111502 | 0.01578194 | 0.06235305 | 0.1107214 | 0.01668173 | 0.1025894 | 0.1106925 | 0.0169696
[5 empty] | 0.09401028 | 0.1142798 | 0.01751388 |  | 0.03107633 | 0.1119498 | 0.01592162 | 0.06026273 | 0.1115179 | 0.01677998 | 0.09592115 | 0.1114889 | 0.01695932
[5 empty] | 0.09560942 | 0.1150961 | 0.01779813 |  | 0.03118811 | 0.1127494 | 0.01585019 | 0.06367997 | 0.1123145 | 0.01666675 | 0.09575092 | 0.1122852 | 0.01726409
[5 empty] | 0.09530178 | 0.1159124 | 0.01780519 |  | 0.03178798 | 0.1135491 | 0.01591844 | 0.06257728 | 0.113111 | 0.01669339 | 0.0972531 | 0.1130816 | 0.02000385
[5 empty] | 0.09410007 | 0.1167287 | 0.01944523 |  | 0.03148042 | 0.1143487 | 0.01848294 | 0.06079081 | 0.1139076 | 0.01919667 | 0.0991818 | 0.1138779 | 0.02017343
[5 empty] | 0.09485391 | 0.117545 | 0.01932816 |  | 0.03071361 | 0.1151484 | 0.0181206 | 0.06204506 | 0.1147042 | 0.01921574 | 0.09299186 | 0.1146743 | 0.02012902
[5 empty] | 0.09333282 | 0.1183612 | 0.01957986 |  | 0.03093771 | 0.115948 | 0.01829994 | 0.06023005 | 0.1155007 | 0.01922908 | 0.09530212 | 0.1154706 | 0.02018958
[5 empty] | 0.09413091 | 0.1191775 | 0.01962474 |  | 0.03015299 | 0.1167476 | 0.01820661 | 0.05885986 | 0.1162973 | 0.01898126 | 0.09361761 | 0.116267 | 0.02038136
[5 empty] | 0.09298051 | 0.1199938 | 0.02068564 |  | 0.03075403 | 0.1175473 | 0.01989733 | 0.05881792 | 0.1170938 | 0.0200732 | 0.09704277 | 0.1170633 | 0.02181299
[5 empty] | 0.0916321 | 0.1208101 | 0.02075772 |  | 0.0306546 | 0.1183469 | 0.02017429 | 0.05858816 | 0.1178904 | 0.02021541 | 0.09591942 | 0.1178597 | 0.02158965
[5 empty] | 0.09303044 | 0.1216264 | 0.02040967 |  | 0.03017925 | 0.1191466 | 0.01987726 | 0.05861243 | 0.1186869 | 0.02003314 | 0.09618245 | 0.118656 | 0.02150292
[5 empty] | 0.09192724 | 0.1224427 | 0.02140781 |  | 0.02999832 | 0.1199462 | 0.01999968 | 0.06179235 | 0.1194835 | 0.02002513 | 0.09127973 | 0.1194524 | 0.02237352
[5 empty] | 0.09155049 | 0.123259 | 0.02161752 |  | 0.03079472 | 0.1207459 | 0.02103493 | 0.05965342 | 0.1202801 | 0.02108519 | 0.09723272 | 0.1202487 | 0.02225004
[5 empty] | 0.09166841 | 0.1240752 | 0.02160887 |  | 0.03022907 | 0.1215455 | 0.02111881 | 0.05810558 | 0.1210766 | 0.02106847 | 0.09134333 | 0.1210451 | 0.02247456
[5 empty] | 0.08978656 | 0.1248915 | 0.02156995 |  | 0.0306463 | 0.1223451 | 0.02097831 | 0.06032097 | 0.1218732 | 0.0207445 | 0.09423413 | 0.1218414 | 0.02249925
[5 empty] | 0.09092941 | 0.1257078 | 0.02168886 |  | 0.03017026 | 0.1231448 | 0.02116704 | 0.05854559 | 0.1226697 | 0.02090962 | 0.09619654 | 0.1226378 | 0.02241169
[5 empty] | 0.08977178 | 0.1265241 | 0.02279858 |  | 0.02971109 | 0.1239444 | 0.02173491 | 0.05893558 | 0.1234663 | 0.02153432 | 0.09469026 | 0.1234341 | 0.02331891
[5 empty] | 0.08958436 | 0.1273404 | 0.02256147 |  | 0.02958212 | 0.1247441 | 0.02188672 | 0.06027161 | 0.1242628 | 0.02154301 | 0.09665652 | 0.1242305 | 0.02320079
[5 empty] | 0.08991176 | 0.1281567 | 0.02280761 |  | 0.0307945 | 0.1255437 | 0.02180431 | 0.05999214 | 0.1250594 | 0.02192286 | 0.08990826 | 0.1250268 | 0.02315678
[5 empty] | 0.08843188 | 0.1289729 | 0.02239436 |  | 0.02946183 | 0.1263433 | 0.02157659 | 0.06034378 | 0.125856 | 0.02230746 | 0.09380206 | 0.1258232 | 0.02400792
[5 empty] | 0.08821957 | 0.1297892 | 0.02338839 |  | 0.02980723 | 0.127143 | 0.02227774 | 0.05956365 | 0.1266525 | 0.02227829 | 0.09275926 | 0.1266195 | 0.02370077
[5 empty] | 0.08955492 | 0.1306055 | 0.02354569 |  | 0.02987201 | 0.1279426 | 0.0222062 | 0.05960334 | 0.1274491 | 0.02258125 | 0.09086457 | 0.1274159 | 0.02388411
[5 empty] | 0.08984957 | 0.1314218 | 0.02361143 |  | 0.03028953 | 0.1287423 | 0.02227998 | 0.05932978 | 0.1282456 | 0.02223789 | 0.09191996 | 0.1282122 | 0.02393649
[5 empty] | 0.08801368 | 0.1322381 | 0.0233743 |  | 0.02965015 | 0.1295419 | 0.02247897 | 0.05926737 | 0.1290422 | 0.02259472 | 0.09020579 | 0.1290086 | 0.02386744
[5 empty] | 0.08695372 | 0.1330544 | 0.024386 |  | 0.02971602 | 0.1303415 | 0.02275212 | 0.05926922 | 0.1298387 | 0.02325977 | 0.09526959 | 0.1298049 | 0.02437629
[5 empty] | 0.0869765 | 0.1338707 | 0.02446863 |  | 0.03074183 | 0.1311412 | 0.02304166 | 0.06013178 | 0.1306353 | 0.02329906 | 0.089631 | 0.1306013 | 0.02451536
[5 empty] | 0.08832118 | 0.1346869 | 0.02426934 |  | 0.02924142 | 0.1319408 | 0.02306694 | 0.05988462 | 0.1314319 | 0.0232667 | 0.09401407 | 0.1313976 | 0.02463491
[5 empty] | 0.08726497 | 0.1355032 | 0.02437142 |  | 0.02945252 | 0.1327405 | 0.02280727 | 0.05825593 | 0.1322284 | 0.02301712 | 0.08890127 | 0.132194 | 0.02489484
[5 empty] | 0.0873359 | 0.1363195 | 0.02503528 |  | 0.02944035 | 0.1335401 | 0.02349848 | 0.0599182 | 0.133025 | 0.02347516 | 0.093732 | 0.1329903 | 0.02512415
[5 empty] | 0.08672287 | 0.1371358 | 0.02519563 |  | 0.0301069 | 0.1343398 | 0.0235856 | 0.05967508 | 0.1338215 | 0.02388056 | 0.08822215 | 0.1337867 | 0.02477022
[5 empty] | 0.08516057 | 0.1379521 | 0.02501022 |  | 0.02989609 | 0.1351394 | 0.02376692 | 0.06043858 | 0.1346181 | 0.02361029 | 0.08797413 | 0.134583 | 0.02479016
[5 empty] | 0.08679775 | 0.1387684 | 0.02500772 |  | 0.03018023 | 0.135939 | 0.02335719 | 0.05887873 | 0.1354146 | 0.02358422 | 0.092913 | 0.1353794 | 0.02471539
[5 empty] | 0.08676328 | 0.1395846 | 0.0256268 |  | 0.02962027 | 0.1367387 | 0.02393944 | 0.05930962 | 0.1362112 | 0.02416257 | 0.08776327 | 0.1361757 | 0.02550101
[5 empty] | 0.08554081 | 0.1404009 | 0.02588924 |  | 0.02916502 | 0.1375383 | 0.02396109 | 0.05976254 | 0.1370077 | 0.02446794 | 0.09389877 | 0.1369721 | 0.02529282
[5 empty] | 0.08490896 | 0.1412172 | 0.02552131 |  | 0.02924406 | 0.138338 | 0.02423778 | 0.05973513 | 0.1378043 | 0.02422074 | 0.08835228 | 0.1377684 | 0.0254807
[5 empty] | 0.08552464 | 0.1420335 | 0.02566282 |  | 0.02982478 | 0.1391376 | 0.02388651 | 0.0591857 | 0.1386009 | 0.02421831 | 0.0886697 | 0.1385648 | 0.02584811
[5 empty] | 0.08508424 | 0.1428498 | 0.02654918 |  | 0.02879178 | 0.1399372 | 0.02430328 | 0.05999781 | 0.1393974 | 0.02468239 | 0.09103304 | 0.1393611 | 0.0257991
[5 empty] | 0.08331656 | 0.1436661 | 0.026078 |  | 0.03016023 | 0.1407369 | 0.02463663 | 0.05737935 | 0.140194 | 0.02462066 | 0.08996301 | 0.1401574 | 0.02591774
[5 empty] | 0.08309612 | 0.1444823 | 0.02658603 |  | 0.02911366 | 0.1415365 | 0.024568 | 0.0584658 | 0.1409905 | 0.02455646 | 0.08923816 | 0.1409538 | 0.02585585
[5 empty] | 0.08487846 | 0.1452986 | 0.02660812 |  | 0.0294184 | 0.1423362 | 0.02439152 | 0.06072466 | 0.1417871 | 0.02503268 | 0.09072806 | 0.1417501 | 0.02585585
[5 empty] | 0.08289463 | 0.1461149 | 0.02666984 |  | 0.02905712 | 0.1431358 | 0.02468105 | 0.06066235 | 0.1425836 | 0.02491732 | 0.09154176 | 0.1425465 | 0.02601286
[5 empty] | 0.08353941 | 0.1469312 | 0.02684155 |  | 0.02860974 | 0.1439355 | 0.0248927 | 0.06087308 | 0.1433802 | 0.02503519 | 0.08685514 | 0.1433428 | 0.026201
[5 empty] | 0.08207892 | 0.1477475 | 0.02704815 |  | 0.02952723 | 0.1447351 | 0.02472587 | 0.05895167 | 0.1441768 | 0.0249424 | 0.0922643 | 0.1441392 | 0.02612
[5 empty] | 0.08222187 | 0.1485638 | 0.02676106 |  | 0.02956516 | 0.1455347 | 0.02506451 | 0.0606495 | 0.1449733 | 0.02521324 | 0.08820056 | 0.1449355 | 0.02654862
[5 empty] | 0.08318532 | 0.1493801 | 0.02718189 |  | 0.02867714 | 0.1463344 | 0.02514629 | 0.05728776 | 0.1457699 | 0.02548016 | 0.08628249 | 0.1457319 | 0.02648261
[5 empty] | 0.08254089 | 0.1501963 | 0.02704837 |  | 0.02857467 | 0.147134 | 0.02532284 | 0.05737759 | 0.1465664 | 0.0254954 | 0.09248236 | 0.1465282 | 0.02651429
[5 empty] | 0.08292755 | 0.1510126 | 0.02706744 |  | 0.02878193 | 0.1479337 | 0.02509585 | 0.057573 | 0.147363 | 0.02514246 | 0.09013255 | 0.1473246 | 0.02625816
[5 empty] | 0.08145646 | 0.1518289 | 0.02703747 |  | 0.02849152 | 0.1487333 | 0.02517656 | 0.06029911 | 0.1481595 | 0.02578071 | 0.08792433 | 0.1481209 | 0.02659087
[5 empty] | 0.08000368 | 0.1526452 | 0.0274884 |  | 0.02849496 | 0.1495329 | 0.02563913 | 0.05819678 | 0.1489561 | 0.02541673 | 0.09182775 | 0.1489173 | 0.02679594
[5 empty] | 0.08190574 | 0.1534615 | 0.02780002 |  | 0.0296222 | 0.1503326 | 0.02536911 | 0.06109183 | 0.1497527 | 0.02542955 | 0.09125787 | 0.1497136 | 0.0267986
[5 empty] | 0.08010088 | 0.1542778 | 0.02731743 |  | 0.02890805 | 0.1511322 | 0.02522136 | 0.06041313 | 0.1505492 | 0.025691 | 0.08638665 | 0.15051 | 0.02664422
[5 empty] | 0.08000717 | 0.155094 | 0.0273974 |  | 0.02908832 | 0.1519319 | 0.02527995 | 0.05917112 | 0.1513458 | 0.0255372 | 0.08955743 | 0.1513063 | 0.02667364
[5 empty] | 0.08116055 | 0.1559103 | 0.02772909 |  | 0.02976725 | 0.1527315 | 0.02551046 | 0.05956051 | 0.1521423 | 0.02579685 | 0.0903594 | 0.1521027 | 0.02659602
[5 empty] | 0.0808195 | 0.1567266 | 0.02786534 |  | 0.02893068 | 0.1535311 | 0.02551559 | 0.05815335 | 0.1529389 | 0.02595939 | 0.08648866 | 0.152899 | 0.02673252
[5 empty] | 0.07955418 | 0.1575429 | 0.02783197 |  | 0.02824573 | 0.1543308 | 0.02574645 | 0.05931797 | 0.1537354 | 0.02585877 | 0.08879243 | 0.1536954 | 0.02663884
[5 empty] | 0.07848828 | 0.1583592 | 0.027857 |  | 0.02837528 | 0.1551304 | 0.02586958 | 0.05906227 | 0.154532 | 0.02576331 | 0.08998266 | 0.1544917 | 0.02702426
[5 empty] | 0.07919582 | 0.1591755 | 0.02775837 |  | 0.02900308 | 0.1559301 | 0.02599972 | 0.05870301 | 0.1553286 | 0.02605335 | 0.08660323 | 0.1552881 | 0.02665334
[5 empty] | 0.07985115 | 0.1599918 | 0.02773043 |  | 0.02963969 | 0.1567297 | 0.02566236 | 0.05736239 | 0.1561251 | 0.0256546 | 0.09180258 | 0.1560844 | 0.0269943
[5 empty] | 0.07854867 | 0.160808 | 0.02791482 |  | 0.02887334 | 0.1575294 | 0.02561858 | 0.06064138 | 0.1569217 | 0.02587469 | 0.09155154 | 0.1568808 | 0.02664529
[5 empty] | 0.07833471 | 0.1616243 | 0.02770681 |  | 0.02847922 | 0.158329 | 0.0255462 | 0.05898907 | 0.1577182 | 0.0256729 | 0.08883253 | 0.1576771 | 0.02704514
[5 empty] | 0.07813312 | 0.1624406 | 0.02775994 |  | 0.02901689 | 0.1591286 | 0.02572921 | 0.06013808 | 0.1585148 | 0.0256729 | 0.0899479 | 0.1584735 | 0.02710962