## 1
Общество с ограниченной ответственностью "Инженерная геология" (ООО "ИнжГео") | [10 empty] | Общество с ограниченной ответственностью "Инженерная геология" (ООО "ИнжГео")
Юр. адрес: 117279, г. Москва, ул. Миклухо-Маклая, 36 а, этаж 5, пом. XXIII к. 76-84 | [10 empty] | Юр. адрес: 117279, г. Москва, ул. Миклухо-Маклая, 36 а, этаж 5, пом. XXIII к. 76-84 | [8 empty] | нагр |  |  | X0 | Y0 | R |  | нагр |  |  |  | X0 | Y0 | R | нагр |  |  |  | X0 | Y0 | R |  | нагр |  |  |  | X0 | Y0 | R
Телефон/факс +7 (495) 132-30-00, Адрес электронной почты inbox@inj-geo.ru | [10 empty] | Телефон/факс +7 (495) 132-30-00, Адрес электронной почты inbox@inj-geo.ru | [12 empty] | 0 | [7 empty] | 0 | [6 empty] | 0 | [7 empty] | 0
[20 empty] | девиатор | [6 empty] | девиатор | [6 empty] | девиатор | [7 empty] | девиатор
Испытательная лаборатория ООО «ИнжГео» | [10 empty] | Испытательная лаборатория ООО «ИнжГео» | [8 empty] | x0 | Угол | X | Y |  |  |  | x0 |  | Угол | X | Y |  |  | x0 |  | Угол | X | Y |  |  |  | x0 |  | Угол | X | Y
Адрес места осуществления деятельности лаборатории: г. Москва, просп. Вернадского, д. 51, стр. 1 | [10 empty] | Адрес места осуществления деятельности лаборатории: г. Москва, просп. Вернадского, д. 51, стр. 1 | [9 empty] | 0 | [7 empty] | 0 | [6 empty] | 0 | [7 empty] | 0
Телефон +7(910)4557682, E-mail: slg85@mail.ru | [10 empty] | Телефон +7(910)4557682, E-mail: slg85@mail.ru | [9 empty] | 5 | [7 empty] | 5 | [6 empty] | 5 | [7 empty] | 5
[21 empty] | 10 | [7 empty] | 10 | [6 empty] | 10 | [7 empty] | 10
Протокол испытаний № 13-63/24 от 22-11-2022 | [20 empty] | 15 | [7 empty] | 15 | [6 empty] | 15 | [7 empty] | 15
Наименование и адрес заказчика: ООО Регионстрой | [20 empty] | 20 | [7 empty] | 20 | [6 empty] | 20 | [7 empty] | 20
Наименование объекта: Переход трубопровода через р. Енисей | [20 empty] | 25 | [7 empty] | 25 | [6 empty] | 25 | [7 empty] | 25
Наименование используемого метода/методики: ГОСТ 12248.4-2020 | [20 empty] | 30 | [7 empty] | 30 | [6 empty] | 30 | [7 empty] | 30
Условия проведения испытания: температура окружающей среды (18 - 25)0С, влажность воздуха (40 - 75)% | [20 empty] | 35 | [7 empty] | 35 | [6 empty] | 35 | [7 empty] | 35
Дата получение объекта подлежащего испытаниям: 26.10.2022 | [20 empty] | 40 | [7 empty] | 40 | [6 empty] | 40 | [7 empty] | 40
Дата испытания: 25.10.2022-19.11.2024 | [20 empty] | 45 | [7 empty] | 45 | [6 empty] | 45 | [7 empty] | 45
Испытание грунтов методом трехосного сжатия | [10 empty] | Испытание грунтов методом трехосного сжатия | [9 empty] | 50 | [7 empty] | 50 | [6 empty] | 50 | [7 empty] | 50
Лабораторный номер: |  | 1059 | [5 empty] | We, % = | 0.322852279 |  | Лабораторный номер: | [6 empty] | We, % = |  |  | 55 | [7 empty] | 55 | [6 empty] | 55 | [7 empty] | 55
Номер скважины: |  | BH-050 | [5 empty] | ρ, г/см3 = |  |  | Номер скважины: | [6 empty] | ρ, г/см3 = |  |  | 60 | [7 empty] | 60 | [6 empty] | 60 | [7 empty] | 60
Глубина отбора, м: |  | 3 | [5 empty] | ρs, г/см3 = | 2.74 |  | Глубина отбора, м: | [6 empty] | ρs, г/см3 = |  |  | 65 | [7 empty] | 65 | [6 empty] | 65 | [7 empty] | 65
Наименование грунта: |  | Суглинок, после оттаивания текучий, легкий песчанистый | [5 empty] | e, д.е. = | 0.6 |  | Наименование грунта: | [6 empty] | e, д.е. = |  |  | 70 | [7 empty] | 70 | [6 empty] | 70 | [7 empty] | 70
Схема проведения опыта: |  | КД | [5 empty] | IL, д.е. = | 1.061 |  | Схема проведения опыта: | [6 empty] | IL, д.е. = |  |  | 75 | [7 empty] | 75 | [6 empty] | 75 | [7 empty] | 75
Результаты испытаний | [10 empty] | Результаты испытаний | [9 empty] | 80 | [7 empty] | 80 | [6 empty] | 80 | [7 empty] | 80
[21 empty] | 85 | [7 empty] | 85 | [6 empty] | 85 | [7 empty] | 85
[21 empty] | 90 | [7 empty] | 90 | [6 empty] | 90 | [7 empty] | 90
[21 empty] | 95 | [7 empty] | 95 | [6 empty] | 95 | [7 empty] | 95
[21 empty] | 100 | [7 empty] | 100 | [6 empty] | 100 | [7 empty] | 100
[21 empty] | 105 | [7 empty] | 105 | [6 empty] | 105 | [7 empty] | 105
[21 empty] | 110 | [7 empty] | 110 | [6 empty] | 110 | [7 empty] | 110
[21 empty] | 115 | [7 empty] | 115 | [6 empty] | 115 | [7 empty] | 115
[21 empty] | 120 | [7 empty] | 120 | [6 empty] | 120 | [7 empty] | 120
[21 empty] | 125 | [7 empty] | 125 | [6 empty] | 125 | [7 empty] | 125
[21 empty] | 130 | [7 empty] | 130 | [6 empty] | 130 | [7 empty] | 130
[21 empty] | 135 | [7 empty] | 135 | [6 empty] | 135 | [7 empty] | 135
[21 empty] | 140 | [7 empty] | 140 | [6 empty] | 140 | [7 empty] | 140
[21 empty] | 145 | [7 empty] | 145 | [6 empty] | 145 | [7 empty] | 145
[21 empty] | 150 | [7 empty] | 150 | [6 empty] | 150 | [7 empty] | 150
[21 empty] | 155 | [7 empty] | 155 | [6 empty] | 155 | [7 empty] | 155
[21 empty] | 160 | [7 empty] | 160 | [6 empty] | 160 | [7 empty] | 160
[21 empty] | 165 | [7 empty] | 165 | [6 empty] | 165 | [7 empty] | 165
[21 empty] | 170 | [7 empty] | 170 | [6 empty] | 170 | [7 empty] | 170
[21 empty] | 175 | [7 empty] | 175 | [6 empty] | 175 | [7 empty] | 175
[21 empty] | 180 | [7 empty] | 180 | [6 empty] | 180 | [7 empty] | 180
[13 empty] | Давление в камере, Мпа σ3 | Вертикальная нагрузка, Мпа σ1 | Поровое давление, Мпа u
[13 empty] | 0.05 | 0.08493633 |  |  |  |  | 1 | [6 empty] | σ3,кПа | σ1,кПа | u, кПа |  |  |  | 4
[13 empty] | 0.15 | 0.2220252 | [26 empty] | δ3, Мпа | δ1-δ3, МПа | δ1, МПа | δ1, КПа
[13 empty] | 0.25 | 0.3591141 | [20 empty] | С, МПа:
φ, град:
E, Мпа
[26 empty] | x | 0
[26 empty] | y |  |  |  | С, кПа | φ,°
Эффективные значения угла внутреннего трения и удельного сцепления ϕ', С'
[13 empty] | ϕ', град. = | 9
[13 empty] | С', МПа = | 0.007
|  | K0, д.е. | 0.8435655 | Эффективное напряжение, Мпа: |  |  |  |  | 0.04217828
|  | Модуль деформации E0, МПа: |  | Точки нахождения модуля Е0, Мпа (полное напряжение): |  |  |  |  | 0.04217828 | 0.06748524
|  | Модуль деформации E50, МПа: |  | qmax Давление при разрушении образца, Мпа (девиатор): |  |  |  |  | 0.1012279
|  | Коэф. Поперечной деформации, ϑ: |  | 0,5 qmax, Мпа (девиатор): |  |  |  |  | 0.05061393
| Начальник исп. лаборатории: | [6 empty] | Семиколенова Л.Г. |  |  |  |  | Начальник исп. лаборатории: |  |  |  |  | Семиколенова Л.Г.
Лист 1 , всего листов 2 | [11 empty] | Лист 2 , всего листов 2
Частичное воспроизведение протокола испытаний без письменного разрешения ООО «ИнжГео» ЗАПРЕЩАЕТСЯ | [11 empty] | Частичное воспроизведение протокола испытаний без письменного разрешения ООО «ИнжГео» ЗАПРЕЩАЕТСЯ
E0 |  |  | E50 |  | Деформация |  |  |  | Первая прочность |  |  | Вторая прочность |  |  | Третья прочность
devE0 | epsE0 |  | dev50 | epsE50 | dev | eps | ev |  | dev1 | eps1 | ev1 | dev1 | eps1 | ev2 | dev1 | eps1 | ev3
0.02530697 | 0.001685803 |  | 0.05061393 | 0.00505741 | 0 | 0 | 0 |  | 0 | 0 | 0 | 0.01692592 | 0.0003758356 | 0 | 0 | 0 | 0
[5 empty] | 0.01399054 | 0.0008162845 | 0 |  | 0.008908764 | 0.0005934502 | 0 | 0.02963255 | 0.0007968979 | 0 | 0.03164308 | 0.0004684175 | 0
Секущая модуля Е0 |  |  | Линия Q max |  | 0.02530697 | 0.001685803 | 0 |  | 0.01746816 | 0.001745442 | 0 | 0.0360126 | 0.001199475 | 0 | 0.05455704 | 0.001211424 | 0
| 0 |  |  | 0 | 0.03281411 | 0.002448853 | -0.002725839 |  | 0.01862304 | 0.002398924 | -0.00218973 | 0.03824435 | 0.002390694 | -0.002544373 | 0.0628246 | 0.002390874 | -0.002144088
[5 empty] | 0.03976264 | 0.003265138 | -0.002739174 |  | 0.01964827 | 0.003198566 | -0.002204286 | 0.04121362 | 0.003187591 | -0.002566935 | 0.06338352 | 0.003187832 | -0.002156095
[5 empty] | 0.045163 | 0.004081422 | -0.002723117 |  | 0.02091139 | 0.003998207 | -0.002216856 | 0.04473821 | 0.003984489 | -0.00256796 | 0.06353671 | 0.00398479 | -0.00216317
|  |  | Линия 0,5 Q max |  | 0.05061393 | 0.00505741 | -0.002728832 |  | 0.0217576 | 0.004797848 | -0.002191715 | 0.04727489 | 0.004781387 | -0.002556166 | 0.06999954 | 0.004781747 | -0.002141515
|  |  |  | 0 | 0.05333364 | 0.005713991 | -0.002626763 |  | 0.02236496 | 0.00559749 | -0.002539558 | 0.04801089 | 0.005578285 | -0.002835407 | 0.07407392 | 0.005578705 | -0.002395506
[5 empty] | 0.05539034 | 0.006530276 | -0.002615175 |  | 0.02260053 | 0.006397131 | -0.00254159 | 0.04993175 | 0.006375183 | -0.002816 | 0.07156995 | 0.006375663 | -0.002416155
[5 empty] | 0.05838617 | 0.00734656 | -0.002646252 |  | 0.02317446 | 0.007196773 | -0.002562929 | 0.05267663 | 0.007172081 | -0.00278478 | 0.0756079 | 0.007172621 | -0.002390464
[5 empty] | 0.05953358 | 0.008162845 | -0.002642038 |  | 0.02405793 | 0.007996414 | -0.002564961 | 0.05442585 | 0.007968979 | -0.002786467 | 0.07678623 | 0.007969579 | -0.002391664
[5 empty] | 0.06157786 | 0.008979129 | -0.002707118 |  | 0.0246118 | 0.008796055 | -0.002793275 | 0.05273707 | 0.008765876 | -0.003002499 | 0.07876352 | 0.008766537 | -0.002600951
Коэфф. Точки |  |  |  |  | 0.06442916 | 0.009795414 | -0.002677981 |  | 0.02475004 | 0.009595697 | -0.00279411 | 0.05352064 | 0.009562774 | -0.002991154 | 0.07878434 | 0.009563495 | -0.002592178
[5 empty] | 0.06587168 | 0.0106117 | -0.00269147 |  | 0.02535786 | 0.01039534 | -0.002809984 | 0.05546682 | 0.01035967 | -0.003009664 | 0.08219427 | 0.01036045 | -0.002601984
[5 empty] | 0.06731259 | 0.01142798 | -0.0026912 |  | 0.02688421 | 0.01119498 | -0.002811377 | 0.05634017 | 0.01115657 | -0.002961299 | 0.08534104 | 0.01115741 | -0.002589855
[5 empty] | 0.06906397 | 0.01224427 | -0.002813347 |  | 0.02603728 | 0.01199462 | -0.002978233 | 0.05890625 | 0.01195347 | -0.003082164 | 0.08592037 | 0.01195437 | -0.002689359
[5 empty] | 0.07178276 | 0.01306055 | -0.002809418 |  | 0.02661321 | 0.01279426 | -0.002960813 | 0.0587393 | 0.01275037 | -0.003120246 | 0.08812208 | 0.01275133 | -0.002717401
[5 empty] | 0.07253296 | 0.01387684 | -0.002801279 |  | 0.02745811 | 0.0135939 | -0.002956975 | 0.06083269 | 0.01354726 | -0.003099502 | 0.08661349 | 0.01354828 | -0.002677225
[5 empty] | 0.07316099 | 0.01469312 | -0.002824854 |  | 0.0281586 | 0.01439355 | -0.00292863 | 0.05962056 | 0.01434416 | -0.003065135 | 0.08722524 | 0.01434524 | -0.002704189
[5 empty] | 0.07455292 | 0.0155094 | -0.002955716 |  | 0.0286149 | 0.01519319 | -0.003086204 | 0.06054662 | 0.01514106 | -0.003140136 | 0.08690428 | 0.0151422 | -0.002763494
[5 empty] | 0.07549563 | 0.01632569 | -0.002937815 |  | 0.02846008 | 0.01599283 | -0.00302874 | 0.06219825 | 0.01593796 | -0.003175507 | 0.08894903 | 0.01593916 | -0.00276598
[5 empty] | 0.0772045 | 0.01714197 | -0.002961879 |  | 0.0281794 | 0.01679247 | -0.00308009 | 0.06361383 | 0.01673485 | -0.003174876 | 0.09076791 | 0.01673612 | -0.002744712
[5 empty] | 0.07994906 | 0.01795826 | -0.002916393 |  | 0.02900405 | 0.01759211 | -0.00303791 | 0.06129964 | 0.01753175 | -0.003160664 | 0.09169071 | 0.01753307 | -0.002773714
[5 empty] | 0.07928347 | 0.01877454 | -0.003062355 |  | 0.02824695 | 0.01839175 | -0.003086356 | 0.06130082 | 0.01832865 | -0.003178903 | 0.08988423 | 0.01833003 | -0.002796213
[5 empty] | 0.08159583 | 0.01959083 | -0.003045542 |  | 0.02890635 | 0.01919139 | -0.003100352 | 0.06291362 | 0.01912555 | -0.003208526 | 0.09159716 | 0.01912699 | -0.002770532
[5 empty] | 0.08195717 | 0.02040711 | -0.003051962 |  | 0.02901367 | 0.01999104 | -0.003116837 | 0.06231756 | 0.01992245 | -0.00315565 | 0.09463433 | 0.01992395 | -0.002776673
[5 empty] | 0.08299835 | 0.0212234 | -0.003076722 |  | 0.03017343 | 0.02079068 | -0.003101198 | 0.06284023 | 0.02071934 | -0.003210437 | 0.09295337 | 0.02072091 | -0.002805704
[5 empty] | 0.08280649 | 0.02203968 | -0.003146497 |  | 0.03035802 | 0.02159032 | -0.003118711 | 0.06556264 | 0.02151624 | -0.003173606 | 0.09018092 | 0.02151786 | -0.002786626
[5 empty] | 0.08410189 | 0.02285596 | -0.003168851 |  | 0.02985993 | 0.02238996 | -0.003137161 | 0.06359114 | 0.02231314 | -0.003198816 | 0.09593792 | 0.02231482 | -0.002791103
[5 empty] | 0.08506294 | 0.02367225 | -0.003137052 |  | 0.02962015 | 0.0231896 | -0.003112456 | 0.06446491 | 0.02311004 | -0.003178712 | 0.09277948 | 0.02311178 | -0.00278075
[5 empty] | 0.08538269 | 0.02448853 | -0.003133904 |  | 0.03019492 | 0.02398924 | -0.003127154 | 0.06645104 | 0.02390694 | -0.003171053 | 0.09470035 | 0.02390874 | -0.002785159
[5 empty] | 0.0861317 | 0.02530482 | -0.003166018 |  | 0.03066482 | 0.02478888 | -0.003079449 | 0.06353873 | 0.02470383 | -0.003182815 | 0.09627366 | 0.02470569 | -0.002753818
[5 empty] | 0.086356 | 0.0261211 | -0.003190218 |  | 0.03075552 | 0.02558852 | -0.003100849 | 0.06308682 | 0.02550073 | -0.003168937 | 0.09767043 | 0.02550265 | -0.002782108
[5 empty] | 0.08734479 | 0.02693739 | -0.003156466 |  | 0.03089999 | 0.02638817 | -0.003105191 | 0.06348964 | 0.02629763 | -0.003147804 | 0.09280226 | 0.02629961 | -0.002747162
[5 empty] | 0.08633507 | 0.02775367 | -0.003193084 |  | 0.03100966 | 0.02718781 | -0.003100849 | 0.06735989 | 0.02709453 | -0.003180292 | 0.09650177 | 0.02709657 | -0.002759365
[5 empty] | 0.08920954 | 0.02856996 | -0.003172587 |  | 0.03090616 | 0.02798745 | -0.003024838 | 0.0665917 | 0.02789142 | -0.00307353 | 0.09822598 | 0.02789353 | -0.002684842
[5 empty] | 0.08734154 | 0.02938624 | -0.003128204 |  | 0.0303935 | 0.02878709 | -0.003035082 | 0.06828037 | 0.02868832 | -0.003032944 | 0.09730669 | 0.02869048 | -0.002685924
[5 empty] | 0.09012861 | 0.03020253 | -0.003154645 |  | 0.03062346 | 0.02958673 | -0.003018511 | 0.06758644 | 0.02948522 | -0.003059798 | 0.09672402 | 0.02948744 | -0.002699986
[5 empty] | 0.08976747 | 0.03101881 | -0.003175735 |  | 0.03073713 | 0.03038637 | -0.003002242 | 0.06595332 | 0.03028212 | -0.00302501 | 0.1004838 | 0.0302844 | -0.002705395
[5 empty] | 0.09120198 | 0.03183509 | -0.003075049 |  | 0.03098673 | 0.03118601 | -0.002851707 | 0.06608957 | 0.03107902 | -0.002888496 | 0.09639953 | 0.03108136 | -0.002582013
[5 empty] | 0.0903294 | 0.03265138 | -0.003044298 |  | 0.0319043 | 0.03198566 | -0.002890999 | 0.06559054 | 0.03187591 | -0.002880399 | 0.1020709 | 0.03187832 | -0.002603808
[5 empty] | 0.09021097 | 0.03346766 | -0.003030597 |  | 0.03269908 | 0.0327853 | -0.002892433 | 0.06880238 | 0.03267281 | -0.002895725 | 0.09806536 | 0.03267527 | -0.002577861
[5 empty] | 0.09106828 | 0.03428395 | -0.003068959 |  | 0.03193471 | 0.03358494 | -0.002895588 | 0.06718359 | 0.03346971 | -0.002697941 | 0.1008652 | 0.03347223 | -0.002600435
[5 empty] | 0.09271041 | 0.03510023 | -0.002908316 |  | 0.03155053 | 0.03438458 | -0.002663896 | 0.06823533 | 0.03426661 | -0.002670846 | 0.1028567 | 0.03426919 | -0.002460235
[5 empty] | 0.09330412 | 0.03591652 | -0.002861613 |  | 0.03249515 | 0.03518422 | -0.002677804 | 0.06880355 | 0.03506351 | -0.002704916 | 0.1035459 | 0.03506615 | -0.002473215
[5 empty] | 0.09312194 | 0.0367328 | -0.002870838 |  | 0.03226047 | 0.03598386 | -0.002678874 | 0.07008738 | 0.0358604 | -0.002677284 | 0.09895977 | 0.03586311 | -0.002427174
[5 empty] | 0.09357627 | 0.03754909 | -0.002681032 |  | 0.03309516 | 0.0367835 | -0.002661756 | 0.06968525 | 0.0366573 | -0.002656896 | 0.1024752 | 0.03666006 | -0.00247346
[5 empty] | 0.09246207 | 0.03836537 | -0.002683436 |  | 0.03249806 | 0.03758315 | -0.002430458 | 0.06700184 | 0.0374542 | -0.002452119 | 0.1036662 | 0.03745702 | -0.002273533
[5 empty] | 0.09334326 | 0.03918165 | -0.00265005 |  | 0.03335357 | 0.03838279 | -0.00241704 | 0.06967081 | 0.0382511 | -0.002421711 | 0.09960084 | 0.03825398 | -0.002291475
[5 empty] | 0.09350866 | 0.03999794 | -0.002686908 |  | 0.03299682 | 0.03918243 | -0.002448268 | 0.07005993 | 0.03904799 | -0.00242536 | 0.1017952 | 0.03905094 | -0.00227535
[5 empty] | 0.09531928 | 0.04081422 | -0.002686641 |  | 0.03351613 | 0.03998207 | -0.002455344 | 0.06842633 | 0.03984489 | -0.002440685 | 0.1061028 | 0.0398479 | -0.002251274
[5 empty] | 0.09393118 | 0.04163051 | -0.002431767 |  | 0.03339263 | 0.04078171 | -0.002178597 | 0.07029541 | 0.04064179 | -0.002161492 | 0.1065574 | 0.04064485 | -0.002056317
[5 empty] | 0.09438136 | 0.04244679 | -0.002399627 |  | 0.03254861 | 0.04158135 | -0.002184675 | 0.07000903 | 0.04143869 | -0.002169231 | 0.1041026 | 0.04144181 | -0.002066853
[5 empty] | 0.09507059 | 0.04326308 | -0.002395519 |  | 0.03412634 | 0.04238099 | -0.002174038 | 0.06857318 | 0.04223559 | -0.002143648 | 0.1063069 | 0.04223877 | -0.002077182
[5 empty] | 0.09535055 | 0.04407936 | -0.002436358 |  | 0.03308152 | 0.04318064 | -0.001875825 | 0.06798699 | 0.04303248 | -0.001847296 | 0.1027646 | 0.04303573 | -0.002068299
[5 empty] | 0.09592513 | 0.04489565 | -0.002116779 |  | 0.03440558 | 0.04398028 | -0.001861762 | 0.07115803 | 0.04382938 | -0.001834951 | 0.103817 | 0.04383268 | -0.001844212
[5 empty] | 0.09596251 | 0.04571193 | -0.002111033 |  | 0.0338701 | 0.04477992 | -0.0018837 | 0.06901876 | 0.04462628 | -0.001848954 | 0.1046483 | 0.04462964 | -0.001854314
[5 empty] | 0.09692141 | 0.04652821 | -0.002124227 |  | 0.03316185 | 0.04557956 | -0.001869825 | 0.06830323 | 0.04542318 | -0.00184398 | 0.1080643 | 0.0454266 | -0.001835395
[5 empty] | 0.0969233 | 0.0473445 | -0.001812651 |  | 0.03424418 | 0.0463792 | -0.00187545 | 0.06998477 | 0.04622008 | -0.001854666 | 0.1026938 | 0.04622356 | -0.001594333
[5 empty] | 0.09785045 | 0.04816078 | -0.001813195 |  | 0.03412352 | 0.04717884 | -0.001544488 | 0.07269946 | 0.04701697 | -0.001512178 | 0.1057732 | 0.04702052 | -0.001579082
[5 empty] | 0.09895151 | 0.04897707 | -0.00181664 |  | 0.03353613 | 0.04797848 | -0.001554159 | 0.06971397 | 0.04781387 | -0.001511723 | 0.1086689 | 0.04781747 | -0.001581941
[5 empty] | 0.0987664 | 0.04979335 | -0.001799049 |  | 0.03388644 | 0.04877813 | -0.001569447 | 0.07279475 | 0.04861077 | -0.001504888 | 0.1074251 | 0.04861443 | -0.001589884
[5 empty] | 0.09866668 | 0.05060964 | -0.001815552 |  | 0.03471369 | 0.04957777 | -0.001549792 | 0.07118616 | 0.04940767 | -0.001506863 | 0.109699 | 0.04941139 | -0.001594333
[5 empty] | 0.09822987 | 0.05142592 | -0.001495245 |  | 0.03367461 | 0.05037741 | -0.001228235 | 0.06912733 | 0.05020456 | -0.001189758 | 0.1061141 | 0.05020835 | -0.001337612
[5 empty] | 0.1004059 | 0.05224221 | -0.001492727 |  | 0.03465535 | 0.05117705 | -0.001230454 | 0.06998097 | 0.05100146 | -0.001176705 | 0.1083334 | 0.05100531 | -0.001312431
[5 empty] | 0.09950682 | 0.05305849 | -0.001472732 |  | 0.03394416 | 0.05197669 | -0.001239699 | 0.07133818 | 0.05179836 | -0.001198065 | 0.1078298 | 0.05180226 | -0.001335226
[5 empty] | 0.09833714 | 0.05387477 | -0.001486062 |  | 0.03419984 | 0.05277633 | -0.001222935 | 0.07120645 | 0.05259526 | -0.000854409 | 0.11021 | 0.05259922 | -0.001317467
[5 empty] | 0.09899575 | 0.05469106 | -0.00113938 |  | 0.03462086 | 0.05357597 | -0.0009094496 | 0.07029285 | 0.05339216 | -0.0008598783 | 0.1108654 | 0.05339618 | -0.001058565
[5 empty] | 0.1010073 | 0.05550734 | -0.001131293 |  | 0.03440337 | 0.05437562 | -0.0008999931 | 0.07351629 | 0.05418905 | -0.0008463759 | 0.1055355 | 0.05419314 | -0.001054361
[5 empty] | 0.09952581 | 0.05632363 | -0.001138241 |  | 0.03453703 | 0.05517526 | -0.0008956701 | 0.06964157 | 0.05498595 | -0.0008478287 | 0.1106776 | 0.0549901 | -0.001044901
[5 empty] | 0.1007337 | 0.05713991 | -0.00114257 |  | 0.03481056 | 0.0559749 | -0.0009008937 | 0.0705921 | 0.05578285 | -0.000860391 | 0.1101193 | 0.05578705 | -0.001054361
[5 empty] | 0.1015604 | 0.0579562 | -0.00080069 |  | 0.03513083 | 0.05677454 | -0.0005684781 | 0.07193589 | 0.05657975 | -0.0005355986 | 0.1099793 | 0.05658401 | -0.0007703561
[5 empty] | 0.1004058 | 0.05877248 | -0.0007906695 |  | 0.03478543 | 0.05757418 | -0.0005735609 | 0.0706559 | 0.05737665 | -0.0005254109 | 0.1061722 | 0.05738097 | -0.0007698169
[5 empty] | 0.1010212 | 0.05958877 | -0.0007942483 |  | 0.03410439 | 0.05837382 | -0.0005711052 | 0.07141026 | 0.05817354 | -0.0005283823 | 0.1095575 | 0.05817793 | -0.0007648871
[5 empty] | 0.1015813 | 0.06040505 | -0.0007940892 |  | 0.03491211 | 0.05917346 | -0.0005705912 | 0.07004988 | 0.05897044 | -0.0002212308 | 0.1087017 | 0.05897488 | -0.0007705872
[5 empty] | 0.1010983 | 0.06122133 | -0.0004550122 |  | 0.0347904 | 0.05997311 | -0.0002492783 | 0.07203417 | 0.05976734 | -0.0002221226 | 0.1089101 | 0.05977184 | -0.0004891792
[5 empty] | 0.1020468 | 0.06203762 | -0.0004551038 |  | 0.03414608 | 0.06077275 | -0.0002515413 | 0.07132615 | 0.06056424 | -0.0002214314 | 0.1087123 | 0.0605688 | -0.0004848446
[5 empty] | 0.1002752 | 0.0628539 | -0.0004542794 |  | 0.03540767 | 0.06157239 | -0.0002531254 | 0.07254275 | 0.06136113 | -0.0002235717 | 0.1114458 | 0.06136576 | -0.0004865979
[5 empty] | 0.09976317 | 0.06367019 | -0.0004572566 |  | 0.03425278 | 0.06237203 | -0.0002531757 | 0.0720252 | 0.06215803 | -0.0002208518 | 0.1073842 | 0.06216272 | -0.0004905429
[5 empty] | 0.1011863 | 0.06448647 | -0.0001358897 |  | 0.03493633 | 0.06317167 | 5.084393e-05 | 0.07397898 | 0.06295493 | 6.010918e-05 | 0.112213 | 0.06295967 | -0.0002071756
[5 empty] | 0.1024524 | 0.06530276 | -0.000134075 |  | 0.03445212 | 0.06397131 | 5.116953e-05 | 0.07253546 | 0.06375183 | 6.025874e-05 | 0.1109271 | 0.06375663 | -0.0002047291
[5 empty] | 0.1012279 | 0.06611904 | -0.0001356324 |  | 0.03502934 | 0.06477095 | 5.107796e-05 | 0.07328893 | 0.06454873 | 5.955284e-05 | 0.1055352 | 0.06455359 | -0.0002048935
[5 empty] | 0.100941 | 0.06693533 | -0.0001349282 |  | 0.03455305 | 0.0655706 | 5.095077e-05 | 0.07213196 | 0.06534562 | 5.972034e-05 | 0.1091141 | 0.06535055 | -0.0002076485
[5 empty] | 0.1010535 | 0.06775161 | 0.000163145 |  | 0.03467951 | 0.06637024 | 0.0003240333 | 0.07388238 | 0.06614252 | 0.0003053988 | 0.1126693 | 0.06614751 | 7.024304e-05
[5 empty] | 0.1010483 | 0.06856789 | 0.000161475 |  | 0.03536622 | 0.06716988 | 0.0003248484 | 0.07139121 | 0.06693942 | 0.0003031825 | 0.1119822 | 0.06694446 | 7.008294e-05
[5 empty] | 0.1008968 | 0.06938418 | 0.0001637612 |  | 0.03562795 | 0.06796952 | 0.0003235769 | 0.07194055 | 0.06773632 | 0.0003021502 | 0.1076954 | 0.06774142 | 6.912929e-05
[5 empty] | 0.1022479 | 0.07020046 | 0.0001622695 |  | 0.03495513 | 0.06876916 | 0.0003255982 | 0.07135654 | 0.06853322 | 0.0003034254 | 0.107889 | 0.06853838 | 6.917106e-05
[5 empty] | 0.1017033 | 0.07101675 | 0.0004271586 |  | 0.03433299 | 0.0695688 | 0.0005790687 | 0.07383493 | 0.06933011 | 0.000511045 | 0.108182 | 0.06933534 | 0.0003311755
[5 empty] | 0.102532 | 0.07183303 | 0.0004218819 |  | 0.03529018 | 0.07036844 | 0.000581511 | 0.07244944 | 0.07012701 | 0.0005118676 | 0.1058464 | 0.0701323 | 0.0003315765
[5 empty] | 0.1019243 | 0.07264932 | 0.0004272437 |  | 0.03439569 | 0.07116809 | 0.0005799991 | 0.07192858 | 0.07092391 | 0.0005178829 | 0.1120828 | 0.07092925 | 0.0003359877
[5 empty] | 0.1007837 | 0.0734656 | 0.0004277118 |  | 0.03553901 | 0.07196773 | 0.0005814529 | 0.07100704 | 0.07172081 | 0.0005186027 | 0.1066097 | 0.07172621 | 0.000594126
[5 empty] | 0.1014315 | 0.07428189 | 0.0006678653 |  | 0.03506004 | 0.07276737 | 0.0008234201 | 0.07043949 | 0.0725177 | 0.0007058036 | 0.1085235 | 0.07252317 | 0.0005929307
[5 empty] | 0.1001566 | 0.07509817 | 0.0006748863 |  | 0.03506478 | 0.07356701 | 0.0008275759 | 0.07137993 | 0.0733146 | 0.0007055923 | 0.110932 | 0.07332013 | 0.000598967
[5 empty] | 0.1012424 | 0.07591445 | 0.000662984 |  | 0.03480598 | 0.07436665 | 0.0008299862 | 0.07333982 | 0.0741115 | 0.0007076347 | 0.1110372 | 0.07411708 | 0.0005921538
[5 empty] | 0.1005065 | 0.07673074 | 0.0006646557 |  | 0.03447047 | 0.07516629 | 0.0008372172 | 0.07081569 | 0.0749084 | 0.0007059445 | 0.1102036 | 0.07491404 | 0.0005980705
[5 empty] | 0.1004408 | 0.07754702 | 0.0008986148 |  | 0.0352808 | 0.07596593 | 0.001084719 | 0.07405966 | 0.0757053 | 0.0008842748 | 0.1097228 | 0.075711 | 0.000866371
[5 empty] | 0.1018035 | 0.07836331 | 0.0009109581 |  | 0.03568322 | 0.07676557 | 0.001084501 | 0.07057921 | 0.07650219 | 0.0008848956 | 0.1073367 | 0.07650796 | 0.000871871
[5 empty] | 0.1019464 | 0.07917959 | 0.0009066924 |  | 0.03563535 | 0.07756522 | 0.001082977 | 0.06980455 | 0.07729909 | 0.0008892411 | 0.1090316 | 0.07730492 | 0.000868117
[5 empty] | 0.1021721 | 0.07999588 | 0.0009134994 |  | 0.03509482 | 0.07836486 | 0.001078186 | 0.07182366 | 0.07809599 | 0.001077782 | 0.1100038 | 0.07810187 | 0.0008784185
[5 empty] | 0.1017658 | 0.08081216 | 0.001148458 |  | 0.03475774 | 0.0791645 | 0.00135826 | 0.07302031 | 0.07889289 | 0.001073698 | 0.1053117 | 0.07889883 | 0.001177691
[5 empty] | 0.1015713 | 0.08162845 | 0.001151817 |  | 0.0353115 | 0.07996414 | 0.001365238 | 0.07124349 | 0.07968979 | 0.001075202 | 0.1084229 | 0.07969579 | 0.001183675
[5 empty] | 0.1016027 | 0.08244473 | 0.001159463 |  | 0.03541506 | 0.08076378 | 0.001370437 | 0.07225968 | 0.08048668 | 0.00108466 | 0.1055506 | 0.08049275 | 0.001173233
[5 empty] | 0.0998318 | 0.08326102 | 0.001436923 |  | 0.03440663 | 0.08156342 | 0.001366332 | 0.0736511 | 0.08128358 | 0.001084338 | 0.1057888 | 0.08128971 | 0.001184731
[5 empty] | 0.1015284 | 0.0840773 | 0.001443822 |  | 0.03478956 | 0.08236306 | 0.001679852 | 0.07344449 | 0.08208048 | 0.001291785 | 0.1071317 | 0.08208666 | 0.00151087
[5 empty] | 0.1006809 | 0.08489358 | 0.001442528 |  | 0.03457818 | 0.08316271 | 0.001683723 | 0.07139662 | 0.08287738 | 0.00129012 | 0.1106868 | 0.08288362 | 0.001524169
[5 empty] | 0.09907538 | 0.08570987 | 0.001451583 |  | 0.0348161 | 0.08396235 | 0.001681872 | 0.06945862 | 0.08367427 | 0.001290376 | 0.1044429 | 0.08368058 | 0.00152553
[5 empty] | 0.09966398 | 0.08652615 | 0.001443822 |  | 0.03494335 | 0.08476199 | 0.001676654 | 0.06958053 | 0.08447117 | 0.001270522 | 0.1048817 | 0.08447754 | 0.001503767
[5 empty] | 0.09956531 | 0.08734244 | 0.001776597 |  | 0.03486666 | 0.08556163 | 0.002034474 | 0.07067573 | 0.08526807 | 0.001521579 | 0.1072816 | 0.0852745 | 0.001897794
[5 empty] | 0.09976304 | 0.08815872 | 0.001743332 |  | 0.03489988 | 0.08636127 | 0.002028946 | 0.0731203 | 0.08606497 | 0.001528866 | 0.1073923 | 0.08607145 | 0.001891524
[5 empty] | 0.09953079 | 0.08897501 | 0.001750548 |  | 0.0346105 | 0.08716091 | 0.002066618 | 0.07075615 | 0.08686187 | 0.001517936 | 0.108821 | 0.08686841 | 0.001914137
[5 empty] | 0.1004625 | 0.08979129 | 0.00174474 |  | 0.03398167 | 0.08796055 | 0.002458553 | 0.07062784 | 0.08765876 | 0.001514444 | 0.1058946 | 0.08766537 | 0.001908246
[5 empty] | 0.09927204 | 0.09060758 | 0.002145814 |  | 0.03401388 | 0.0887602 | 0.002479094 | 0.07246844 | 0.08845566 | 0.001786433 | 0.1077112 | 0.08846233 | 0.002336576
[5 empty] | 0.1013341 | 0.09142386 | 0.002158029 |  | 0.03450347 | 0.08955984 | 0.002456078 | 0.0705435 | 0.08925256 | 0.001796509 | 0.1066022 | 0.08925928 | 0.002346694
[5 empty] | 0.09930112 | 0.09224014 | 0.002147743 |  | 0.03425518 | 0.09035948 | 0.00246573 | 0.07005621 | 0.09004946 | 0.001796689 | 0.1064193 | 0.09005624 | 0.00236693
[5 empty] | 0.099496 | 0.09305643 | 0.002129527 |  | 0.03502352 | 0.09115912 | 0.002464493 | 0.07332902 | 0.09084636 | 0.001783195 | 0.1052384 | 0.0908532 | 0.002362224
[5 empty] | 0.1001701 | 0.09387271 | 0.00262694 |  | 0.03426609 | 0.09195876 | 0.002982382 | 0.06936469 | 0.09164325 | 0.002140757 | 0.10299 | 0.09165016 | 0.00289246
[5 empty] | 0.09853037 | 0.094689 | 0.002594412 |  | 0.03411848 | 0.0927584 | 0.002982084 | 0.0696469 | 0.09244015 | 0.002139902 | 0.1035541 | 0.09244712 | 0.002868534
[5 empty] | 0.09919874 | 0.09550528 | 0.002619914 |  | 0.03422465 | 0.09355804 | 0.002996981 | 0.07204998 | 0.09323705 | 0.002125797 | 0.1047935 | 0.09324407 | 0.002909756
[5 empty] | 0.09928316 | 0.09632157 | 0.002594933 |  | 0.03471154 | 0.09435769 | 0.00298268 | 0.06916659 | 0.09403395 | 0.002124515 | 0.1025833 | 0.09404103 | 0.002854697
[5 empty] | 0.1004113 | 0.09713785 | 0.0031433 |  | 0.03441882 | 0.09515733 | 0.003544699 | 0.06937699 | 0.09483084 | 0.002545465 | 0.1083005 | 0.09483799 | 0.003516448
[5 empty] | 0.09790301 | 0.09795414 | 0.003178937 |  | 0.03450682 | 0.09595697 | 0.003542911 | 0.06989478 | 0.09562774 | 0.002559969 | 0.1034277 | 0.09563495 | 0.003533609
[5 empty] | 0.09862965 | 0.09877042 | 0.003170422 |  | 0.03512771 | 0.09675661 | 0.003573654 | 0.0720009 | 0.09642464 | 0.002563787 | 0.1081118 | 0.09643191 | 0.003471272
[5 empty] | 0.09892914 | 0.0995867 | 0.003162222 |  | 0.03483323 | 0.09755625 | 0.003593672 | 0.07255812 | 0.09722154 | 0.003054532 | 0.1074337 | 0.09722886 | 0.003484229
[5 empty] | 0.09799877 | 0.100403 | 0.003850566 |  | 0.0344815 | 0.09835589 | 0.004513948 | 0.07284818 | 0.09801844 | 0.003040572 | 0.1067538 | 0.09802582 | 0.004429066
[5 empty] | 0.09910996 | 0.1012193 | 0.00382082 |  | 0.03486325 | 0.09915553 | 0.004514858 | 0.07112768 | 0.09881533 | 0.003058781 | 0.1059604 | 0.09882278 | 0.004358686
[5 empty] | 0.09943765 | 0.1020356 | 0.003809379 |  | 0.03409446 | 0.09995518 | 0.004594489 | 0.07130376 | 0.09961223 | 0.003026309 | 0.1015801 | 0.09961974 | 0.00438068
[5 empty] | 0.09728971 | 0.1028518 | 0.003822346 |  | 0.03363176 | 0.1007548 | 0.00453124 | 0.07169831 | 0.1004091 | 0.003033896 | 0.1029015 | 0.1004167 | 0.00441323
[5 empty] | 0.09945881 | 0.1036681 | 0.005686198 |  | 0.03497685 | 0.1015545 | 0.006879926 | 0.07193625 | 0.101206 | 0.003650714 | 0.1012402 | 0.1012137 | 0.006449905
[5 empty] | 0.09636712 | 0.1044844 | 0.005623263 |  | 0.03421757 | 0.1023541 | 0.006882686 | 0.06979135 | 0.1020029 | 0.003614149 | 0.105167 | 0.1020106 | 0.00647268
[5 empty] | 0.09607262 | 0.1053007 | 0.005652179 |  | 0.03393688 | 0.1031537 | 0.006874406 | 0.06951886 | 0.1027998 | 0.003644922 | 0.1043785 | 0.1028076 | 0.006512374
[5 empty] | 0.09814271 | 0.106117 | 0.009255193 |  | 0.03332857 | 0.1039534 | 0.006859916 | 0.07208723 | 0.1035967 | 0.003609081 | 0.100191 | 0.1036045 | 0.006481139
[5 empty] | 0.0962938 | 0.1069333 | 0.009315557 |  | 0.03391295 | 0.104753 | 0.01006069 | 0.06868105 | 0.1043936 | 0.00520967 | 0.1048376 | 0.1044015 | 0.00934443
[5 empty] | 0.09647335 | 0.1077495 | 0.009299769 |  | 0.0343721 | 0.1055527 | 0.01006972 | 0.07171495 | 0.1051905 | 0.00520443 | 0.1023397 | 0.1051984 | 0.009415207
[5 empty] | 0.09657499 | 0.1085658 | 0.009210616 |  | 0.03379783 | 0.1063523 | 0.01006269 | 0.07100472 | 0.1059874 | 0.005283031 | 0.101111 | 0.1059954 | 0.009359529
[5 empty] | 0.09605854 | 0.1093821 | 0.009345274 |  | 0.0329727 | 0.1071519 | 0.01011291 | 0.0664451 | 0.1067843 | 0.005270979 | 0.1061236 | 0.1067924 | 0.009428418
[5 empty] | 0.09564944 | 0.1101984 | 0.01337421 |  | 0.03363084 | 0.1079516 | 0.01326118 | 0.06783533 | 0.1075812 | 0.01000279 | 0.1014311 | 0.1075893 | 0.01267501
[5 empty] | 0.09331239 | 0.1110147 | 0.01326535 |  | 0.032767 | 0.1087512 | 0.01312912 | 0.06938756 | 0.1083781 | 0.01006459 | 0.1005814 | 0.1083863 | 0.01265743
[5 empty] | 0.09336314 | 0.111831 | 0.01316047 |  | 0.03360034 | 0.1095509 | 0.01322816 | 0.06767922 | 0.109175 | 0.009935007 | 0.1019129 | 0.1091832 | 0.0124603
[5 empty] | 0.09337809 | 0.1126473 | 0.0133928 |  | 0.0319596 | 0.1103505 | 0.01316214 | 0.06559299 | 0.1099719 | 0.01498395 | 0.1033105 | 0.1099802 | 0.01254192
[5 empty] | 0.09306972 | 0.1134635 | 0.01619021 |  | 0.03321471 | 0.1111502 | 0.01569624 | 0.06550132 | 0.1107688 | 0.01501543 | 0.1015387 | 0.1107771 | 0.01518418
[5 empty] | 0.0913481 | 0.1142798 | 0.01616748 |  | 0.03327691 | 0.1119498 | 0.0156697 | 0.06294713 | 0.1115657 | 0.01502593 | 0.1015246 | 0.1115741 | 0.01509584
[5 empty] | 0.09097949 | 0.1150961 | 0.01637048 |  | 0.03247487 | 0.1127494 | 0.01576964 | 0.06430842 | 0.1123626 | 0.01491499 | 0.09957707 | 0.1123711 | 0.01512021
[5 empty] | 0.0922781 | 0.1159124 | 0.01610576 |  | 0.0322623 | 0.1135491 | 0.01563846 | 0.06187247 | 0.1131595 | 0.01498395 | 0.1030362 | 0.113168 | 0.01527862
[5 empty] | 0.08986018 | 0.1167287 | 0.01747754 |  | 0.03231562 | 0.1143487 | 0.0167637 | 0.06470349 | 0.1139564 | 0.01731331 | 0.1029121 | 0.113965 | 0.01681487
[5 empty] | 0.09132495 | 0.117545 | 0.01731272 |  | 0.03143394 | 0.1151484 | 0.01678703 | 0.06242748 | 0.1147533 | 0.01733223 | 0.09714388 | 0.1147619 | 0.0167122
[5 empty] | 0.09112305 | 0.1183612 | 0.01747234 |  | 0.03252291 | 0.115948 | 0.01673037 | 0.06284321 | 0.1155502 | 0.01704674 | 0.09852889 | 0.1155589 | 0.01669537
[5 empty] | 0.09100124 | 0.1191775 | 0.01751224 |  | 0.03165963 | 0.1167476 | 0.01664872 | 0.06194287 | 0.1163471 | 0.01708974 | 0.1003653 | 0.1163559 | 0.01684517
[5 empty] | 0.08969002 | 0.1199938 | 0.01812619 |  | 0.03128129 | 0.1175473 | 0.01743315 | 0.06287324 | 0.117144 | 0.01772959 | 0.1017775 | 0.1171528 | 0.01762707
[5 empty] | 0.09069292 | 0.1208101 | 0.01821885 |  | 0.03171327 | 0.1183469 | 0.01722163 | 0.06007104 | 0.1179409 | 0.01801 | 0.09668287 | 0.1179498 | 0.01766568
[5 empty] | 0.09070437 | 0.1216264 | 0.01814072 |  | 0.03104214 | 0.1191466 | 0.01721643 | 0.06090102 | 0.1187378 | 0.01795284 | 0.1012011 | 0.1187467 | 0.01750947
[5 empty] | 0.08818131 | 0.1224427 | 0.01882181 |  | 0.03197139 | 0.1199462 | 0.01721122 | 0.06340474 | 0.1195347 | 0.01782068 | 0.1000551 | 0.1195437 | 0.01758494
[5 empty] | 0.08910299 | 0.123259 | 0.0187461 |  | 0.03182337 | 0.1207459 | 0.01780903 | 0.06099957 | 0.1203316 | 0.01844158 | 0.09862939 | 0.1203406 | 0.01831869
[5 empty] | 0.08904045 | 0.1240752 | 0.01886156 |  | 0.03208286 | 0.1215455 | 0.0179186 | 0.06160251 | 0.1211285 | 0.01836774 | 0.09901669 | 0.1211376 | 0.01805814
[5 empty] | 0.08786974 | 0.1248915 | 0.01886345 |  | 0.03183805 | 0.1223451 | 0.01788088 | 0.06284065 | 0.1219254 | 0.01846188 | 0.09765924 | 0.1219346 | 0.01820573
[5 empty] | 0.08924369 | 0.1257078 | 0.01880099 |  | 0.03195139 | 0.1231448 | 0.01797968 | 0.06072603 | 0.1227223 | 0.0185191 | 0.09550078 | 0.1227315 | 0.01882733
[5 empty] | 0.08901464 | 0.1265241 | 0.01979402 |  | 0.03187014 | 0.1239444 | 0.01851823 | 0.06257999 | 0.1235192 | 0.01914124 | 0.09501336 | 0.1235285 | 0.01900255
[5 empty] | 0.0871541 | 0.1273404 | 0.01956639 |  | 0.03099536 | 0.1247441 | 0.01844592 | 0.06228633 | 0.1243161 | 0.01887341 | 0.09890541 | 0.1243254 | 0.0186766
[5 empty] | 0.08681622 | 0.1281567 | 0.01977636 |  | 0.03115888 | 0.1255437 | 0.01859424 | 0.06201745 | 0.125113 | 0.01900827 | 0.0991069 | 0.1251224 | 0.01889892
[5 empty] | 0.08584849 | 0.1289729 | 0.01959583 |  | 0.03071606 | 0.1263433 | 0.01836805 | 0.06219368 | 0.1259099 | 0.01964977 | 0.09760472 | 0.1259193 | 0.01901008
[5 empty] | 0.0863549 | 0.1297892 | 0.02037186 |  | 0.03105804 | 0.127143 | 0.01925513 | 0.05876094 | 0.1267068 | 0.01966729 | 0.1000229 | 0.1267163 | 0.0195548
[5 empty] | 0.08723362 | 0.1306055 | 0.02032324 |  | 0.03008463 | 0.1279426 | 0.01923034 | 0.05877838 | 0.1275037 | 0.01963614 | 0.09834455 | 0.1275133 | 0.01923257
[5 empty] | 0.08676331 | 0.1314218 | 0.02014296 |  | 0.03034687 | 0.1287423 | 0.0189958 | 0.06169247 | 0.1283006 | 0.0194492 | 0.09683966 | 0.1283102 | 0.01922093
[5 empty] | 0.08570782 | 0.1322381 | 0.02006194 |  | 0.03043998 | 0.1295419 | 0.01925323 | 0.05817394 | 0.1290975 | 0.01962056 | 0.0986926 | 0.1291072 | 0.02000089
[5 empty] | 0.08566808 | 0.1330544 | 0.02086678 |  | 0.02963259 | 0.1303415 | 0.01949565 | 0.060735 | 0.1298944 | 0.01977783 | 0.09756573 | 0.1299041 | 0.01978564
[5 empty] | 0.08506954 | 0.1338707 | 0.02074806 |  | 0.02969515 | 0.1311412 | 0.0197087 | 0.05967699 | 0.1306912 | 0.01981563 | 0.09249798 | 0.1307011 | 0.01993313
[5 empty] | 0.08571024 | 0.1346869 | 0.02080221 |  | 0.03040024 | 0.1319408 | 0.01959924 | 0.05910489 | 0.1314881 | 0.02000462 | 0.09417059 | 0.1314981 | 0.0201145
[5 empty] | 0.08583008 | 0.1355032 | 0.02078347 |  | 0.02995787 | 0.1327405 | 0.01936664 | 0.0605842 | 0.132285 | 0.02000064 | 0.0943889 | 0.132295 | 0.02006268
[5 empty] | 0.0858126 | 0.1363195 | 0.02154706 |  | 0.02935679 | 0.1335401 | 0.0199547 | 0.06039531 | 0.1330819 | 0.02042122 | 0.09584603 | 0.133092 | 0.02031165
[5 empty] | 0.08459577 | 0.1371358 | 0.02139344 |  | 0.03030997 | 0.1343398 | 0.01994471 | 0.05751971 | 0.1338788 | 0.02028346 | 0.09237113 | 0.1338889 | 0.02029533
[5 empty] | 0.08451056 | 0.1379521 | 0.02123129 |  | 0.02987089 | 0.1351394 | 0.02001462 | 0.05788263 | 0.1346757 | 0.020091 | 0.0930999 | 0.1346859 | 0.02036469
[5 empty] | 0.08455479 | 0.1387684 | 0.02124196 |  | 0.02982469 | 0.135939 | 0.0201125 | 0.05776977 | 0.1354726 | 0.02039286 | 0.0939628 | 0.1354828 | 0.02076898
[5 empty] | 0.08462722 | 0.1395846 | 0.02179112 |  | 0.03039364 | 0.1367387 | 0.02049901 | 0.05614117 | 0.1362695 | 0.02040804 | 0.09296568 | 0.1362798 | 0.02077939
[5 empty] | 0.08271788 | 0.1404009 | 0.02192181 |  | 0.02891365 | 0.1375383 | 0.02035654 | 0.05701511 | 0.1370664 | 0.02040392 | 0.09320433 | 0.1370768 | 0.02087097
[5 empty] | 0.08404165 | 0.1412172 | 0.02173231 |  | 0.02917327 | 0.138338 | 0.02022018 | 0.05782957 | 0.1378633 | 0.02070223 | 0.09460708 | 0.1378737 | 0.02100419
[5 empty] | 0.08188422 | 0.1420335 | 0.0218129 |  | 0.02952862 | 0.1391376 | 0.02043592 | 0.05708847 | 0.1386602 | 0.02056233 | 0.08996976 | 0.1386707 | 0.02101668
[5 empty] | 0.08167504 | 0.1428498 | 0.02194536 |  | 0.02983642 | 0.1399372 | 0.020818 | 0.05859541 | 0.1394571 | 0.02075877 | 0.09469162 | 0.1394676 | 0.02102167
[5 empty] | 0.08148293 | 0.1436661 | 0.02219141 |  | 0.02989828 | 0.1407369 | 0.0205016 | 0.05902536 | 0.140254 | 0.02064834 | 0.09009126 | 0.1402646 | 0.02118473
[5 empty] | 0.08279034 | 0.1444823 | 0.02196753 |  | 0.02889768 | 0.1415365 | 0.02077043 | 0.05597323 | 0.1410509 | 0.02102964 | 0.09257687 | 0.1410615 | 0.0213372
[5 empty] | 0.0813243 | 0.1452986 | 0.0224156 |  | 0.02971505 | 0.1423362 | 0.0207146 | 0.05713824 | 0.1418478 | 0.02105743 | 0.08842538 | 0.1418585 | 0.02124826
[5 empty] | 0.08290963 | 0.1461149 | 0.02235263 |  | 0.02925672 | 0.1431358 | 0.02102643 | 0.05685532 | 0.1426447 | 0.02114795 | 0.09298631 | 0.1426555 | 0.02147416
[5 empty] | 0.08303156 | 0.1469312 | 0.02246508 |  | 0.02877635 | 0.1439355 | 0.02116473 | 0.05759219 | 0.1434416 | 0.02116058 | 0.09173668 | 0.1434524 | 0.0214892
[5 empty] | 0.08110257 | 0.1477475 | 0.02254154 |  | 0.0288591 | 0.1447351 | 0.02096147 | 0.05754572 | 0.1442385 | 0.02114585 | 0.09406609 | 0.1442494 | 0.02149779
[5 empty] | 0.08203998 | 0.1485638 | 0.02270572 |  | 0.02838178 | 0.1455347 | 0.02093003 | 0.05740015 | 0.1450354 | 0.0210027 | 0.08858918 | 0.1450463 | 0.02149779
[5 empty] | 0.08149818 | 0.1493801 | 0.0225757 |  | 0.02964273 | 0.1463344 | 0.02128093 | 0.05792132 | 0.1458323 | 0.02128429 | 0.08764529 | 0.1458433 | 0.02153321
[5 empty] | 0.08045746 | 0.1501963 | 0.0226394 |  | 0.02953821 | 0.147134 | 0.02109667 | 0.05633646 | 0.1466292 | 0.02123124 | 0.09081449 | 0.1466403 | 0.02161145
[5 empty] | 0.08144427 | 0.1510126 | 0.02289194 |  | 0.02924576 | 0.1479337 | 0.02136777 | 0.05556371 | 0.1474261 | 0.02101054 | 0.08955942 | 0.1474372 | 0.02175924
[5 empty] | 0.08140094 | 0.1518289 | 0.02292834 |  | 0.02881309 | 0.1487333 | 0.02137624 | 0.05719414 | 0.148223 | 0.02122069 | 0.08850762 | 0.1482342 | 0.02161145
[5 empty] | 0.08057715 | 0.1526452 | 0.02295722 |  | 0.02905882 | 0.1495329 | 0.02146233 | 0.05545929 | 0.1490199 | 0.02131462 | 0.08894707 | 0.1490311 | 0.02190009
[5 empty] | 0.08174877 | 0.1534615 | 0.02307886 |  | 0.02852693 | 0.1503326 | 0.02138333 | 0.05656073 | 0.1498168 | 0.02137012 | 0.08677451 | 0.1498281 | 0.02188693
[5 empty] | 0.07946737 | 0.1542778 | 0.02277821 |  | 0.02824837 | 0.1511322 | 0.02122533 | 0.05603433 | 0.1506137 | 0.0214982 | 0.08737867 | 0.150625 | 0.02178168
[5 empty] | 0.08128624 | 0.155094 | 0.02303066 |  | 0.0288349 | 0.1519319 | 0.02152211 | 0.05825965 | 0.1514106 | 0.0214982 | 0.09146197 | 0.151422 | 0.0220448
[5 empty] | 0.07919358 | 0.1559103 | 0.02330994 |  | 0.02825287 | 0.1527315 | 0.02126259 | 0.0547692 | 0.1522075 | 0.02155354 | 0.08904857 | 0.152219 | 0.02201285
[5 empty] | 0.08033731 | 0.1567266 | 0.02312754 |  | 0.02805698 | 0.1535311 | 0.0216555 | 0.0578498 | 0.1530044 | 0.02160712 | 0.08461188 | 0.1530159 | 0.02202829
[5 empty] | 0.07991048 | 0.1575429 | 0.02324529 |  | 0.02911602 | 0.1543308 | 0.02153741 | 0.0575903 | 0.1538013 | 0.02141638 | 0.08712705 | 0.1538129 | 0.02207904
[5 empty] | 0.07951541 | 0.1583592 | 0.0231691 |  | 0.02875003 | 0.1551304 | 0.02144509 | 0.05473529 | 0.1545982 | 0.02121921 | 0.0835373 | 0.1546098 | 0.02222685
[5 empty] | 0.07962749 | 0.1591755 | 0.02297955 |  | 0.02801808 | 0.1559301 | 0.02138676 | 0.05444473 | 0.1553951 | 0.02138475 | 0.08668264 | 0.1554068 | 0.02220345
[5 empty] | 0.08053803 | 0.1599918 | 0.02297723 |  | 0.02882082 | 0.1567297 | 0.02162798 | 0.05438609 | 0.156192 | 0.02131387 | 0.08491028 | 0.1562037 | 0.02224108
[5 empty] | 0.07973814 | 0.160808 | 0.02297028 |  | 0.02813924 | 0.1575294 | 0.02142122 | 0.05666394 | 0.1569889 | 0.02134609 | 0.08589288 | 0.1570007 | 0.02225879
[5 empty] | 0.07971284 | 0.1616243 | 0.02339768 |  | 0.02838911 | 0.158329 | 0.02138662 | 0.05632624 | 0.1577858 | 0.0212873 | 0.08754186 | 0.1577977 | 0.02198803
[5 empty] | 0.07911134 | 0.1624406 | 0.02325395 |  | 0.02803128 | 0.1591286 | 0.0214405 | 0.05679825 | 0.1585827 | 0.0214463 | 0.08325115 | 0.1585946 | 0.02224058