## 1
Общество с ограниченной ответственностью "Инженерная геология" (ООО "ИнжГео") | [10 empty] | Общество с ограниченной ответственностью "Инженерная геология" (ООО "ИнжГео")
Юр. адрес: 117279, г. Москва, ул. Миклухо-Маклая, 36 а, этаж 5, пом. XXIII к. 76-84 | [10 empty] | Юр. адрес: 117279, г. Москва, ул. Миклухо-Маклая, 36 а, этаж 5, пом. XXIII к. 76-84 | [8 empty] | нагр |  |  | X0 | Y0 | R |  | нагр |  |  |  | X0 | Y0 | R | нагр |  |  |  | X0 | Y0 | R |  | нагр |  |  |  | X0 | Y0 | R
Телефон/факс +7 (495) 132-30-00, Адрес электронной почты inbox@inj-geo.ru | [10 empty] | Телефон/факс +7 (495) 132-30-00, Адрес электронной почты inbox@inj-geo.ru | [12 empty] | 0 | [7 empty] | 0 | [6 empty] | 0 | [7 empty] | 0
[20 empty] | девиатор | [6 empty] | девиатор | [6 empty] | девиатор | [7 empty] | девиатор
Испытательная лаборатория ООО «ИнжГео» | [10 empty] | Испытательная лаборатория ООО «ИнжГео» | [8 empty] | x0 | Угол | X | Y |  |  |  | x0 |  | Угол | X | Y |  |  | x0 |  | Угол | X | Y |  |  |  | x0 |  | Угол | X | Y
Адрес места осуществления деятельности лаборатории: г. Москва, просп. Вернадского, д. 51, стр. 1 | [10 empty] | Адрес места осуществления деятельности лаборатории: г. Москва, просп. Вернадского, д. 51, стр. 1 | [9 empty] | 0 | [7 empty] | 0 | [6 empty] | 0 | [7 empty] | 0
Телефон +7(910)4557682, E-mail: slg85@mail.ru | [10 empty] | Телефон +7(910)4557682, E-mail: slg85@mail.ru | [9 empty] | 5 | [7 empty] | 5 | [6 empty] | 5 | [7 empty] | 5
[21 empty] | 10 | [7 empty] | 10 | [6 empty] | 10 | [7 empty] | 10
Протокол испытаний № 13-63/25 от 23-11-2022 | [20 empty] | 15 | [7 empty] | 15 | [6 empty] | 15 | [7 empty] | 15
Наименование и адрес заказчика: ООО Регионстрой | [20 empty] | 20 | [7 empty] | 20 | [6 empty] | 20 | [7 empty] | 20
Наименование объекта: Переход трубопровода через р. Енисей | [20 empty] | 25 | [7 empty] | 25 | [6 empty] | 25 | [7 empty] | 25
Наименование используемого метода/методики: ГОСТ 12248.4-2020 | [20 empty] | 30 | [7 empty] | 30 | [6 empty] | 30 | [7 empty] | 30
Условия проведения испытания: температура окружающей среды (18 - 25)0С, влажность воздуха (40 - 75)% | [20 empty] | 35 | [7 empty] | 35 | [6 empty] | 35 | [7 empty] | 35
Дата получение объекта подлежащего испытаниям: 27.10.2022 | [20 empty] | 40 | [7 empty] | 40 | [6 empty] | 40 | [7 empty] | 40
Дата испытания: 25.10.2022-19.11.2025 | [20 empty] | 45 | [7 empty] | 45 | [6 empty] | 45 | [7 empty] | 45
Испытание грунтов методом трехосного сжатия | [10 empty] | Испытание грунтов методом трехосного сжатия | [9 empty] | 50 | [7 empty] | 50 | [6 empty] | 50 | [7 empty] | 50
Лабораторный номер: |  | 1060 | [5 empty] | We, % = | 0.307246408 |  | Лабораторный номер: | [6 empty] | We, % = |  |  | 55 | [7 empty] | 55 | [6 empty] | 55 | [7 empty] | 55
Номер скважины: |  | BH-050 | [5 empty] | ρ, г/см3 = | 1.83 |  | Номер скважины: | [6 empty] | ρ, г/см3 = |  |  | 60 | [7 empty] | 60 | [6 empty] | 60 | [7 empty] | 60
Глубина отбора, м: |  | 3.9 | [5 empty] | ρs, г/см3 = | 2.71 |  | Глубина отбора, м: | [6 empty] | ρs, г/см3 = |  |  | 65 | [7 empty] | 65 | [6 empty] | 65 | [7 empty] | 65
Наименование грунта: |  | Суглинок, после оттаивания текучепластичный, легкий песчанистый | [5 empty] | e, д.е. = | 0.6 |  | Наименование грунта: | [6 empty] | e, д.е. = |  |  | 70 | [7 empty] | 70 | [6 empty] | 70 | [7 empty] | 70
Схема проведения опыта: |  | КД | [5 empty] | IL, д.е. = | 0.923 |  | Схема проведения опыта: | [6 empty] | IL, д.е. = |  |  | 75 | [7 empty] | 75 | [6 empty] | 75 | [7 empty] | 75
Результаты испытаний | [10 empty] | Результаты испытаний | [9 empty] | 80 | [7 empty] | 80 | [6 empty] | 80 | [7 empty] | 80
[21 empty] | 85 | [7 empty] | 85 | [6 empty] | 85 | [7 empty] | 85
[21 empty] | 90 | [7 empty] | 90 | [6 empty] | 90 | [7 empty] | 90
[21 empty] | 95 | [7 empty] | 95 | [6 empty] | 95 | [7 empty] | 95
[21 empty] | 100 | [7 empty] | 100 | [6 empty] | 100 | [7 empty] | 100
[21 empty] | 105 | [7 empty] | 105 | [6 empty] | 105 | [7 empty] | 105
[21 empty] | 110 | [7 empty] | 110 | [6 empty] | 110 | [7 empty] | 110
[21 empty] | 115 | [7 empty] | 115 | [6 empty] | 115 | [7 empty] | 115
[21 empty] | 120 | [7 empty] | 120 | [6 empty] | 120 | [7 empty] | 120
[21 empty] | 125 | [7 empty] | 125 | [6 empty] | 125 | [7 empty] | 125
[21 empty] | 130 | [7 empty] | 130 | [6 empty] | 130 | [7 empty] | 130
[21 empty] | 135 | [7 empty] | 135 | [6 empty] | 135 | [7 empty] | 135
[21 empty] | 140 | [7 empty] | 140 | [6 empty] | 140 | [7 empty] | 140
[21 empty] | 145 | [7 empty] | 145 | [6 empty] | 145 | [7 empty] | 145
[21 empty] | 150 | [7 empty] | 150 | [6 empty] | 150 | [7 empty] | 150
[21 empty] | 155 | [7 empty] | 155 | [6 empty] | 155 | [7 empty] | 155
[21 empty] | 160 | [7 empty] | 160 | [6 empty] | 160 | [7 empty] | 160
[21 empty] | 165 | [7 empty] | 165 | [6 empty] | 165 | [7 empty] | 165
[21 empty] | 170 | [7 empty] | 170 | [6 empty] | 170 | [7 empty] | 170
[21 empty] | 175 | [7 empty] | 175 | [6 empty] | 175 | [7 empty] | 175
[21 empty] | 180 | [7 empty] | 180 | [6 empty] | 180 | [7 empty] | 180
[13 empty] | Давление в камере, Мпа σ3 | Вертикальная нагрузка, Мпа σ1 | Поровое давление, Мпа u
[13 empty] | 0.05 | 0.08493633 |  |  |  |  | 1 | [6 empty] | σ3,кПа | σ1,кПа | u, кПа |  |  |  | 4
[13 empty] | 0.15 | 0.2220252 | [26 empty] | δ3, Мпа | δ1-δ3, МПа | δ1, МПа | δ1, КПа
[13 empty] | 0.25 | 0.3591141 | [20 empty] | С, МПа:
φ, град:
E, Мпа
[26 empty] | x | 0
[26 empty] | y |  |  |  | С, кПа | φ,°
Эффективные значения угла внутреннего трения и удельного сцепления ϕ', С'
[13 empty] | ϕ', град. = | 9
[13 empty] | С', МПа = | 0.007
|  | K0, д.е. | 0.8435655 | Эффективное напряжение, Мпа: |  |  |  |  | 0.04217828
|  | Модуль деформации E0, МПа: |  | Точки нахождения модуля Е0, Мпа (полное напряжение): |  |  |  |  | 0.04217828 | 0.06748524
|  | Модуль деформации E50, МПа: |  | qmax Давление при разрушении образца, Мпа (девиатор): |  |  |  |  | 0.1012279
|  | Коэф. Поперечной деформации, ϑ: |  | 0,5 qmax, Мпа (девиатор): |  |  |  |  | 0.05061393
| Начальник исп. лаборатории: | [6 empty] | Семиколенова Л.Г. |  |  |  |  | Начальник исп. лаборатории: |  |  |  |  | Семиколенова Л.Г.
Лист 1 , всего листов 2 | [11 empty] | Лист 2 , всего листов 2
Частичное воспроизведение протокола испытаний без письменного разрешения ООО «ИнжГео» ЗАПРЕЩАЕТСЯ | [11 empty] | Частичное воспроизведение протокола испытаний без письменного разрешения ООО «ИнжГео» ЗАПРЕЩАЕТСЯ
E0 |  |  | E50 |  | Деформация |  |  |  | Первая прочность |  |  | Вторая прочность |  |  | Третья прочность
devE0 | epsE0 |  | dev50 | epsE50 | dev | eps | ev |  | dev1 | eps1 | ev1 | dev1 | eps1 | ev2 | dev1 | eps1 | ev3
0.02530697 | 0.001685803 |  | 0.05061393 | 0.00505741 | 0 | 0 | 0 |  | 0 | 0 | 0 | 0.01728605 | 0.0003655544 | 0 | 0.02509624 | 0.0003214934 | 0
[5 empty] | 0.01399613 | 0.0008162845 | 0 |  | 0.007511311 | 0.00050036 | 0 | 0.0360126 | 0.001142357 | 0 | 0.05455704 | 0.001048348 | 0
Секущая модуля Е0 |  |  | Линия Q max |  | 0.02530697 | 0.001685803 | 0 |  | 0.01746816 | 0.001745442 | 0 | 0.03736866 | 0.001593222 | 0 | 0.05707873 | 0.001592277 | 0
| 0 |  |  | 0 | 0.03309549 | 0.002448853 | -0.002411615 |  | 0.01905802 | 0.002398924 | -0.001243322 | 0.04128909 | 0.002389832 | -0.002347827 | 0.06090131 | 0.002388415 | -0.00143663
[5 empty] | 0.03969059 | 0.003265138 | -0.002405343 |  | 0.01986019 | 0.003198566 | -0.001231719 | 0.0434589 | 0.003186443 | -0.002333549 | 0.06288851 | 0.003184554 | -0.001443584
[5 empty] | 0.04603448 | 0.004081422 | -0.002436462 |  | 0.01989751 | 0.003998207 | -0.001240113 | 0.04335005 | 0.003983054 | -0.002327932 | 0.0696896 | 0.003980692 | -0.001440107
|  |  | Линия 0,5 Q max |  | 0.05061393 | 0.00505741 | -0.002415716 |  | 0.02149786 | 0.004797848 | -0.001246655 | 0.04571936 | 0.004779665 | -0.002352274 | 0.07037033 | 0.004776831 | -0.001446336
|  |  |  | 0 | 0.05294767 | 0.005713991 | -0.001893005 |  | 0.02233488 | 0.00559749 | -0.001189596 | 0.04536763 | 0.005576276 | -0.002317379 | 0.07351809 | 0.005572969 | -0.001382199
[5 empty] | 0.05528078 | 0.006530276 | -0.001915343 |  | 0.02355618 | 0.006397131 | -0.001179766 | 0.0475817 | 0.006372887 | -0.002309947 | 0.07221005 | 0.006369107 | -0.001366212
[5 empty] | 0.05732587 | 0.00734656 | -0.001907324 |  | 0.02368796 | 0.007196773 | -0.001174437 | 0.05091079 | 0.007169497 | -0.002332942 | 0.07746104 | 0.007165246 | -0.001391157
[5 empty] | 0.06017277 | 0.008162845 | -0.001901596 |  | 0.02464843 | 0.007996414 | -0.001174674 | 0.04929659 | 0.007966108 | -0.002322722 | 0.07980144 | 0.007961384 | -0.001387436
[5 empty] | 0.06121464 | 0.008979129 | -0.001969123 |  | 0.02457263 | 0.008796055 | -0.001086884 | 0.05329036 | 0.008762719 | -0.002307023 | 0.08252462 | 0.008757523 | -0.001275409
Коэфф. Точки |  |  |  |  | 0.06371753 | 0.009795414 | -0.001951411 |  | 0.02638363 | 0.009595697 | -0.001100144 | 0.05180558 | 0.00955933 | -0.002286167 | 0.08201152 | 0.009553661 | -0.001258312
[5 empty] | 0.06510632 | 0.0106117 | -0.001973058 |  | 0.02666892 | 0.01039534 | -0.001089952 | 0.05533446 | 0.01035594 | -0.002304961 | 0.08162527 | 0.0103498 | -0.001265151
[5 empty] | 0.06681339 | 0.01142798 | -0.001955544 |  | 0.02734044 | 0.01119498 | -0.001104965 | 0.05533452 | 0.01115255 | -0.002294876 | 0.08651757 | 0.01114594 | -0.001278575
[5 empty] | 0.0670241 | 0.01224427 | -0.002075373 |  | 0.02718499 | 0.01199462 | -0.0009819482 | 0.05723605 | 0.01194916 | -0.00226575 | 0.08251228 | 0.01194208 | -0.001121858
[5 empty] | 0.06895682 | 0.01306055 | -0.002079094 |  | 0.027703 | 0.01279426 | -0.0009917943 | 0.05583698 | 0.01274577 | -0.002259448 | 0.08275466 | 0.01273821 | -0.001122989
[5 empty] | 0.07168208 | 0.01387684 | -0.002046847 |  | 0.02691913 | 0.0135939 | -0.0009778129 | 0.05469005 | 0.01354238 | -0.00224842 | 0.08433756 | 0.01353435 | -0.001135206
[5 empty] | 0.07107663 | 0.01469312 | -0.00204912 |  | 0.02805109 | 0.01439355 | -0.0009863789 | 0.05854614 | 0.01433899 | -0.002258548 | 0.08917006 | 0.01433049 | -0.00114075
[5 empty] | 0.07233544 | 0.0155094 | -0.002165543 |  | 0.02750812 | 0.01519319 | -0.000859 | 0.05911167 | 0.01513561 | -0.002212405 | 0.08938831 | 0.01512663 | -0.0009864775
[5 empty] | 0.07483723 | 0.01632569 | -0.002190658 |  | 0.02779762 | 0.01599283 | -0.0008703425 | 0.05978139 | 0.01593222 | -0.002222753 | 0.08535117 | 0.01592277 | -0.000985685
[5 empty] | 0.07497878 | 0.01714197 | -0.00220398 |  | 0.02875006 | 0.01679247 | -0.00087294 | 0.05817128 | 0.01672883 | -0.002220991 | 0.08747981 | 0.01671891 | -0.000996582
[5 empty] | 0.07607013 | 0.01795826 | -0.002201578 |  | 0.02917434 | 0.01759211 | -0.0008639353 | 0.05830184 | 0.01752544 | -0.00220602 | 0.09107002 | 0.01751505 | -0.0009858831
[5 empty] | 0.07753239 | 0.01877454 | -0.002311988 |  | 0.02975034 | 0.01839175 | -0.0007545555 | 0.05822789 | 0.01832205 | -0.002143874 | 0.08941789 | 0.01831118 | -0.0008609855
[5 empty] | 0.07738294 | 0.01959083 | -0.002292018 |  | 0.02853969 | 0.01919139 | -0.0007610479 | 0.05952519 | 0.01911866 | -0.002149886 | 0.08764891 | 0.01910732 | -0.0008659019
[5 empty] | 0.07877876 | 0.02040711 | -0.002318415 |  | 0.0291027 | 0.01999104 | -0.0007588586 | 0.06097301 | 0.01991527 | -0.002160838 | 0.09119 | 0.01990346 | -0.0008575353
[5 empty] | 0.07980675 | 0.0212234 | -0.002312447 |  | 0.02955892 | 0.02079068 | -0.0006661804 | 0.06048332 | 0.02071188 | -0.0021632 | 0.09114302 | 0.0206996 | -0.0008692658
[5 empty] | 0.07949704 | 0.02203968 | -0.002377562 |  | 0.03053356 | 0.02159032 | -0.0006652462 | 0.06108036 | 0.02150849 | -0.002077141 | 0.08945192 | 0.02149574 | -0.0007626863
[5 empty] | 0.08132019 | 0.02285596 | -0.002378514 |  | 0.03022634 | 0.02238996 | -0.0006687159 | 0.05848457 | 0.0223051 | -0.002072752 | 0.09272218 | 0.02229188 | -0.0007684225
[5 empty] | 0.08171113 | 0.02367225 | -0.002367808 |  | 0.02997763 | 0.0231896 | -0.0006713182 | 0.06233812 | 0.02310171 | -0.002091564 | 0.0930645 | 0.02308801 | -0.0007676577
[5 empty] | 0.08345409 | 0.02448853 | -0.002362099 |  | 0.03043265 | 0.02398924 | -0.0006637783 | 0.06282091 | 0.02389832 | -0.00209679 | 0.09405193 | 0.02388415 | -0.0006909965
[5 empty] | 0.08327106 | 0.02530482 | -0.002428765 |  | 0.02970396 | 0.02478888 | -0.0006015132 | 0.06230554 | 0.02469494 | -0.002005628 | 0.0944841 | 0.02468029 | -0.0006969516
[5 empty] | 0.08268567 | 0.0261211 | -0.002391143 |  | 0.02984808 | 0.02558852 | -0.0006035095 | 0.06178278 | 0.02549155 | -0.002007247 | 0.09339376 | 0.02547643 | -0.0006856646
[5 empty] | 0.08291334 | 0.02693739 | -0.002432141 |  | 0.03100759 | 0.02638817 | -0.0006093172 | 0.06409728 | 0.02628816 | -0.002011294 | 0.0964305 | 0.02627257 | -0.0006972978
[5 empty] | 0.08348795 | 0.02775367 | -0.002418395 |  | 0.03138362 | 0.02718781 | -0.0006096801 | 0.06209704 | 0.02708477 | -0.002024041 | 0.09825875 | 0.02706871 | -0.0006920352
[5 empty] | 0.08637589 | 0.02856996 | -0.002367258 |  | 0.03040396 | 0.02798745 | -0.0005549015 | 0.06153269 | 0.02788138 | -0.001951442 | 0.09444322 | 0.02786484 | -0.0006347199
[5 empty] | 0.0869115 | 0.02938624 | -0.002365824 |  | 0.0320253 | 0.02878709 | -0.000556006 | 0.06373414 | 0.02867799 | -0.001933212 | 0.09753794 | 0.02866098 | -0.0006326382
[5 empty] | 0.08706831 | 0.03020253 | -0.002379207 |  | 0.03179398 | 0.02958673 | -0.0005562822 | 0.06461179 | 0.0294746 | -0.001948533 | 0.09497503 | 0.02945712 | -0.0006280333
[5 empty] | 0.08671231 | 0.03101881 | -0.002368214 |  | 0.03115107 | 0.03038637 | -0.0005564478 | 0.06593555 | 0.03027121 | -0.00195183 | 0.09534953 | 0.03025326 | -0.0006332059
[5 empty] | 0.08811768 | 0.03183509 | -0.002334598 |  | 0.03186682 | 0.03118601 | -0.0005027056 | 0.063956 | 0.03106782 | -0.001826704 | 0.09804777 | 0.0310494 | -0.0005792591
[5 empty] | 0.08802727 | 0.03265138 | -0.002333435 |  | 0.03158376 | 0.03198566 | -0.0005024522 | 0.06374599 | 0.03186443 | -0.001853183 | 0.09582837 | 0.03184554 | -0.0005775846
[5 empty] | 0.08945346 | 0.03346766 | -0.002304581 |  | 0.03122284 | 0.0327853 | -0.0005054429 | 0.06509856 | 0.03266104 | -0.001837553 | 0.09687421 | 0.03264168 | -0.0005759679
[5 empty] | 0.0899354 | 0.03428395 | -0.002313423 |  | 0.0319577 | 0.03358494 | -0.000505595 | 0.06722386 | 0.03345765 | -0.001840863 | 0.1016533 | 0.03343781 | -0.0005797211
[5 empty] | 0.09080469 | 0.03510023 | -0.00223965 |  | 0.03209977 | 0.03438458 | -0.000462442 | 0.06389303 | 0.03425427 | -0.00171694 | 0.101219 | 0.03423395 | -0.0005266947
[5 empty] | 0.08995093 | 0.03591652 | -0.002227402 |  | 0.03200026 | 0.03518422 | -0.0004693532 | 0.06605266 | 0.03505088 | -0.001736746 | 0.1021049 | 0.03503009 | -0.0005257411
[5 empty] | 0.09090989 | 0.0367328 | -0.002229406 |  | 0.0324252 | 0.03598386 | -0.0004635161 | 0.06496792 | 0.03584749 | -0.00170695 | 0.1028067 | 0.03582623 | -0.0005346942
[5 empty] | 0.09119852 | 0.03754909 | -0.002082248 |  | 0.03329436 | 0.0367835 | -0.0004636562 | 0.06593049 | 0.0366441 | -0.001720729 | 0.1011095 | 0.03662237 | -0.0004865506
[5 empty] | 0.09179817 | 0.03836537 | -0.002102137 |  | 0.03287213 | 0.03758315 | -0.0004326885 | 0.06521919 | 0.03744071 | -0.00160224 | 0.09851731 | 0.03741851 | -0.000483881
[5 empty] | 0.09196108 | 0.03918165 | -0.002098787 |  | 0.03292598 | 0.03838279 | -0.0004261887 | 0.06799442 | 0.03823732 | -0.001585224 | 0.1018964 | 0.03821464 | -0.0004840751
[5 empty] | 0.09135961 | 0.03999794 | -0.002111348 |  | 0.0336488 | 0.03918243 | -0.0004288144 | 0.06876973 | 0.03903393 | -0.001598741 | 0.1054483 | 0.03901078 | -0.0004884436
[5 empty] | 0.09363133 | 0.04081422 | -0.00208497 |  | 0.03334829 | 0.03998207 | -0.0004345394 | 0.06568737 | 0.03983054 | -0.00160224 | 0.1057482 | 0.03980692 | -0.0004853857
[5 empty] | 0.09339998 | 0.04163051 | -0.001921743 |  | 0.03280235 | 0.04078171 | -0.0003934741 | 0.06984659 | 0.04062715 | -0.001440922 | 0.1047288 | 0.04060306 | -0.0004388596
[5 empty] | 0.09365763 | 0.04244679 | -0.00193294 |  | 0.03351793 | 0.04158135 | -0.0003987326 | 0.0680742 | 0.04142376 | -0.001453625 | 0.1067739 | 0.0413992 | -0.0004453537
[5 empty] | 0.09465426 | 0.04326308 | -0.001931588 |  | 0.03322265 | 0.04238099 | -0.0003925648 | 0.06904219 | 0.04222037 | -0.001436303 | 0.1061896 | 0.04219534 | -0.0004379761
[5 empty] | 0.09355255 | 0.04407936 | -0.001934291 |  | 0.03359139 | 0.04318064 | -0.0003565225 | 0.0706607 | 0.04301698 | -0.001431972 | 0.1034995 | 0.04299147 | -0.0004434099
[5 empty] | 0.09457101 | 0.04489565 | -0.001730511 |  | 0.03277861 | 0.04398028 | -0.0003620988 | 0.06903551 | 0.0438136 | -0.001273375 | 0.1043411 | 0.04378761 | -0.0003925602
[5 empty] | 0.09672421 | 0.04571193 | -0.001756283 |  | 0.03407841 | 0.04477992 | -0.0003591128 | 0.06766207 | 0.04461021 | -0.00128325 | 0.1038925 | 0.04458375 | -0.0003975157
[5 empty] | 0.09504278 | 0.04652821 | -0.00174775 |  | 0.03332449 | 0.04557956 | -0.0003593286 | 0.07033558 | 0.04540682 | -0.001274272 | 0.1043192 | 0.04537989 | -0.0003933134
[5 empty] | 0.0974186 | 0.0473445 | -0.001538321 |  | 0.03368123 | 0.0463792 | -0.0003627464 | 0.0696035 | 0.04620343 | -0.001286584 | 0.106798 | 0.04617603 | -0.0003933134
[5 empty] | 0.09507999 | 0.04816078 | -0.001519503 |  | 0.03380006 | 0.04717884 | -0.0003236974 | 0.06778525 | 0.04700004 | -0.001111648 | 0.1088045 | 0.04697217 | -0.0003485351
[5 empty] | 0.09708078 | 0.04897707 | -0.001538321 |  | 0.03350372 | 0.04797848 | -0.0003234401 | 0.06901275 | 0.04779665 | -0.001112645 | 0.1070221 | 0.04776831 | -0.0003471821
[5 empty] | 0.09694643 | 0.04979335 | -0.001543216 |  | 0.03374175 | 0.04877813 | -0.0003197091 | 0.07164297 | 0.04859326 | -0.001099463 | 0.1094687 | 0.04856444 | -0.0003473903
[5 empty] | 0.09611374 | 0.05060964 | -0.001515066 |  | 0.03396822 | 0.04957777 | -0.0003196448 | 0.06937844 | 0.04938987 | -0.001116744 | 0.1039435 | 0.04936058 | -0.0003499227
[5 empty] | 0.0978814 | 0.05142592 | -0.001305926 |  | 0.03512704 | 0.05037741 | -0.0002792822 | 0.06970351 | 0.05018648 | -0.0009163831 | 0.1095789 | 0.05015672 | -0.0002926678
[5 empty] | 0.0982545 | 0.05224221 | -0.001306706 |  | 0.0338885 | 0.05117705 | -0.0002785567 | 0.07004262 | 0.05098309 | -0.000920431 | 0.1054481 | 0.05095286 | -0.0002886567
[5 empty] | 0.09820778 | 0.05305849 | -0.001294226 |  | 0.03460284 | 0.05197669 | -0.0002809843 | 0.06933589 | 0.0517797 | -0.0009181311 | 0.1097755 | 0.051749 | -0.0002900518
[5 empty] | 0.09956957 | 0.05387477 | -0.001289417 |  | 0.03515403 | 0.05277633 | -0.0002810959 | 0.0719336 | 0.05257631 | -0.0009151871 | 0.1090826 | 0.05254514 | -0.0002917377
[5 empty] | 0.09972309 | 0.05469106 | -0.001054726 |  | 0.03446802 | 0.05357597 | -0.0002278216 | 0.0728898 | 0.05337293 | -0.0007212419 | 0.1065121 | 0.05334127 | -0.0002266461
[5 empty] | 0.09952369 | 0.05550734 | -0.001063695 |  | 0.03383657 | 0.05437562 | -0.0002281895 | 0.07257727 | 0.05416954 | -0.0007171399 | 0.1076859 | 0.05413741 | -0.0002259929
[5 empty] | 0.09811985 | 0.05632363 | -0.001045757 |  | 0.03408085 | 0.05517526 | -0.0002317309 | 0.07145851 | 0.05496615 | -0.0007257038 | 0.1072686 | 0.05493355 | -0.0002238082
[5 empty] | 0.09994494 | 0.05713991 | -0.001057681 |  | 0.03385585 | 0.0559749 | -0.0002321448 | 0.0711266 | 0.05576276 | -0.0007128939 | 0.1085927 | 0.05572969 | -0.0002243037
[5 empty] | 0.1003265 | 0.0579562 | -0.0008005113 |  | 0.03407587 | 0.05677454 | -0.0001712771 | 0.07156051 | 0.05655937 | -0.0005123345 | 0.1120544 | 0.05652583 | -0.0001467457
[5 empty] | 0.09900181 | 0.05877248 | -0.0008068252 |  | 0.03405491 | 0.05757418 | -0.0001740708 | 0.07027888 | 0.05735598 | -0.0005037592 | 0.1078601 | 0.05732197 | -0.0001489229
[5 empty] | 0.1016465 | 0.05958877 | -0.0007994723 |  | 0.03466608 | 0.05837382 | -0.0001739673 | 0.07313286 | 0.05815259 | -0.0005081737 | 0.1108613 | 0.0581181 | -0.0001472048
[5 empty] | 0.09957725 | 0.06040505 | -0.0007975541 |  | 0.03469694 | 0.05917346 | -0.0001722428 | 0.07398313 | 0.0589492 | -0.0005060425 | 0.1066324 | 0.05891424 | -0.0001485378
[5 empty] | 0.1013136 | 0.06122133 | -0.0005405287 |  | 0.03407891 | 0.05997311 | -0.0001038228 | 0.06974374 | 0.05974581 | -0.0002828462 | 0.1061555 | 0.05971038 | -5.700789e-05
[5 empty] | 0.1005092 | 0.06203762 | -0.0005349551 |  | 0.03557014 | 0.06077275 | -0.00010422 | 0.07081811 | 0.06054242 | -0.0002836693 | 0.1067033 | 0.06050652 | -5.714993e-05
[5 empty] | 0.09977358 | 0.0628539 | -0.0005379562 |  | 0.03471476 | 0.06157239 | -0.0001041364 | 0.07117284 | 0.06133903 | -0.0002854857 | 0.1091141 | 0.06130266 | -5.677495e-05
[5 empty] | 0.1012393 | 0.06367019 | -0.0005360805 |  | 0.03556179 | 0.06237203 | -0.0001046172 | 0.07391511 | 0.06213564 | -0.0002840098 | 0.1084315 | 0.0620988 | 5.375325e-05
[5 empty] | 0.1003141 | 0.06448647 | -0.0002678814 |  | 0.03507158 | 0.06317167 | -2.416508e-05 | 0.07280713 | 0.06293226 | -4.922041e-05 | 0.1084312 | 0.06289494 | 5.36503e-05
[5 empty] | 0.1020796 | 0.06530276 | -0.0002709203 |  | 0.03493633 | 0.06397131 | -2.437324e-05 | 0.0720252 | 0.06372887 | -4.925996e-05 | 0.1055562 | 0.06369107 | 5.407833e-05
[5 empty] | 0.1012648 | 0.06611904 | -0.0002699253 |  | 0.03485138 | 0.06477095 | -2.437324e-05 | 0.07355716 | 0.06452548 | -4.973452e-05 | 0.1092871 | 0.06448721 | 5.412168e-05
[5 empty] | 0.100519 | 0.06693533 | -0.0002704363 |  | 0.03566618 | 0.0655706 | -2.422559e-05 | 0.07413375 | 0.06532209 | -4.925502e-05 | 0.1098203 | 0.06528335 | 5.413793e-05
[5 empty] | 0.1012279 | 0.06775161 | -1.97634e-06 |  | 0.03450057 | 0.06637024 | 7.963537e-05 | 0.07333279 | 0.0661187 | 0.0001951766 | 0.1112854 | 0.06607949 | 0.0002081559
[5 empty] | 0.1017441 | 0.06856789 | -1.972569e-06 |  | 0.03465855 | 0.06716988 | 8.01763e-05 | 0.06993318 | 0.06691531 | 0.0001950988 | 0.1082601 | 0.06687563 | 0.0002081349
[5 empty] | 0.1002943 | 0.06938418 | -1.975149e-06 |  | 0.03571532 | 0.06796952 | 7.895126e-05 | 0.07210526 | 0.06771192 | 0.0001936976 | 0.1063823 | 0.06767177 | 0.0002100219
[5 empty] | 0.1013512 | 0.07020046 | -1.971378e-06 |  | 0.03550525 | 0.06876916 | 7.953196e-05 | 0.06999138 | 0.06850853 | 0.0001957994 | 0.1070881 | 0.0684679 | 0.0004168607
[5 empty] | 0.1011575 | 0.07101675 | 0.0002621109 |  | 0.03505606 | 0.0695688 | 0.0002342993 | 0.07269408 | 0.06930514 | 0.0004535967 | 0.1111312 | 0.06926404 | 0.0004175697
[5 empty] | 0.1020363 | 0.07183303 | 0.000259392 |  | 0.03431689 | 0.07036844 | 0.0002322044 | 0.07075574 | 0.07010175 | 0.0004517865 | 0.1064477 | 0.07006018 | 0.0004206557
[5 empty] | 0.1007184 | 0.07264932 | 0.0002632611 |  | 0.0356479 | 0.07116809 | 0.0002322743 | 0.07130274 | 0.07089836 | 0.0004565383 | 0.1065735 | 0.07085632 | 0.0004189041
[5 empty] | 0.1016628 | 0.0734656 | 0.0002616141 |  | 0.03478726 | 0.07196773 | 0.0002321113 | 0.07320267 | 0.07169497 | 0.0004486186 | 0.1123338 | 0.07165246 | 0.0004186956
[5 empty] | 0.1024463 | 0.07428189 | 0.0005292393 |  | 0.03425648 | 0.07276737 | 0.0004372299 | 0.07297036 | 0.07249159 | 0.0007408455 | 0.1123838 | 0.0724486 | 0.0006840822
[5 empty] | 0.1015785 | 0.07509817 | 0.0005290283 |  | 0.03539613 | 0.07356701 | 0.000440172 | 0.07187126 | 0.0732882 | 0.0007372452 | 0.1088423 | 0.07324473 | 0.0006782406
[5 empty] | 0.10088 | 0.07591445 | 0.0005240713 |  | 0.03421795 | 0.07436665 | 0.0004430701 | 0.07314595 | 0.07408481 | 0.0007372452 | 0.1125139 | 0.07404087 | 0.0006786481
[5 empty] | 0.1014825 | 0.07673074 | 0.0005247041 |  | 0.0340652 | 0.07516629 | 0.0004376251 | 0.07013596 | 0.07488142 | 0.0007359227 | 0.1086101 | 0.07483701 | 0.0006795312
[5 empty] | 0.1000478 | 0.07754702 | 0.0008067898 |  | 0.03460655 | 0.07596593 | 0.0006966895 | 0.07047614 | 0.07567803 | 0.001047652 | 0.1118106 | 0.07563315 | 0.001001452
[5 empty] | 0.1002719 | 0.07836331 | 0.0008042094 |  | 0.03429003 | 0.07676557 | 0.0007033493 | 0.07381073 | 0.07647464 | 0.001042394 | 0.1094107 | 0.07642929 | 0.0009941566
[5 empty] | 0.101581 | 0.07917959 | 0.0008111443 |  | 0.03466736 | 0.07756522 | 0.0007020173 | 0.06979916 | 0.07727125 | 0.001060903 | 0.1081574 | 0.07722543 | 0.0009943565
[5 empty] | 0.1008826 | 0.07999588 | 0.0008054996 |  | 0.03458557 | 0.07836486 | 0.0007074153 | 0.07304202 | 0.07806786 | 0.001042184 | 0.1082656 | 0.07802157 | 0.0009999529
[5 empty] | 0.1011117 | 0.08081216 | 0.001102222 |  | 0.03531576 | 0.0791645 | 0.001024002 | 0.07359868 | 0.07886447 | 0.001411743 | 0.106865 | 0.0788177 | 0.001389963
[5 empty] | 0.09976432 | 0.08162845 | 0.001108767 |  | 0.03550219 | 0.07996414 | 0.001030332 | 0.07237933 | 0.07966108 | 0.001407219 | 0.1082246 | 0.07961384 | 0.001366912
[5 empty] | 0.1005881 | 0.08244473 | 0.001110763 |  | 0.03396851 | 0.08076378 | 0.001028801 | 0.07151378 | 0.08045769 | 0.001406795 | 0.110335 | 0.08040998 | 0.001392171
[5 empty] | 0.09949311 | 0.08326102 | 0.001438499 |  | 0.0344319 | 0.08156342 | 0.001016958 | 0.0696269 | 0.0812543 | 0.001840405 | 0.1107931 | 0.08120612 | 0.001389135
[5 empty] | 0.09939604 | 0.0840773 | 0.001455423 |  | 0.03491059 | 0.08236306 | 0.001403494 | 0.069624 | 0.08205092 | 0.001821541 | 0.1076275 | 0.08200226 | 0.001806843
[5 empty] | 0.1007956 | 0.08489358 | 0.001453253 |  | 0.03489709 | 0.08316271 | 0.001389622 | 0.07243565 | 0.08284753 | 0.001842053 | 0.1098382 | 0.0827984 | 0.001811224
[5 empty] | 0.1009633 | 0.08570987 | 0.001439946 |  | 0.03511056 | 0.08396235 | 0.001411481 | 0.07265135 | 0.08364414 | 0.001820076 | 0.1063824 | 0.08359453 | 0.001807391
[5 empty] | 0.1019268 | 0.08652615 | 0.001457882 |  | 0.03420701 | 0.08476199 | 0.001389341 | 0.07115873 | 0.08444075 | 0.001847364 | 0.1100577 | 0.08439067 | 0.002326444
[5 empty] | 0.09984852 | 0.08734244 | 0.001820897 |  | 0.03377596 | 0.08556163 | 0.001827981 | 0.07015269 | 0.08523736 | 0.002330749 | 0.1066342 | 0.08518681 | 0.002339296
[5 empty] | 0.1007058 | 0.08815872 | 0.001811571 |  | 0.03392663 | 0.08636127 | 0.001837572 | 0.07218149 | 0.08603397 | 0.002335611 | 0.10733 | 0.08598295 | 0.002313592
[5 empty] | 0.09993482 | 0.08897501 | 0.001823641 |  | 0.03367075 | 0.08716091 | 0.00183665 | 0.07143858 | 0.08683058 | 0.002307365 | 0.106447 | 0.08677909 | 0.002315228
[5 empty] | 0.1006141 | 0.08979129 | 0.001813217 |  | 0.03414782 | 0.08796055 | 0.002350442 | 0.07009626 | 0.08762719 | 0.002309912 | 0.1067082 | 0.08757523 | 0.002336024
[5 empty] | 0.1006776 | 0.09060758 | 0.002285359 |  | 0.03418467 | 0.0887602 | 0.00233562 | 0.07114508 | 0.0884238 | 0.002895444 | 0.1059284 | 0.08837136 | 0.002899802
[5 empty] | 0.09931548 | 0.09142386 | 0.002274026 |  | 0.03472594 | 0.08955984 | 0.002367383 | 0.070066 | 0.08922041 | 0.002884805 | 0.1089418 | 0.0891675 | 0.002917311
[5 empty] | 0.1003544 | 0.09224014 | 0.002284453 |  | 0.03343726 | 0.09035948 | 0.002347854 | 0.07027001 | 0.09001702 | 0.002871577 | 0.1091953 | 0.08996364 | 0.002917311
[5 empty] | 0.09918674 | 0.09305643 | 0.002281279 |  | 0.03342851 | 0.09115912 | 0.002369971 | 0.07089302 | 0.09081363 | 0.002852023 | 0.1084083 | 0.09075978 | 0.002935404
[5 empty] | 0.1003176 | 0.09387271 | 0.002773623 |  | 0.0337299 | 0.09195876 | 0.002939709 | 0.07288651 | 0.09161025 | 0.003531798 | 0.1102314 | 0.09155592 | 0.003589259
[5 empty] | 0.1007202 | 0.094689 | 0.002775563 |  | 0.03369326 | 0.0927584 | 0.002939123 | 0.07058453 | 0.09240686 | 0.003542015 | 0.1104771 | 0.09235206 | 0.003543889
[5 empty] | 0.0996445 | 0.09550528 | 0.002761153 |  | 0.03431955 | 0.09355804 | 0.00295406 | 0.07033947 | 0.09320347 | 0.00349833 | 0.1054981 | 0.0931482 | 0.003582115
[5 empty] | 0.09835456 | 0.09632157 | 0.002764479 |  | 0.03433053 | 0.09435769 | 0.00290632 | 0.06938505 | 0.09400008 | 0.00429091 | 0.1062403 | 0.09394433 | 0.003597833
[5 empty] | 0.1003907 | 0.09713785 | 0.003364544 |  | 0.034441 | 0.09515733 | 0.00355789 | 0.07152551 | 0.09479669 | 0.004229879 | 0.1083383 | 0.09474047 | 0.00426126
[5 empty] | 0.1005248 | 0.09795414 | 0.003384994 |  | 0.03438225 | 0.09595697 | 0.003569687 | 0.0727347 | 0.0955933 | 0.004235427 | 0.1098251 | 0.09553661 | 0.004291809
[5 empty] | 0.09794102 | 0.09877042 | 0.0033394 |  | 0.03336621 | 0.09675661 | 0.003563967 | 0.07106802 | 0.09638991 | 0.004262742 | 0.1048406 | 0.09633275 | 0.004319345
[5 empty] | 0.09822579 | 0.0995867 | 0.003377283 |  | 0.03381699 | 0.09755625 | 0.003592568 | 0.07218494 | 0.09718652 | 0.004291336 | 0.106501 | 0.09712889 | 0.004263412
[5 empty] | 0.09963613 | 0.100403 | 0.004042363 |  | 0.03317703 | 0.09835589 | 0.004286023 | 0.0731449 | 0.09798313 | 0.00509764 | 0.1097293 | 0.09792503 | 0.005149803
[5 empty] | 0.0997293 | 0.1012193 | 0.004018637 |  | 0.03310589 | 0.09915553 | 0.004270995 | 0.07109866 | 0.09877974 | 0.005149871 | 0.1074188 | 0.09872116 | 0.005091532
[5 empty] | 0.09786038 | 0.1020356 | 0.004020245 |  | 0.03282449 | 0.09995518 | 0.004299763 | 0.06983318 | 0.09957635 | 0.00516216 | 0.1089132 | 0.0995173 | 0.005106867
[5 empty] | 0.0995112 | 0.1028518 | 0.004013409 |  | 0.03322774 | 0.1007548 | 0.004324237 | 0.07134067 | 0.100373 | 0.005075621 | 0.104528 | 0.1003134 | 0.005088465
[5 empty] | 0.09963665 | 0.1036681 | 0.004807377 |  | 0.03270195 | 0.1015545 | 0.005113854 | 0.07082408 | 0.1011696 | 0.006922628 | 0.1088619 | 0.1011096 | 0.00674777
[5 empty] | 0.09885918 | 0.1044844 | 0.004741293 |  | 0.03386194 | 0.1023541 | 0.005121994 | 0.07070743 | 0.1019662 | 0.007017421 | 0.1030884 | 0.1019057 | 0.006768646
[5 empty] | 0.0986555 | 0.1053007 | 0.004835151 |  | 0.03405886 | 0.1031537 | 0.005098592 | 0.07063361 | 0.1027628 | 0.006953994 | 0.1018724 | 0.1027019 | 0.006763932
[5 empty] | 0.0972707 | 0.106117 | 0.005927519 |  | 0.03344589 | 0.1039534 | 0.005058402 | 0.06922015 | 0.1035594 | 0.007006269 | 0.1023059 | 0.103498 | 0.006772687
[5 empty] | 0.09881615 | 0.1069333 | 0.005884321 |  | 0.03369059 | 0.104753 | 0.006579111 | 0.06750028 | 0.104356 | 0.01049105 | 0.1045393 | 0.1042941 | 0.00982823
[5 empty] | 0.09898562 | 0.1077495 | 0.005940537 |  | 0.03313146 | 0.1055527 | 0.006695979 | 0.06919329 | 0.1051526 | 0.01043051 | 0.1039355 | 0.1050903 | 0.00986384
[5 empty] | 0.09764383 | 0.1085658 | 0.005879587 |  | 0.03234054 | 0.1063523 | 0.006665434 | 0.06823721 | 0.1059492 | 0.01036475 | 0.1009999 | 0.1058864 | 0.0099222
[5 empty] | 0.09665156 | 0.1093821 | 0.005915684 |  | 0.03200152 | 0.1071519 | 0.006670082 | 0.06549668 | 0.1067459 | 0.01033866 | 0.09913372 | 0.1066825 | 0.009941983
[5 empty] | 0.09684885 | 0.1101984 | 0.008787454 |  | 0.03198302 | 0.1079516 | 0.009730846 | 0.06423955 | 0.1075425 | 0.0140191 | 0.1001616 | 0.1074787 | 0.01352847
[5 empty] | 0.09568433 | 0.1110147 | 0.008862192 |  | 0.03284524 | 0.1087512 | 0.009683045 | 0.06477275 | 0.1083391 | 0.01403876 | 0.0969984 | 0.1082748 | 0.01347574
[5 empty] | 0.09439561 | 0.111831 | 0.008865709 |  | 0.0312472 | 0.1095509 | 0.009705482 | 0.06399285 | 0.1091357 | 0.01409491 | 0.09600638 | 0.109071 | 0.01343789
[5 empty] | 0.09434819 | 0.1126473 | 0.008751403 |  | 0.03144052 | 0.1103505 | 0.009682069 | 0.06327659 | 0.1099323 | 0.01393487 | 0.0931882 | 0.1098671 | 0.01355686
[5 empty] | 0.0936766 | 0.1134635 | 0.01256488 |  | 0.03104966 | 0.1111502 | 0.01336843 | 0.06236496 | 0.1107289 | 0.0163831 | 0.0918521 | 0.1106632 | 0.01657882
[5 empty] | 0.09311889 | 0.1142798 | 0.01254853 |  | 0.03191148 | 0.1119498 | 0.01335101 | 0.06287812 | 0.1115255 | 0.01626605 | 0.09458518 | 0.1114594 | 0.01639215
[5 empty] | 0.09232387 | 0.1150961 | 0.01251332 |  | 0.03149176 | 0.1127494 | 0.01335905 | 0.06501599 | 0.1123221 | 0.01632295 | 0.0926181 | 0.1122555 | 0.01661186
[5 empty] | 0.0918296 | 0.1159124 | 0.01249195 |  | 0.03137243 | 0.1135491 | 0.0135279 | 0.06350861 | 0.1131187 | 0.01626605 | 0.0939034 | 0.1130517 | 0.01775196
[5 empty] | 0.09169833 | 0.1167287 | 0.01584042 |  | 0.03070945 | 0.1143487 | 0.01657609 | 0.0612388 | 0.1139153 | 0.01725197 | 0.09452461 | 0.1138478 | 0.01785731
[5 empty] | 0.08951777 | 0.117545 | 0.01599876 |  | 0.0302098 | 0.1151484 | 0.01666187 | 0.06348716 | 0.114712 | 0.01716402 | 0.08827721 | 0.1146439 | 0.01776267
[5 empty] | 0.09016346 | 0.1183612 | 0.01603395 |  | 0.02971579 | 0.115948 | 0.01657444 | 0.06382044 | 0.1155086 | 0.01716057 | 0.09040704 | 0.1154401 | 0.0177216
[5 empty] | 0.08938915 | 0.1191775 | 0.01600676 |  | 0.03055033 | 0.1167476 | 0.01651175 | 0.06381557 | 0.1163052 | 0.01713642 | 0.0899442 | 0.1162362 | 0.01789302
[5 empty] | 0.08989357 | 0.1199938 | 0.01762491 |  | 0.03033977 | 0.1175473 | 0.01808082 | 0.0635794 | 0.1171018 | 0.01823433 | 0.08979207 | 0.1170323 | 0.01834524
[5 empty] | 0.08758919 | 0.1208101 | 0.01768542 |  | 0.03017152 | 0.1183469 | 0.01801785 | 0.06436521 | 0.1178984 | 0.01811259 | 0.08790417 | 0.1178285 | 0.0184504
[5 empty] | 0.08698779 | 0.1216264 | 0.01763381 |  | 0.02881285 | 0.1191466 | 0.01806103 | 0.06332741 | 0.118695 | 0.01821616 | 0.09270199 | 0.1186246 | 0.01836923
[5 empty] | 0.0880804 | 0.1224427 | 0.01843875 |  | 0.02946922 | 0.1199462 | 0.01801425 | 0.06093578 | 0.1194916 | 0.01827794 | 0.08887881 | 0.1194208 | 0.01843749
[5 empty] | 0.08728869 | 0.123259 | 0.01860562 |  | 0.02999727 | 0.1207459 | 0.01880578 | 0.05988476 | 0.1202882 | 0.01898909 | 0.09177139 | 0.1202169 | 0.01915394
[5 empty] | 0.0873564 | 0.1240752 | 0.01855556 |  | 0.02943838 | 0.1215455 | 0.01854296 | 0.06286277 | 0.1210848 | 0.01910707 | 0.09350733 | 0.121013 | 0.01896971
[5 empty] | 0.08632735 | 0.1248915 | 0.01853517 |  | 0.02841448 | 0.1223451 | 0.01855041 | 0.05963562 | 0.1218815 | 0.01901382 | 0.09122945 | 0.1218092 | 0.01881967
[5 empty] | 0.08756086 | 0.1257078 | 0.01863714 |  | 0.02952068 | 0.1231448 | 0.01869953 | 0.06248841 | 0.1226781 | 0.01976359 | 0.09099759 | 0.1226053 | 0.01887475
[5 empty] | 0.08553583 | 0.1265241 | 0.01922788 |  | 0.0296535 | 0.1239444 | 0.01934018 | 0.06053887 | 0.1234747 | 0.01982702 | 0.08743652 | 0.1234015 | 0.01933801
[5 empty] | 0.08710408 | 0.1273404 | 0.019349 |  | 0.02911646 | 0.1247441 | 0.01917093 | 0.06036971 | 0.1242713 | 0.01984684 | 0.09044187 | 0.1241976 | 0.01961669
[5 empty] | 0.08575903 | 0.1281567 | 0.01937399 |  | 0.02805398 | 0.1255437 | 0.0194248 | 0.06178805 | 0.1250679 | 0.01976359 | 0.09317636 | 0.1249937 | 0.01934191
[5 empty] | 0.08570092 | 0.1289729 | 0.01923365 |  | 0.02896147 | 0.1263433 | 0.01938634 | 0.06153879 | 0.1258645 | 0.01994198 | 0.08938993 | 0.1257899 | 0.01944909
[5 empty] | 0.0862457 | 0.1297892 | 0.01997483 |  | 0.02808441 | 0.127143 | 0.01990125 | 0.05911763 | 0.1266611 | 0.02065297 | 0.09206123 | 0.126586 | 0.01990806
[5 empty] | 0.08524932 | 0.1306055 | 0.01981805 |  | 0.02772838 | 0.1279426 | 0.01989729 | 0.058938 | 0.1274577 | 0.02049887 | 0.090796 | 0.1273821 | 0.01989011
[5 empty] | 0.08559509 | 0.1314218 | 0.01989743 |  | 0.02904342 | 0.1287423 | 0.01983403 | 0.06065933 | 0.1282543 | 0.02062215 | 0.08702337 | 0.1281783 | 0.02007352
[5 empty] | 0.0849905 | 0.1322381 | 0.01967516 |  | 0.02767186 | 0.1295419 | 0.01986764 | 0.05888159 | 0.129051 | 0.02047422 | 0.08702191 | 0.1289744 | 0.02003764
[5 empty] | 0.08415059 | 0.1330544 | 0.0203124 |  | 0.02784483 | 0.1303415 | 0.02019632 | 0.05970005 | 0.1298476 | 0.02099152 | 0.09238221 | 0.1297706 | 0.02014166
[5 empty] | 0.08326645 | 0.1338707 | 0.02024914 |  | 0.02772196 | 0.1311412 | 0.0201234 | 0.06231092 | 0.1306442 | 0.02100636 | 0.08587525 | 0.1305667 | 0.02046299
[5 empty] | 0.08377794 | 0.1346869 | 0.02033281 |  | 0.02772551 | 0.1319408 | 0.02040292 | 0.06184761 | 0.1314408 | 0.02120143 | 0.08801864 | 0.1313628 | 0.02026368
[5 empty] | 0.08282906 | 0.1355032 | 0.02031852 |  | 0.02739549 | 0.1327405 | 0.02020442 | 0.06145025 | 0.1322374 | 0.02179267 | 0.08684285 | 0.132159 | 0.0203613
[5 empty] | 0.08361123 | 0.1363195 | 0.02089086 |  | 0.02720776 | 0.1335401 | 0.02048089 | 0.0594564 | 0.133034 | 0.02169679 | 0.08946508 | 0.1329551 | 0.02065639
[5 empty] | 0.08289972 | 0.1371358 | 0.02109155 |  | 0.02839779 | 0.1343398 | 0.02049951 | 0.06131581 | 0.1338306 | 0.02188202 | 0.08771968 | 0.1337513 | 0.02067708
[5 empty] | 0.08359942 | 0.1379521 | 0.0207926 |  | 0.02752926 | 0.1351394 | 0.02061328 | 0.06050585 | 0.1346272 | 0.02167282 | 0.08580878 | 0.1345474 | 0.02057363
[5 empty] | 0.08182166 | 0.1387684 | 0.0209473 |  | 0.02759503 | 0.135939 | 0.02063189 | 0.0604556 | 0.1354238 | 0.02173819 | 0.09006314 | 0.1353435 | 0.02100489
[5 empty] | 0.08296711 | 0.1395846 | 0.02116864 |  | 0.02750745 | 0.1367387 | 0.02091761 | 0.0613114 | 0.1362205 | 0.02249355 | 0.08859844 | 0.1361397 | 0.02079908
[5 empty] | 0.08272785 | 0.1404009 | 0.02136927 |  | 0.02705806 | 0.1375383 | 0.02125462 | 0.05847188 | 0.1370171 | 0.02253148 | 0.09163788 | 0.1369358 | 0.0211792
[5 empty] | 0.08327939 | 0.1412172 | 0.02130097 |  | 0.02804979 | 0.138338 | 0.02093236 | 0.06105464 | 0.1378137 | 0.02248909 | 0.08899519 | 0.1377319 | 0.02091669
[5 empty] | 0.08252718 | 0.1420335 | 0.02155496 |  | 0.02749644 | 0.1391376 | 0.02104188 | 0.06193775 | 0.1386103 | 0.02224142 | 0.08808154 | 0.1385281 | 0.02092929
[5 empty] | 0.08173239 | 0.1428498 | 0.02156017 |  | 0.0272549 | 0.1399372 | 0.02118828 | 0.06143757 | 0.1394069 | 0.02254706 | 0.08899731 | 0.1393242 | 0.02105232
[5 empty] | 0.08308015 | 0.1436661 | 0.02185992 |  | 0.0278179 | 0.1407369 | 0.02140429 | 0.05903066 | 0.1402035 | 0.02297046 | 0.08808972 | 0.1401204 | 0.02116928
[5 empty] | 0.08289237 | 0.1444823 | 0.02165574 |  | 0.02687963 | 0.1415365 | 0.02149412 | 0.05956427 | 0.1410001 | 0.02262673 | 0.08529213 | 0.1409165 | 0.02117991
[5 empty] | 0.08179429 | 0.1452986 | 0.02189636 |  | 0.0268305 | 0.1423362 | 0.02140429 | 0.06114863 | 0.1417967 | 0.02294769 | 0.08594596 | 0.1417126 | 0.02107571
[5 empty] | 0.08060561 | 0.1461149 | 0.02195587 |  | 0.02766065 | 0.1431358 | 0.0214941 | 0.05904441 | 0.1425933 | 0.02318051 | 0.08710928 | 0.1425088 | 0.0215066
[5 empty] | 0.08030253 | 0.1469312 | 0.02196688 |  | 0.026186 | 0.1439355 | 0.02174967 | 0.05989929 | 0.1433899 | 0.02330549 | 0.08743026 | 0.1433049 | 0.0213519
[5 empty] | 0.08189394 | 0.1477475 | 0.02210352 |  | 0.02729665 | 0.1447351 | 0.0215894 | 0.05977118 | 0.1441866 | 0.02313191 | 0.08532135 | 0.1441011 | 0.02158179
[5 empty] | 0.08113368 | 0.1485638 | 0.02210572 |  | 0.02675038 | 0.1455347 | 0.0217735 | 0.05931027 | 0.1449832 | 0.02300694 | 0.08632359 | 0.1448972 | 0.02144644
[5 empty] | 0.08061517 | 0.1493801 | 0.02207036 |  | 0.02613074 | 0.1463344 | 0.02170062 | 0.0608422 | 0.1457798 | 0.02341514 | 0.09087485 | 0.1456933 | 0.0217528
[5 empty] | 0.08206005 | 0.1501963 | 0.02218183 |  | 0.02591309 | 0.147134 | 0.02178157 | 0.05933876 | 0.1465764 | 0.02345266 | 0.08738982 | 0.1464895 | 0.02176797
[5 empty] | 0.08035004 | 0.1510126 | 0.022514 |  | 0.02591288 | 0.1479337 | 0.02166999 | 0.06148231 | 0.147373 | 0.02323455 | 0.08870347 | 0.1472856 | 0.02181995
[5 empty] | 0.08081104 | 0.1518289 | 0.02238024 |  | 0.02606086 | 0.1487333 | 0.02196097 | 0.06105201 | 0.1481696 | 0.02382522 | 0.0891754 | 0.1480817 | 0.02167482
[5 empty] | 0.08060319 | 0.1526452 | 0.02269338 |  | 0.02670119 | 0.1495329 | 0.02188175 | 0.06020552 | 0.1489662 | 0.02364754 | 0.08617237 | 0.1488779 | 0.02175222
[5 empty] | 0.08016963 | 0.1534615 | 0.02235605 |  | 0.02585241 | 0.1503326 | 0.022197 | 0.06109919 | 0.1497628 | 0.02345328 | 0.08664975 | 0.149674 | 0.0216476
[5 empty] | 0.07971924 | 0.1542778 | 0.02229758 |  | 0.02665094 | 0.1511322 | 0.02226093 | 0.05841574 | 0.1505594 | 0.02389392 | 0.09026905 | 0.1504702 | 0.02162363
[5 empty] | 0.07975421 | 0.155094 | 0.02250672 |  | 0.02663417 | 0.1519319 | 0.0221507 | 0.05971186 | 0.1513561 | 0.02362148 | 0.08815218 | 0.1512663 | 0.02178056
[5 empty] | 0.08120396 | 0.1559103 | 0.02255599 |  | 0.02564281 | 0.1527315 | 0.02194745 | 0.05998466 | 0.1521527 | 0.0238983 | 0.08499187 | 0.1520624 | 0.0219644
[5 empty] | 0.08111839 | 0.1567266 | 0.02272567 |  | 0.02605263 | 0.1535311 | 0.02236849 | 0.05827187 | 0.1529493 | 0.02390307 | 0.08922584 | 0.1528586 | 0.021925
[5 empty] | 0.08009905 | 0.1575429 | 0.02242251 |  | 0.02640432 | 0.1543308 | 0.02195409 | 0.05746146 | 0.1537459 | 0.02372654 | 0.08485598 | 0.1536547 | 0.02187028
[5 empty] | 0.08106847 | 0.1583592 | 0.02279128 |  | 0.02617909 | 0.1551304 | 0.02238179 | 0.05790887 | 0.1545425 | 0.02366213 | 0.08413376 | 0.1544509 | 0.02185277
[5 empty] | 0.08103098 | 0.1591755 | 0.02291903 |  | 0.02650667 | 0.1559301 | 0.02204181 | 0.0598231 | 0.1553391 | 0.02396909 | 0.08574258 | 0.155247 | 0.02199111
[5 empty] | 0.08045186 | 0.1599918 | 0.02289633 |  | 0.02557115 | 0.1567297 | 0.0222396 | 0.05818299 | 0.1561357 | 0.02404093 | 0.08718506 | 0.1560431 | 0.02201086
[5 empty] | 0.08073619 | 0.160808 | 0.02280099 |  | 0.02627933 | 0.1575294 | 0.02221071 | 0.06100136 | 0.1569323 | 0.02372004 | 0.08943985 | 0.1568393 | 0.02186168
[5 empty] | 0.07959983 | 0.1616243 | 0.02259758 |  | 0.02639597 | 0.158329 | 0.02203823 | 0.05919869 | 0.1577289 | 0.02418647 | 0.08744523 | 0.1576354 | 0.0217654
[5 empty] | 0.07916815 | 0.1624406 | 0.02270889 |  | 0.02570771 | 0.1591286 | 0.02218945 | 0.05909291 | 0.1585256 | 0.02410258 | 0.09078471 | 0.1584315 | 0.02187076