## 1
Общество с ограниченной ответственностью "Инженерная геология" (ООО "ИнжГео") | [10 empty] | Общество с ограниченной ответственностью "Инженерная геология" (ООО "ИнжГео")
Юр. адрес: 117279, г. Москва, ул. Миклухо-Маклая, 36 а, этаж 5, пом. XXIII к. 76-84 | [10 empty] | Юр. адрес: 117279, г. Москва, ул. Миклухо-Маклая, 36 а, этаж 5, пом. XXIII к. 76-84 | [8 empty] | нагр |  |  | X0 | Y0 | R |  | нагр |  |  |  | X0 | Y0 | R | нагр |  |  |  | X0 | Y0 | R |  | нагр |  |  |  | X0 | Y0 | R
Телефон/факс +7 (495) 132-30-00, Адрес электронной почты inbox@inj-geo.ru | [10 empty] | Телефон/факс +7 (495) 132-30-00, Адрес электронной почты inbox@inj-geo.ru | [12 empty] | 0 | [7 empty] | 0 | [6 empty] | 0 | [7 empty] | 0
[20 empty] | девиатор | [6 empty] | девиатор | [6 empty] | девиатор | [7 empty] | девиатор
Испытательная лаборатория ООО «ИнжГео» | [10 empty] | Испытательная лаборатория ООО «ИнжГео» | [8 empty] | x0 | Угол | X | Y |  |  |  | x0 |  | Угол | X | Y |  |  | x0 |  | Угол | X | Y |  |  |  | x0 |  | Угол | X | Y
Адрес места осуществления деятельности лаборатории: г. Москва, просп. Вернадского, д. 51, стр. 1 | [10 empty] | Адрес места осуществления деятельности лаборатории: г. Москва, просп. Вернадского, д. 51, стр. 1 | [9 empty] | 0 | [7 empty] | 0 | [6 empty] | 0 | [7 empty] | 0
Телефон +7(910)4557682, E-mail: slg85@mail.ru | [10 empty] | Телефон +7(910)4557682, E-mail: slg85@mail.ru | [9 empty] | 5 | [7 empty] | 5 | [6 empty] | 5 | [7 empty] | 5
[21 empty] | 10 | [7 empty] | 10 | [6 empty] | 10 | [7 empty] | 10
Протокол испытаний № 13-63/26 от 24-11-2022 | [20 empty] | 15 | [7 empty] | 15 | [6 empty] | 15 | [7 empty] | 15
Наименование и адрес заказчика: ООО Регионстрой | [20 empty] | 20 | [7 empty] | 20 | [6 empty] | 20 | [7 empty] | 20
Наименование объекта: Переход трубопровода через р. Енисей | [20 empty] | 25 | [7 empty] | 25 | [6 empty] | 25 | [7 empty] | 25
Наименование используемого метода/методики: ГОСТ 12248.4-2020 | [20 empty] | 30 | [7 empty] | 30 | [6 empty] | 30 | [7 empty] | 30
Условия проведения испытания: температура окружающей среды (18 - 25)0С, влажность воздуха (40 - 75)% | [20 empty] | 35 | [7 empty] | 35 | [6 empty] | 35 | [7 empty] | 35
Дата получение объекта подлежащего испытаниям: 28.10.2022 | [20 empty] | 40 | [7 empty] | 40 | [6 empty] | 40 | [7 empty] | 40
Дата испытания: 25.10.2022-19.11.2026 | [20 empty] | 45 | [7 empty] | 45 | [6 empty] | 45 | [7 empty] | 45
Испытание грунтов методом трехосного сжатия | [10 empty] | Испытание грунтов методом трехосного сжатия | [9 empty] | 50 | [7 empty] | 50 | [6 empty] | 50 | [7 empty] | 50
Лабораторный номер: |  | 1061 | [5 empty] | We, % = | 0.40178518 |  | Лабораторный номер: | [6 empty] | We, % = |  |  | 55 | [7 empty] | 55 | [6 empty] | 55 | [7 empty] | 55
Номер скважины: |  | BH-052 | [5 empty] | ρ, г/см3 = |  |  | Номер скважины: | [6 empty] | ρ, г/см3 = |  |  | 60 | [7 empty] | 60 | [6 empty] | 60 | [7 empty] | 60
Глубина отбора, м: |  | 0.7 | [5 empty] | ρs, г/см3 = | 2.73 |  | Глубина отбора, м: | [6 empty] | ρs, г/см3 = |  |  | 65 | [7 empty] | 65 | [6 empty] | 65 | [7 empty] | 65
Наименование грунта: |  | Суглинок, после оттаивания текучий, легкий пылеватый | [5 empty] | e, д.е. = | 0.6 |  | Наименование грунта: | [6 empty] | e, д.е. = |  |  | 70 | [7 empty] | 70 | [6 empty] | 70 | [7 empty] | 70
Схема проведения опыта: |  | КД | [5 empty] | IL, д.е. = | 1.038 |  | Схема проведения опыта: | [6 empty] | IL, д.е. = |  |  | 75 | [7 empty] | 75 | [6 empty] | 75 | [7 empty] | 75
Результаты испытаний | [10 empty] | Результаты испытаний | [9 empty] | 80 | [7 empty] | 80 | [6 empty] | 80 | [7 empty] | 80
[21 empty] | 85 | [7 empty] | 85 | [6 empty] | 85 | [7 empty] | 85
[21 empty] | 90 | [7 empty] | 90 | [6 empty] | 90 | [7 empty] | 90
[21 empty] | 95 | [7 empty] | 95 | [6 empty] | 95 | [7 empty] | 95
[21 empty] | 100 | [7 empty] | 100 | [6 empty] | 100 | [7 empty] | 100
[21 empty] | 105 | [7 empty] | 105 | [6 empty] | 105 | [7 empty] | 105
[21 empty] | 110 | [7 empty] | 110 | [6 empty] | 110 | [7 empty] | 110
[21 empty] | 115 | [7 empty] | 115 | [6 empty] | 115 | [7 empty] | 115
[21 empty] | 120 | [7 empty] | 120 | [6 empty] | 120 | [7 empty] | 120
[21 empty] | 125 | [7 empty] | 125 | [6 empty] | 125 | [7 empty] | 125
[21 empty] | 130 | [7 empty] | 130 | [6 empty] | 130 | [7 empty] | 130
[21 empty] | 135 | [7 empty] | 135 | [6 empty] | 135 | [7 empty] | 135
[21 empty] | 140 | [7 empty] | 140 | [6 empty] | 140 | [7 empty] | 140
[21 empty] | 145 | [7 empty] | 145 | [6 empty] | 145 | [7 empty] | 145
[21 empty] | 150 | [7 empty] | 150 | [6 empty] | 150 | [7 empty] | 150
[21 empty] | 155 | [7 empty] | 155 | [6 empty] | 155 | [7 empty] | 155
[21 empty] | 160 | [7 empty] | 160 | [6 empty] | 160 | [7 empty] | 160
[21 empty] | 165 | [7 empty] | 165 | [6 empty] | 165 | [7 empty] | 165
[21 empty] | 170 | [7 empty] | 170 | [6 empty] | 170 | [7 empty] | 170
[21 empty] | 175 | [7 empty] | 175 | [6 empty] | 175 | [7 empty] | 175
[21 empty] | 180 | [7 empty] | 180 | [6 empty] | 180 | [7 empty] | 180
[13 empty] | Давление в камере, Мпа σ3 | Вертикальная нагрузка, Мпа σ1 | Поровое давление, Мпа u
[13 empty] | 0.05 | 0.08493633 |  |  |  |  | 1 | [6 empty] | σ3,кПа | σ1,кПа | u, кПа |  |  |  | 4
[13 empty] | 0.15 | 0.2220252 | [26 empty] | δ3, Мпа | δ1-δ3, МПа | δ1, МПа | δ1, КПа
[13 empty] | 0.25 | 0.3591141 | [20 empty] | С, МПа:
φ, град:
E, Мпа
[26 empty] | x | 0
[26 empty] | y |  |  |  | С, кПа | φ,°
Эффективные значения угла внутреннего трения и удельного сцепления ϕ', С'
[13 empty] | ϕ', град. = | 9
[13 empty] | С', МПа = | 0.007
|  | K0, д.е. | 0.8435655 | Эффективное напряжение, Мпа: |  |  |  |  | 0.04217828
|  | Модуль деформации E0, МПа: |  | Точки нахождения модуля Е0, Мпа (полное напряжение): |  |  |  |  | 0.04217828 | 0.06748524
|  | Модуль деформации E50, МПа: |  | qmax Давление при разрушении образца, Мпа (девиатор): |  |  |  |  | 0.1012279
|  | Коэф. Поперечной деформации, ϑ: |  | 0,5 qmax, Мпа (девиатор): |  |  |  |  | 0.05061393
| Начальник исп. лаборатории: | [6 empty] | Семиколенова Л.Г. |  |  |  |  | Начальник исп. лаборатории: |  |  |  |  | Семиколенова Л.Г.
Лист 1 , всего листов 2 | [11 empty] | Лист 2 , всего листов 2
Частичное воспроизведение протокола испытаний без письменного разрешения ООО «ИнжГео» ЗАПРЕЩАЕТСЯ | [11 empty] | Частичное воспроизведение протокола испытаний без письменного разрешения ООО «ИнжГео» ЗАПРЕЩАЕТСЯ
E0 |  |  | E50 |  | Деформация |  |  |  | Первая прочность |  |  | Вторая прочность |  |  | Третья прочность
devE0 | epsE0 |  | dev50 | epsE50 | dev | eps | ev |  | dev1 | eps1 | ev1 | dev1 | eps1 | ev2 | dev1 | eps1 | ev3
0.02530697 | 0.001685803 |  | 0.05061393 | 0.00505741 | 0 | 0 | 0 |  | 0 | 0 | 0 | 0.01440504 | 0.0003166931 | 0 | 0 | 0 | 0
[5 empty] | 0.01393462 | 0.0008162845 | 0 |  | 0.009956854 | 0.0006632679 | 0 | 0.0360126 | 0.001187599 | 0 | 0.03109751 | 0.0004603413 | 0
Секущая модуля Е0 |  |  | Линия Q max |  | 0.02530697 | 0.001685803 | 0 |  | 0.01746816 | 0.001745442 | 0 | 0.03730147 | 0.001593676 | 0 | 0.05455704 | 0.001211424 | 0
| 0 |  |  | 0 | 0.03364442 | 0.002448853 | -0.002432608 |  | 0.01880237 | 0.002398924 | -0.002307102 | 0.0403142 | 0.002390515 | -0.002751334 | 0.06310899 | 0.002390874 | -0.001169819
[5 empty] | 0.04009875 | 0.003265138 | -0.002448272 |  | 0.01938961 | 0.003198566 | -0.002308019 | 0.04214276 | 0.003187353 | -0.002718136 | 0.06112397 | 0.003187832 | -0.001166086
[5 empty] | 0.04508067 | 0.004081422 | -0.00246051 |  | 0.02086679 | 0.003998207 | -0.002291746 | 0.04504973 | 0.003984191 | -0.002747493 | 0.06658732 | 0.00398479 | -0.001161654
|  |  | Линия 0,5 Q max |  | 0.05061393 | 0.00505741 | -0.002445824 |  | 0.020876 | 0.004797848 | -0.002308019 | 0.04771026 | 0.004781029 | -0.002749414 | 0.06942797 | 0.004781747 | -0.001175417
|  |  |  | 0 | 0.05285702 | 0.005713991 | -0.001820848 |  | 0.02175443 | 0.00559749 | -0.002259194 | 0.04884422 | 0.005577867 | -0.002919139 | 0.07068773 | 0.005578705 | -0.001402712
[5 empty] | 0.05555706 | 0.006530276 | -0.001815558 |  | 0.02216279 | 0.006397131 | -0.002263529 | 0.0504956 | 0.006374705 | -0.002906608 | 0.07377394 | 0.006375663 | -0.001420223
[5 empty] | 0.05762341 | 0.00734656 | -0.001831609 |  | 0.02407496 | 0.007196773 | -0.002264441 | 0.05198685 | 0.007171544 | -0.002892328 | 0.07644629 | 0.007172621 | -0.001415422
[5 empty] | 0.06092255 | 0.008162845 | -0.001816653 |  | 0.02345609 | 0.007996414 | -0.002296155 | 0.05314416 | 0.007968382 | -0.002899322 | 0.08026804 | 0.007969579 | -0.00141867
[5 empty] | 0.0622093 | 0.008979129 | -0.001554362 |  | 0.02495647 | 0.008796055 | -0.002270056 | 0.05334317 | 0.00876522 | -0.003037695 | 0.08001027 | 0.008766537 | -0.001592969
Коэфф. Точки |  |  |  |  | 0.06368716 | 0.009795414 | -0.001563653 |  | 0.0256158 | 0.009595697 | -0.002282042 | 0.05304871 | 0.009562058 | -0.003039211 | 0.08251967 | 0.009563495 | -0.001600174
[5 empty] | 0.06572748 | 0.0106117 | -0.001542904 |  | 0.02592709 | 0.01039534 | -0.002252641 | 0.05449932 | 0.0103589 | -0.003005253 | 0.08452226 | 0.01036045 | -0.001616187
[5 empty] | 0.0690092 | 0.01142798 | -0.001547549 |  | 0.02555412 | 0.01119498 | -0.002256485 | 0.05649365 | 0.01115573 | -0.00304012 | 0.08497533 | 0.01115741 | -0.001614746
[5 empty] | 0.06892433 | 0.01224427 | -0.001333829 |  | 0.02714131 | 0.01199462 | -0.002228822 | 0.05603097 | 0.01195257 | -0.003091381 | 0.08988504 | 0.01195437 | -0.001739354
[5 empty] | 0.07228262 | 0.01306055 | -0.001320646 |  | 0.02683073 | 0.01279426 | -0.002252725 | 0.0560994 | 0.01274941 | -0.003089828 | 0.09386002 | 0.01275133 | -0.001728398
[5 empty] | 0.07217742 | 0.01387684 | -0.001337824 |  | 0.02674297 | 0.0135939 | -0.002223907 | 0.05839705 | 0.01354625 | -0.003077712 | 0.09238624 | 0.01354828 | -0.001741962
[5 empty] | 0.07352123 | 0.01469312 | -0.001337159 |  | 0.02666871 | 0.01439355 | -0.002229939 | 0.05782565 | 0.01434309 | -0.003087343 | 0.09002234 | 0.01434524 | -0.001737267
[5 empty] | 0.07475102 | 0.0155094 | -0.001152167 |  | 0.02710102 | 0.01519319 | -0.002201273 | 0.05704546 | 0.01513993 | -0.003151358 | 0.09409888 | 0.0151422 | -0.001826051
[5 empty] | 0.0778105 | 0.01632569 | -0.001153794 |  | 0.02758945 | 0.01599283 | -0.002216453 | 0.0603747 | 0.01593676 | -0.003156395 | 0.09234014 | 0.01593916 | -0.001815433
[5 empty] | 0.07740913 | 0.01714197 | -0.001152167 |  | 0.02762302 | 0.01679247 | -0.002216233 | 0.05751161 | 0.0167336 | -0.003178745 | 0.09272988 | 0.01673612 | -0.001818911
[5 empty] | 0.08023683 | 0.01795826 | -0.00115879 |  | 0.02872695 | 0.01759211 | -0.002195553 | 0.05964388 | 0.01753044 | -0.003159543 | 0.09574252 | 0.01753307 | -0.001846004
[5 empty] | 0.08052215 | 0.01877454 | -0.001037653 |  | 0.02790183 | 0.01839175 | -0.002176811 | 0.05889777 | 0.01832728 | -0.003141772 | 0.09322933 | 0.01833003 | -0.001879787
[5 empty] | 0.08104401 | 0.01959083 | -0.001032208 |  | 0.02785672 | 0.01919139 | -0.002170327 | 0.06261819 | 0.01912412 | -0.003175643 | 0.09991667 | 0.01912699 | -0.001897849
[5 empty] | 0.08144131 | 0.02040711 | -0.001018953 |  | 0.02799412 | 0.01999104 | -0.002164492 | 0.0620173 | 0.01992095 | -0.003179125 | 0.09484483 | 0.01992395 | -0.001876777
[5 empty] | 0.0825053 | 0.0212234 | -0.00103118 |  | 0.02963665 | 0.02079068 | -0.002126426 | 0.06101307 | 0.02071779 | -0.003194498 | 0.09772849 | 0.02072091 | -0.001883738
[5 empty] | 0.08295732 | 0.02203968 | -0.0009206204 |  | 0.02861372 | 0.02159032 | -0.002105867 | 0.06250973 | 0.02151463 | -0.003158369 | 0.09900145 | 0.02151786 | -0.001887593
[5 empty] | 0.08523402 | 0.02285596 | -0.0009205287 |  | 0.02927873 | 0.02238996 | -0.002098449 | 0.06218398 | 0.02231147 | -0.003167243 | 0.09995894 | 0.02231482 | -0.001893284
[5 empty] | 0.08625133 | 0.02367225 | -0.0009096202 |  | 0.0301275 | 0.0231896 | -0.002135963 | 0.06266885 | 0.02310831 | -0.003181504 | 0.097601 | 0.02311178 | -0.001892715
[5 empty] | 0.08585271 | 0.02448853 | -0.0009240121 |  | 0.02995958 | 0.02398924 | -0.002107351 | 0.06079082 | 0.02390515 | -0.00318499 | 0.09983985 | 0.02390874 | -0.001872592
[5 empty] | 0.08750284 | 0.02530482 | -0.0008122755 |  | 0.02939701 | 0.02478888 | -0.00206881 | 0.0609447 | 0.02470198 | -0.003165041 | 0.1003275 | 0.02470569 | -0.001870334
[5 empty] | 0.08612666 | 0.0261211 | -0.0008254427 |  | 0.03022074 | 0.02558852 | -0.002072742 | 0.06179695 | 0.02549882 | -0.003122597 | 0.09790328 | 0.02550265 | -0.001879745
[5 empty] | 0.08810263 | 0.02693739 | -0.0008116212 |  | 0.03017949 | 0.02638817 | -0.00206881 | 0.06256077 | 0.02629566 | -0.003167556 | 0.09809375 | 0.02629961 | -0.001889909
[5 empty] | 0.08827778 | 0.02775367 | -0.0008115395 |  | 0.03108298 | 0.02718781 | -0.00205184 | 0.06563017 | 0.0270925 | -0.003175416 | 0.100802 | 0.02709657 | -0.001883886
[5 empty] | 0.08775301 | 0.02856996 | -0.0007357526 |  | 0.03085231 | 0.02798745 | -0.001982214 | 0.0627722 | 0.02788934 | -0.003083306 | 0.1030514 | 0.02789353 | -0.001824655
[5 empty] | 0.08992241 | 0.02938624 | -0.0007361908 |  | 0.03053696 | 0.02878709 | -0.002006231 | 0.06493882 | 0.02868617 | -0.003098979 | 0.1001664 | 0.02869048 | -0.001850048
[5 empty] | 0.08918225 | 0.03020253 | -0.0007348761 |  | 0.03013643 | 0.02958673 | -0.002000227 | 0.06487287 | 0.02948301 | -0.003103589 | 0.1007856 | 0.02948744 | -0.001824655
[5 empty] | 0.08834758 | 0.03101881 | -0.0007323196 |  | 0.03018478 | 0.03038637 | -0.002001828 | 0.06411295 | 0.03027985 | -0.003071013 | 0.1039332 | 0.0302844 | -0.001852993
[5 empty] | 0.08998239 | 0.03183509 | -0.000653938 |  | 0.03148002 | 0.03118601 | -0.001916665 | 0.06334517 | 0.03107669 | -0.002944464 | 0.09985396 | 0.03108136 | -0.001787345
[5 empty] | 0.08973451 | 0.03265138 | -0.0006559819 |  | 0.03071996 | 0.03198566 | -0.001907854 | 0.06634194 | 0.03187353 | -0.002975545 | 0.1001687 | 0.03187832 | -0.001771573
[5 empty] | 0.0911915 | 0.03346766 | -0.0006577622 |  | 0.03155059 | 0.0327853 | -0.00193333 | 0.06476471 | 0.03267037 | -0.002975545 | 0.1060544 | 0.03267527 | -0.001772459
[5 empty] | 0.09131267 | 0.03428395 | -0.000661916 |  | 0.03176082 | 0.03358494 | -0.001916665 | 0.06492809 | 0.0334672 | -0.002945648 | 0.1034264 | 0.03347223 | -0.001772991
[5 empty] | 0.09153153 | 0.03510023 | -0.0006036362 |  | 0.03217299 | 0.03438458 | -0.001807392 | 0.06722814 | 0.03426404 | -0.002826638 | 0.1028726 | 0.03426919 | -0.001668878
[5 empty] | 0.09207739 | 0.03591652 | -0.0006062824 |  | 0.03243589 | 0.03518422 | -0.001808661 | 0.06701471 | 0.03506088 | -0.002798835 | 0.1055662 | 0.03506615 | -0.001662831
[5 empty] | 0.09125547 | 0.0367328 | -0.0006041775 |  | 0.03196601 | 0.03598386 | -0.001820257 | 0.06662118 | 0.03585772 | -0.0027803 | 0.1012781 | 0.03586311 | -0.001688697
[5 empty] | 0.09395913 | 0.03754909 | -0.0005522596 |  | 0.03212411 | 0.0367835 | -0.00181917 | 0.06591665 | 0.03665456 | -0.002832536 | 0.1061567 | 0.03666006 | -0.001665182
[5 empty] | 0.09311745 | 0.03836537 | -0.0005497138 |  | 0.03222995 | 0.03758315 | -0.001696453 | 0.06537834 | 0.03745139 | -0.00262366 | 0.1057489 | 0.03745702 | -0.001564136
[5 empty] | 0.09295389 | 0.03918165 | -0.0005512081 |  | 0.03229972 | 0.03838279 | -0.001696791 | 0.06707443 | 0.03824823 | -0.002595612 | 0.102599 | 0.03825398 | -0.001556472
[5 empty] | 0.09519138 | 0.03999794 | -0.0005524809 |  | 0.03248192 | 0.03918243 | -0.001675317 | 0.06987921 | 0.03904507 | -0.002602689 | 0.1030959 | 0.03905094 | -0.001561008
[5 empty] | 0.09494375 | 0.04081422 | -0.0005537538 |  | 0.03278531 | 0.03998207 | -0.00170254 | 0.0670566 | 0.03984191 | -0.002393458 | 0.1073539 | 0.0398479 | -0.001554907
[5 empty] | 0.09599971 | 0.04163051 | -0.0005123837 |  | 0.0329535 | 0.04078171 | -0.001565637 | 0.06754046 | 0.04063875 | -0.002381447 | 0.1051352 | 0.04064485 | -0.001421664
[5 empty] | 0.0939055 | 0.04244679 | -0.0005127935 |  | 0.03310202 | 0.04158135 | -0.001563153 | 0.06642366 | 0.04143559 | -0.002423488 | 0.1032972 | 0.04144181 | -0.001421236
[5 empty] | 0.09607266 | 0.04326308 | -0.0005167885 |  | 0.03298971 | 0.04238099 | -0.001560203 | 0.06897345 | 0.04223242 | -0.002401386 | 0.1047972 | 0.04223877 | -0.001415528
[5 empty] | 0.09587994 | 0.04407936 | -0.0005117691 |  | 0.03303157 | 0.04318064 | -0.001409472 | 0.06895989 | 0.04302926 | -0.00240571 | 0.1029052 | 0.04303573 | -0.001440217
[5 empty] | 0.09598034 | 0.04489565 | -0.0004732032 |  | 0.03411168 | 0.04398028 | -0.001396617 | 0.06834815 | 0.0438261 | -0.002169405 | 0.1063522 | 0.04383268 | -0.001278955
[5 empty] | 0.0959877 | 0.04571193 | -0.0004708782 |  | 0.03426458 | 0.04477992 | -0.001390189 | 0.06838692 | 0.04462294 | -0.002155397 | 0.1053352 | 0.04462964 | -0.001257874
[5 empty] | 0.09787456 | 0.04652821 | -0.0004743894 |  | 0.0342971 | 0.04557956 | -0.001395359 | 0.0710318 | 0.04541978 | -0.002157121 | 0.107629 | 0.0454266 | -0.001266129
[5 empty] | 0.09594367 | 0.0473445 | -0.0004396755 |  | 0.03317129 | 0.0463792 | -0.001392984 | 0.06989535 | 0.04621661 | -0.002153242 | 0.1053812 | 0.04622356 | -0.001090645
[5 empty] | 0.09749675 | 0.04816078 | -0.0004357412 |  | 0.03352156 | 0.04717884 | -0.001222688 | 0.0684646 | 0.04701345 | -0.001895027 | 0.1088049 | 0.04702052 | -0.001083533
[5 empty] | 0.09879399 | 0.04897707 | -0.0004367467 |  | 0.03443905 | 0.04797848 | -0.001228814 | 0.06931368 | 0.04781029 | -0.001889191 | 0.1055027 | 0.04781747 | -0.001097756
[5 empty] | 0.09776045 | 0.04979335 | -0.0004411181 |  | 0.03465784 | 0.04877813 | -0.00123543 | 0.07211737 | 0.04860713 | -0.001873377 | 0.1081267 | 0.04861443 | -0.001094802
[5 empty] | 0.09911232 | 0.05060964 | -0.0004406809 |  | 0.03467983 | 0.04957777 | -0.001228324 | 0.07207543 | 0.04940397 | -0.001864905 | 0.1083834 | 0.04941139 | -0.001100382
[5 empty] | 0.09834972 | 0.05142592 | -0.0003952016 |  | 0.03382293 | 0.05037741 | -0.001032199 | 0.07050499 | 0.05020081 | -0.001589014 | 0.1079163 | 0.05020835 | -0.0008942271
[5 empty] | 0.09733454 | 0.05224221 | -0.0003988932 |  | 0.0341308 | 0.05117705 | -0.00104184 | 0.07000695 | 0.05099764 | -0.001579641 | 0.1108068 | 0.05100531 | -0.0009006253
[5 empty] | 0.09799813 | 0.05305849 | -0.0003963131 |  | 0.03429189 | 0.05197669 | -0.001034998 | 0.06923648 | 0.05179448 | -0.001573604 | 0.1111838 | 0.05180226 | -0.0009091864
[5 empty] | 0.09769264 | 0.05387477 | -0.0003973054 |  | 0.03449134 | 0.05277633 | -0.001034998 | 0.07256759 | 0.05259132 | -0.001576304 | 0.1077187 | 0.05259922 | -0.0009056719
[5 empty] | 0.09924319 | 0.05469106 | -0.000349413 |  | 0.03387647 | 0.05357597 | -0.0008260755 | 0.07067859 | 0.05338816 | -0.001280268 | 0.1092256 | 0.05339618 | -0.0006975801
[5 empty] | 0.1003483 | 0.05550734 | -0.0003473789 |  | 0.03439708 | 0.05437562 | -0.0008322303 | 0.07324821 | 0.054185 | -0.001281672 | 0.1106178 | 0.05419314 | -0.0006869855
[5 empty] | 0.09968652 | 0.05632363 | -0.0003513419 |  | 0.03494804 | 0.05517526 | -0.0008276557 | 0.0730916 | 0.05498183 | -0.001278608 | 0.1101376 | 0.0549901 | -0.0006912095
[5 empty] | 0.09993551 | 0.05713991 | -0.0003491325 |  | 0.03401484 | 0.0559749 | -0.0008279884 | 0.07144446 | 0.05577867 | -0.001276948 | 0.1102229 | 0.05578705 | -0.0006970262
[5 empty] | 0.1005867 | 0.0579562 | -0.0002934285 |  | 0.03520108 | 0.05677454 | -0.0006141913 | 0.07107326 | 0.05657551 | -0.0009431957 | 0.1117352 | 0.05658401 | -0.0004711153
[5 empty] | 0.1004596 | 0.05877248 | -0.0002976503 |  | 0.03538478 | 0.05757418 | -0.0006109546 | 0.07171375 | 0.05737235 | -0.0009473758 | 0.1105484 | 0.05738097 | -0.0004680168
[5 empty] | 0.1008343 | 0.05958877 | -0.0002942847 |  | 0.03547948 | 0.05837382 | -0.0006103439 | 0.07347782 | 0.05816919 | -0.000950416 | 0.111327 | 0.05817793 | -0.0004686271
[5 empty] | 0.1005425 | 0.06040505 | -0.0002948752 |  | 0.03434879 | 0.05917346 | -0.0006093057 | 0.06993687 | 0.05896603 | -0.000951176 | 0.1078616 | 0.05897488 | -0.0004725707
[5 empty] | 0.1010958 | 0.06122133 | -0.0002258973 |  | 0.03462919 | 0.05997311 | -0.0003726993 | 0.07233001 | 0.05976286 | -0.0006176161 | 0.1104186 | 0.05977184 | -0.0002331105
[5 empty] | 0.1011244 | 0.06203762 | -0.0002285795 |  | 0.03556711 | 0.06077275 | -0.0003725124 | 0.07172231 | 0.0605597 | -0.0006090457 | 0.110993 | 0.0605688 | -0.0002320824
[5 empty] | 0.1008273 | 0.0628539 | -0.0002284204 |  | 0.03566918 | 0.06157239 | -0.0003709797 | 0.07343663 | 0.06135654 | -0.0006088621 | 0.1057421 | 0.06136576 | -0.0002313814
[5 empty] | 0.1015916 | 0.06367019 | -0.0002264655 |  | 0.0343997 | 0.06237203 | -0.0003711666 | 0.07152671 | 0.06215338 | -0.000615045 | 0.1064793 | 0.06216272 | -0.0002334377
[5 empty] | 0.09956801 | 0.06448647 | -0.0001423928 |  | 0.03531583 | 0.06317167 | -0.0001211922 | 0.07091813 | 0.06295022 | -0.000264986 | 0.1091141 | 0.06295967 | 1.374029e-05
[5 empty] | 0.1015129 | 0.06530276 | -0.0001436434 |  | 0.03568393 | 0.06397131 | -0.00012249 | 0.07132293 | 0.06374705 | -0.0002680778 | 0.1077133 | 0.06375663 | 1.349111e-05
[5 empty] | 0.1007827 | 0.06611904 | -0.0001448221 |  | 0.03493633 | 0.06477095 | -0.0001215197 | 0.07400684 | 0.06454389 | -0.000264453 | 0.1062332 | 0.06455359 | 1.353196e-05
[5 empty] | 0.1012015 | 0.06693533 | -0.0001435284 |  | 0.03455408 | 0.0655706 | -0.0001215561 | 0.0720252 | 0.06534073 | -0.0002639999 | 0.1101289 | 0.06535055 | 1.348566e-05
[5 empty] | 0.1002468 | 0.06775161 | -4.145133e-05 |  | 0.03472219 | 0.06637024 | 0.0001545636 | 0.07075965 | 0.06613757 | 8.39209e-05 | 0.1079457 | 0.06614751 | 0.0003226175
[5 empty] | 0.1012279 | 0.06856789 | -4.115779e-05 |  | 0.03450547 | 0.06716988 | 0.0001557489 | 0.07328618 | 0.06693441 | 8.462902e-05 | 0.110169 | 0.06694446 | 0.0003185548
[5 empty] | 0.1026035 | 0.06938418 | -4.166632e-05 |  | 0.03522035 | 0.06796952 | 0.0001557801 | 0.07300534 | 0.06773125 | 8.479762e-05 | 0.1071771 | 0.06774142 | 0.0003191306
[5 empty] | 0.1014826 | 0.07020046 | -4.125288e-05 |  | 0.03549099 | 0.06876916 | 0.0001565444 | 0.07402468 | 0.06852808 | 8.514325e-05 | 0.108089 | 0.06853838 | 0.0003196744
[5 empty] | 0.1001563 | 0.07101675 | 0.0001253962 |  | 0.03413743 | 0.0695688 | 0.0005100283 | 0.07077303 | 0.06932492 | 0.0004563093 | 0.1059775 | 0.06933534 | 0.0007224753
[5 empty] | 0.1019222 | 0.07183303 | 0.000125309 |  | 0.03411458 | 0.07036844 | 0.0005042527 | 0.07272844 | 0.07012176 | 0.0004621145 | 0.1109262 | 0.0701323 | 0.0007188524
[5 empty] | 0.10225 | 0.07264932 | 0.0001241373 |  | 0.03565946 | 0.07116809 | 0.0005038474 | 0.06997104 | 0.0709186 | 0.0004578758 | 0.1120265 | 0.07092925 | 0.0007189973
[5 empty] | 0.1008699 | 0.0734656 | 0.0001241124 |  | 0.03550427 | 0.07196773 | 0.000509927 | 0.07233029 | 0.07171544 | 0.0004609627 | 0.1095683 | 0.07172621 | 0.001228401
[5 empty] | 0.1009488 | 0.07428189 | 0.0004861769 |  | 0.0354062 | 0.07276737 | 0.0009356588 | 0.07204158 | 0.07251227 | 0.0008816561 | 0.1067812 | 0.07252317 | 0.001231593
[5 empty] | 0.09965279 | 0.07509817 | 0.0004929511 |  | 0.03413558 | 0.07356701 | 0.0009414873 | 0.06975044 | 0.07330911 | 0.0008707649 | 0.1059599 | 0.07332013 | 0.001222876
[5 empty] | 0.1002439 | 0.07591445 | 0.000493442 |  | 0.03436409 | 0.07436665 | 0.0009364109 | 0.07057778 | 0.07410595 | 0.0008710284 | 0.1102916 | 0.07411708 | 0.001219439
[5 empty] | 0.09999144 | 0.07673074 | 0.0004927548 |  | 0.03470893 | 0.07516629 | 0.0009374449 | 0.07257128 | 0.07490279 | 0.0008742782 | 0.110352 | 0.07491404 | 0.001224963
[5 empty] | 0.09971124 | 0.07754702 | 0.001045325 |  | 0.03473792 | 0.07596593 | 0.001468217 | 0.07116902 | 0.07569963 | 0.001340832 | 0.1108717 | 0.075711 | 0.001810883
[5 empty] | 0.1014835 | 0.07836331 | 0.001042391 |  | 0.03506968 | 0.07676557 | 0.001450417 | 0.07115563 | 0.07649646 | 0.001341773 | 0.1088441 | 0.07650796 | 0.00182954
[5 empty] | 0.09964006 | 0.07917959 | 0.001054337 |  | 0.03422242 | 0.07756522 | 0.00145173 | 0.07166688 | 0.0772933 | 0.001345673 | 0.1112491 | 0.07730492 | 0.001830455
[5 empty] | 0.0989543 | 0.07999588 | 0.001046687 |  | 0.03427928 | 0.07836486 | 0.00147274 | 0.0715085 | 0.07809014 | 0.001351186 | 0.1051712 | 0.07810187 | 0.001811248
[5 empty] | 0.09933737 | 0.08081216 | 0.001763279 |  | 0.03384358 | 0.0791645 | 0.002053603 | 0.06955499 | 0.07888698 | 0.001863909 | 0.1095323 | 0.07889883 | 0.002510152
[5 empty] | 0.09905726 | 0.08162845 | 0.001789525 |  | 0.03505488 | 0.07996414 | 0.002056496 | 0.06971826 | 0.07968382 | 0.001870072 | 0.1084897 | 0.07969579 | 0.002552641
[5 empty] | 0.1000269 | 0.08244473 | 0.001788638 |  | 0.0338465 | 0.08076378 | 0.002070753 | 0.06985428 | 0.08048066 | 0.001872126 | 0.1064081 | 0.08049275 | 0.002508634
[5 empty] | 0.09971353 | 0.08326102 | 0.002652721 |  | 0.03463063 | 0.08156342 | 0.002069926 | 0.07080151 | 0.08127749 | 0.001854384 | 0.1065028 | 0.08128971 | 0.002505347
[5 empty] | 0.09966054 | 0.0840773 | 0.002662507 |  | 0.03417978 | 0.08236306 | 0.002766286 | 0.07101577 | 0.08207433 | 0.002467003 | 0.1047026 | 0.08208666 | 0.003326517
[5 empty] | 0.09751727 | 0.08489358 | 0.002620455 |  | 0.03411574 | 0.08316271 | 0.00274583 | 0.07215079 | 0.08287117 | 0.002448592 | 0.1058263 | 0.08288362 | 0.003311543
[5 empty] | 0.09850708 | 0.08570987 | 0.002655895 |  | 0.03414281 | 0.08396235 | 0.00276905 | 0.06845958 | 0.08366801 | 0.002462584 | 0.1034166 | 0.08368058 | 0.003310545
[5 empty] | 0.0990664 | 0.08652615 | 0.002663565 |  | 0.03498553 | 0.08476199 | 0.002751635 | 0.06866353 | 0.08446485 | 0.002439755 | 0.106638 | 0.08447754 | 0.003328846
[5 empty] | 0.09673483 | 0.08734244 | 0.003664102 |  | 0.03359405 | 0.08556163 | 0.003545516 | 0.07194165 | 0.08526168 | 0.003130162 | 0.1092133 | 0.0852745 | 0.004258167
[5 empty] | 0.09753638 | 0.08815872 | 0.003643356 |  | 0.03441604 | 0.08636127 | 0.003521689 | 0.06890754 | 0.08605852 | 0.003136078 | 0.1056963 | 0.08607145 | 0.00418762
[5 empty] | 0.09835868 | 0.08897501 | 0.00366483 |  | 0.03335159 | 0.08716091 | 0.003534136 | 0.07147287 | 0.08685536 | 0.003140437 | 0.1052066 | 0.08686841 | 0.004201561
[5 empty] | 0.09715648 | 0.08979129 | 0.003616058 |  | 0.0346571 | 0.08796055 | 0.004419103 | 0.06815334 | 0.0876522 | 0.003085636 | 0.1061038 | 0.08766537 | 0.004246339
[5 empty] | 0.09549789 | 0.09060758 | 0.004717751 |  | 0.03382614 | 0.0887602 | 0.004478214 | 0.06865071 | 0.08844904 | 0.003836699 | 0.1076399 | 0.08846233 | 0.005222315
[5 empty] | 0.09597871 | 0.09142386 | 0.004747113 |  | 0.03343136 | 0.08955984 | 0.004403103 | 0.06702101 | 0.08924588 | 0.003874835 | 0.105372 | 0.08925928 | 0.005185255
[5 empty] | 0.09666403 | 0.09224014 | 0.00472817 |  | 0.03458731 | 0.09035948 | 0.004487548 | 0.06677125 | 0.09004271 | 0.003827069 | 0.1053799 | 0.09005624 | 0.005221793
[5 empty] | 0.09573063 | 0.09305643 | 0.004695019 |  | 0.03378761 | 0.09115912 | 0.004460881 | 0.06912342 | 0.09083955 | 0.003820906 | 0.1040394 | 0.0908532 | 0.005253633
[5 empty] | 0.09663422 | 0.09387271 | 0.005934093 |  | 0.03315531 | 0.09195876 | 0.005382406 | 0.06646663 | 0.09163639 | 0.004676343 | 0.1021334 | 0.09165016 | 0.006373505
[5 empty] | 0.09510074 | 0.094689 | 0.005878534 |  | 0.03392017 | 0.0927584 | 0.005474747 | 0.06909813 | 0.09243323 | 0.004682424 | 0.1052675 | 0.09244712 | 0.006289535
[5 empty] | 0.09524998 | 0.09550528 | 0.005889173 |  | 0.03429803 | 0.09355804 | 0.005479092 | 0.06978339 | 0.09323007 | 0.004642664 | 0.1012742 | 0.09324407 | 0.006304056
[5 empty] | 0.09420915 | 0.09632157 | 0.005947096 |  | 0.03307007 | 0.09435769 | 0.005474747 | 0.06933393 | 0.0940269 | 0.005613365 | 0.1054729 | 0.09404103 | 0.006318577
[5 empty] | 0.0933945 | 0.09713785 | 0.007100693 |  | 0.03265271 | 0.09515733 | 0.006532848 | 0.06755651 | 0.09482374 | 0.005557942 | 0.1006732 | 0.09483799 | 0.007478828
[5 empty] | 0.09380214 | 0.09795414 | 0.007128545 |  | 0.03281053 | 0.09595697 | 0.006458507 | 0.0662833 | 0.09562058 | 0.005604408 | 0.105334 | 0.09563495 | 0.007471322
[5 empty] | 0.09287775 | 0.09877042 | 0.007210671 |  | 0.03365049 | 0.09675661 | 0.00652111 | 0.06901613 | 0.09641742 | 0.005557382 | 0.1047202 | 0.09643191 | 0.007451056
[5 empty] | 0.09285987 | 0.0995867 | 0.007166394 |  | 0.03379692 | 0.09755625 | 0.006464376 | 0.06761577 | 0.09721426 | 0.005588173 | 0.1047402 | 0.09722886 | 0.007454059
[5 empty] | 0.09261894 | 0.100403 | 0.008584435 |  | 0.03285223 | 0.09835589 | 0.007717426 | 0.06530676 | 0.0980111 | 0.006589506 | 0.1033762 | 0.09802582 | 0.009439221
[5 empty] | 0.09377825 | 0.1012193 | 0.008472382 |  | 0.032831 | 0.09915553 | 0.007695823 | 0.06645475 | 0.09880793 | 0.006655057 | 0.1015847 | 0.09882278 | 0.009294853
[5 empty] | 0.0921907 | 0.1020356 | 0.008613517 |  | 0.03252112 | 0.09995518 | 0.007781461 | 0.06792883 | 0.09960477 | 0.006563683 | 0.106573 | 0.09961974 | 0.009411098
[5 empty] | 0.09377361 | 0.1028518 | 0.00859812 |  | 0.03339031 | 0.1007548 | 0.007726684 | 0.06615182 | 0.1004016 | 0.006630558 | 0.104032 | 0.1004167 | 0.009316415
[5 empty] | 0.09255296 | 0.1036681 | 0.0106534 |  | 0.03305113 | 0.1015545 | 0.009825847 | 0.0662866 | 0.1011984 | 0.007783573 | 0.1024074 | 0.1012137 | 0.01241073
[5 empty] | 0.09314552 | 0.1044844 | 0.01069727 |  | 0.03195849 | 0.1023541 | 0.009890704 | 0.06832933 | 0.1019953 | 0.007795983 | 0.09926444 | 0.1020106 | 0.01251328
[5 empty] | 0.0932731 | 0.1053007 | 0.01067266 |  | 0.03235516 | 0.1031537 | 0.009773765 | 0.06439162 | 0.1027921 | 0.007751772 | 0.1001055 | 0.1028076 | 0.01248201
[5 empty] | 0.09299306 | 0.106117 | 0.01337035 |  | 0.03183949 | 0.1039534 | 0.009741337 | 0.06589676 | 0.103589 | 0.007754874 | 0.103938 | 0.1036045 | 0.01252703
[5 empty] | 0.09153408 | 0.1069333 | 0.01324373 |  | 0.03283457 | 0.104753 | 0.01299077 | 0.06663455 | 0.1043858 | 0.009888637 | 0.1053695 | 0.1044015 | 0.01608786
[5 empty] | 0.09151749 | 0.1077495 | 0.01340101 |  | 0.03240774 | 0.1055527 | 0.01296328 | 0.06682407 | 0.1051826 | 0.009782223 | 0.1007435 | 0.1051984 | 0.01600873
[5 empty] | 0.09157801 | 0.1085658 | 0.0132224 |  | 0.03233719 | 0.1063523 | 0.01311776 | 0.06368631 | 0.1059795 | 0.009839372 | 0.102066 | 0.1059954 | 0.01610401
[5 empty] | 0.08980513 | 0.1093821 | 0.01339301 |  | 0.03189756 | 0.1071519 | 0.01305885 | 0.06449254 | 0.1067763 | 0.009844298 | 0.1013466 | 0.1067924 | 0.01623159
[5 empty] | 0.09047543 | 0.1101984 | 0.01601982 |  | 0.03198896 | 0.1079516 | 0.01669743 | 0.0643904 | 0.1075732 | 0.01305524 | 0.09957285 | 0.1075893 | 0.01963915
[5 empty] | 0.09050856 | 0.1110147 | 0.0161018 |  | 0.03046863 | 0.1087512 | 0.01677596 | 0.06390004 | 0.10837 | 0.01306437 | 0.1014881 | 0.1083863 | 0.01941844
[5 empty] | 0.08909248 | 0.111831 | 0.01614038 |  | 0.03157568 | 0.1095509 | 0.01661555 | 0.06446383 | 0.1091668 | 0.01309175 | 0.1037871 | 0.1091832 | 0.01963134
[5 empty] | 0.08809215 | 0.1126473 | 0.01611627 |  | 0.03151565 | 0.1103505 | 0.01678431 | 0.0625594 | 0.1099637 | 0.01658102 | 0.09780428 | 0.1099802 | 0.01964892
[5 empty] | 0.088175 | 0.1134635 | 0.01868403 |  | 0.0303234 | 0.1111502 | 0.01971028 | 0.06471617 | 0.1107605 | 0.01635201 | 0.09863063 | 0.1107771 | 0.02180352
[5 empty] | 0.08784206 | 0.1142798 | 0.01860972 |  | 0.03035707 | 0.1119498 | 0.01996673 | 0.0630376 | 0.1115573 | 0.01657937 | 0.1023655 | 0.1115741 | 0.02186698
[5 empty] | 0.08733215 | 0.1150961 | 0.01857628 |  | 0.03011114 | 0.1127494 | 0.01980769 | 0.06211797 | 0.1123542 | 0.01653654 | 0.09751629 | 0.1123711 | 0.02201576
[5 empty] | 0.08917711 | 0.1159124 | 0.01860972 |  | 0.03095306 | 0.1135491 | 0.01989317 | 0.06347647 | 0.113151 | 0.01647393 | 0.1019504 | 0.113168 | 0.02193043
[5 empty] | 0.08888678 | 0.1167287 | 0.02067144 |  | 0.03023061 | 0.1143487 | 0.02177124 | 0.06460754 | 0.1139479 | 0.01951243 | 0.1031618 | 0.113965 | 0.02271786
[5 empty] | 0.08707244 | 0.117545 | 0.02027222 |  | 0.02980019 | 0.1151484 | 0.0218846 | 0.06542798 | 0.1147447 | 0.01926695 | 0.1017139 | 0.1147619 | 0.02252515
[5 empty] | 0.08776257 | 0.1183612 | 0.02062435 |  | 0.02970811 | 0.115948 | 0.0218083 | 0.06267222 | 0.1155415 | 0.0194931 | 0.09698195 | 0.1155589 | 0.02246393
[5 empty] | 0.08653125 | 0.1191775 | 0.02030498 |  | 0.0304006 | 0.1167476 | 0.02166441 | 0.06381946 | 0.1163384 | 0.02096128 | 0.1009525 | 0.1163559 | 0.02281309
[5 empty] | 0.08711627 | 0.1199938 | 0.02157494 |  | 0.02970264 | 0.1175473 | 0.02286761 | 0.06318946 | 0.1171352 | 0.0207013 | 0.09797091 | 0.1171528 | 0.02323718
[5 empty] | 0.08780241 | 0.1208101 | 0.02143904 |  | 0.0291579 | 0.1183469 | 0.02289718 | 0.0643004 | 0.1179321 | 0.02083025 | 0.09771381 | 0.1179498 | 0.02292486
[5 empty] | 0.0872505 | 0.1216264 | 0.02160299 |  | 0.02994757 | 0.1191466 | 0.022788 | 0.06428156 | 0.1187289 | 0.02079697 | 0.0985726 | 0.1187467 | 0.02325569
[5 empty] | 0.08614815 | 0.1224427 | 0.02251439 |  | 0.02934089 | 0.1199462 | 0.0226811 | 0.0624091 | 0.1195257 | 0.0206805 | 0.09866324 | 0.1195437 | 0.02292254
[5 empty] | 0.08652494 | 0.123259 | 0.02243106 |  | 0.02975633 | 0.1207459 | 0.02347064 | 0.06309537 | 0.1203226 | 0.02180409 | 0.09875339 | 0.1203406 | 0.02347627
[5 empty] | 0.08592751 | 0.1240752 | 0.02248286 |  | 0.030475 | 0.1215455 | 0.02354152 | 0.06314291 | 0.1211194 | 0.02172628 | 0.09476932 | 0.1211376 | 0.02342209
[5 empty] | 0.08676401 | 0.1248915 | 0.02245808 |  | 0.0302058 | 0.1223451 | 0.02365256 | 0.0621054 | 0.1219162 | 0.02179112 | 0.100359 | 0.1219346 | 0.0237684
[5 empty] | 0.08428045 | 0.1257078 | 0.02270134 |  | 0.02956333 | 0.1231448 | 0.02364784 | 0.06338913 | 0.1227131 | 0.02147124 | 0.09554283 | 0.1227315 | 0.02400314
[5 empty] | 0.08501568 | 0.1265241 | 0.02328076 |  | 0.02897791 | 0.1239444 | 0.02447071 | 0.06188588 | 0.1235099 | 0.02232677 | 0.09427718 | 0.1235285 | 0.02389779
[5 empty] | 0.08572335 | 0.1273404 | 0.02358767 |  | 0.02959518 | 0.1247441 | 0.02421891 | 0.06229853 | 0.1243068 | 0.02232006 | 0.09593088 | 0.1243254 | 0.0240199
[5 empty] | 0.08383962 | 0.1281567 | 0.02335807 |  | 0.02948099 | 0.1255437 | 0.02427758 | 0.06439119 | 0.1251036 | 0.02230216 | 0.1002213 | 0.1251224 | 0.02376131
[5 empty] | 0.08347077 | 0.1289729 | 0.02350333 |  | 0.02890659 | 0.1263433 | 0.02425802 | 0.06195688 | 0.1259004 | 0.022159 | 0.09996042 | 0.1259193 | 0.02413004
[5 empty] | 0.08325554 | 0.1297892 | 0.02443252 |  | 0.0295333 | 0.127143 | 0.02530038 | 0.06141592 | 0.1266973 | 0.02300628 | 0.1001503 | 0.1267163 | 0.02446955
[5 empty] | 0.08372355 | 0.1306055 | 0.02419698 |  | 0.02962809 | 0.1279426 | 0.02515673 | 0.06355212 | 0.1274941 | 0.0231585 | 0.09444617 | 0.1275133 | 0.02425094
[5 empty] | 0.08295517 | 0.1314218 | 0.02446894 |  | 0.02863581 | 0.1287423 | 0.02503828 | 0.06025328 | 0.1282909 | 0.0230501 | 0.09685542 | 0.1283102 | 0.0241295
[5 empty] | 0.08396461 | 0.1322381 | 0.02425769 |  | 0.02935941 | 0.1295419 | 0.02520965 | 0.06031082 | 0.1290878 | 0.02287251 | 0.09327089 | 0.1291072 | 0.02439734
[5 empty] | 0.08387832 | 0.1330544 | 0.02522151 |  | 0.02907564 | 0.1303415 | 0.02574731 | 0.06408211 | 0.1298846 | 0.02369663 | 0.09695782 | 0.1299041 | 0.02446376
[5 empty] | 0.08327885 | 0.1338707 | 0.02526414 |  | 0.02861837 | 0.1311412 | 0.02595445 | 0.06168052 | 0.1306815 | 0.02350232 | 0.09565927 | 0.1307011 | 0.0244982
[5 empty] | 0.08279492 | 0.1346869 | 0.02504094 |  | 0.02849518 | 0.1319408 | 0.02581204 | 0.0622075 | 0.1314783 | 0.02375825 | 0.09716196 | 0.1314981 | 0.02454986
[5 empty] | 0.08246351 | 0.1355032 | 0.02495317 |  | 0.02921292 | 0.1327405 | 0.0259415 | 0.06379517 | 0.1322751 | 0.02391701 | 0.096624 | 0.132295 | 0.02447114
[5 empty] | 0.08350706 | 0.1363195 | 0.02594666 |  | 0.02978835 | 0.1335401 | 0.02640114 | 0.06360332 | 0.133072 | 0.02439957 | 0.09587898 | 0.133092 | 0.02505582
[5 empty] | 0.08327719 | 0.1371358 | 0.02582018 |  | 0.02921579 | 0.1343398 | 0.02634546 | 0.06097696 | 0.1338688 | 0.02443112 | 0.09489275 | 0.1338889 | 0.02463052
[5 empty] | 0.0826137 | 0.1379521 | 0.02602926 |  | 0.02842269 | 0.1351394 | 0.02648864 | 0.05975114 | 0.1346657 | 0.02435832 | 0.09287235 | 0.1346859 | 0.0248469
[5 empty] | 0.08241301 | 0.1387684 | 0.02603701 |  | 0.02888144 | 0.135939 | 0.02648599 | 0.06017871 | 0.1354625 | 0.02433405 | 0.09636973 | 0.1354828 | 0.02515642
[5 empty] | 0.08274735 | 0.1395846 | 0.02626346 |  | 0.02847031 | 0.1367387 | 0.02719338 | 0.06321071 | 0.1362593 | 0.02496927 | 0.09638273 | 0.1362798 | 0.02499824
[5 empty] | 0.08196752 | 0.1404009 | 0.02626876 |  | 0.02967394 | 0.1375383 | 0.02715007 | 0.06008537 | 0.1370562 | 0.02499156 | 0.0966363 | 0.1370768 | 0.02520664
[5 empty] | 0.08156226 | 0.1412172 | 0.02673477 |  | 0.02864756 | 0.138338 | 0.0268442 | 0.06303419 | 0.137853 | 0.02496183 | 0.09675146 | 0.1378737 | 0.0252443
[5 empty] | 0.08088803 | 0.1420335 | 0.02622639 |  | 0.0283578 | 0.1391376 | 0.02693082 | 0.05999823 | 0.1386498 | 0.02497337 | 0.09569649 | 0.1386707 | 0.02521919
[5 empty] | 0.0804144 | 0.1428498 | 0.02713162 |  | 0.02962609 | 0.1399372 | 0.02743873 | 0.0634139 | 0.1394467 | 0.02516497 | 0.09371402 | 0.1394676 | 0.02528279
[5 empty] | 0.08086647 | 0.1436661 | 0.02730757 |  | 0.02878468 | 0.1407369 | 0.02752414 | 0.06279231 | 0.1402435 | 0.02527086 | 0.09159588 | 0.1402646 | 0.0252347
[5 empty] | 0.08182232 | 0.1444823 | 0.02695567 |  | 0.02882141 | 0.1415365 | 0.02773078 | 0.06071455 | 0.1410404 | 0.02516497 | 0.0906472 | 0.1410615 | 0.02517142
[5 empty] | 0.08087537 | 0.1452986 | 0.02772445 |  | 0.02976725 | 0.1423362 | 0.02754067 | 0.06068887 | 0.1418372 | 0.02496077 | 0.09083167 | 0.1418585 | 0.02530051
[5 empty] | 0.08059427 | 0.1461149 | 0.02777134 |  | 0.02857346 | 0.1431358 | 0.0277158 | 0.05982004 | 0.142634 | 0.02547005 | 0.09571462 | 0.1426555 | 0.02553178
[5 empty] | 0.07994867 | 0.1469312 | 0.02759207 |  | 0.02905475 | 0.1439355 | 0.02817438 | 0.06066403 | 0.1434309 | 0.025534 | 0.09479805 | 0.1434524 | 0.02543496
[5 empty] | 0.08079663 | 0.1477475 | 0.02734659 |  | 0.02928407 | 0.1447351 | 0.02814921 | 0.05960917 | 0.1442277 | 0.0254547 | 0.09028457 | 0.1442494 | 0.02532031
[5 empty] | 0.08024137 | 0.1485638 | 0.02770239 |  | 0.02960093 | 0.1455347 | 0.02796466 | 0.06037215 | 0.1450245 | 0.02606265 | 0.09224746 | 0.1450463 | 0.02567955
[5 empty] | 0.07939719 | 0.1493801 | 0.02818652 |  | 0.0281983 | 0.1463344 | 0.02826085 | 0.05984922 | 0.1458214 | 0.02592286 | 0.09499472 | 0.1458433 | 0.02572765
[5 empty] | 0.07853289 | 0.1501963 | 0.02825094 |  | 0.02820129 | 0.147134 | 0.02849006 | 0.06255732 | 0.1466182 | 0.02586333 | 0.09103462 | 0.1466403 | 0.02585315
[5 empty] | 0.08005312 | 0.1510126 | 0.02797366 |  | 0.02901759 | 0.1479337 | 0.0280854 | 0.06030795 | 0.1474151 | 0.02603159 | 0.09152234 | 0.1474372 | 0.02552787
[5 empty] | 0.07944877 | 0.1518289 | 0.02825654 |  | 0.02950321 | 0.1487333 | 0.02854949 | 0.06177444 | 0.1482119 | 0.02579602 | 0.09112075 | 0.1482342 | 0.02568923
[5 empty] | 0.07906605 | 0.1526452 | 0.02816384 |  | 0.02837286 | 0.1495329 | 0.02852012 | 0.06246211 | 0.1490087 | 0.02589388 | 0.09351888 | 0.1490311 | 0.02586545
[5 empty] | 0.07821469 | 0.1534615 | 0.02833957 |  | 0.02865507 | 0.1503326 | 0.02844872 | 0.06154877 | 0.1498056 | 0.02606105 | 0.09342269 | 0.1498281 | 0.02561346
[5 empty] | 0.07823734 | 0.1542778 | 0.02831406 |  | 0.02850439 | 0.1511322 | 0.02860579 | 0.06017388 | 0.1506024 | 0.02596702 | 0.09148446 | 0.150625 | 0.02553889
[5 empty] | 0.07803286 | 0.155094 | 0.02808448 |  | 0.02885124 | 0.1519319 | 0.02838304 | 0.05962388 | 0.1513993 | 0.02623757 | 0.09241104 | 0.151422 | 0.02591431
[5 empty] | 0.0791684 | 0.1559103 | 0.02882938 |  | 0.02874953 | 0.1527315 | 0.02864696 | 0.05998288 | 0.1521961 | 0.02630328 | 0.08982737 | 0.152219 | 0.02554071
[5 empty] | 0.07908801 | 0.1567266 | 0.02831207 |  | 0.02812844 | 0.1535311 | 0.02848027 | 0.06099765 | 0.1529929 | 0.02639528 | 0.08956121 | 0.1530159 | 0.02569025
[5 empty] | 0.07800063 | 0.1575429 | 0.02866933 |  | 0.02954962 | 0.1543308 | 0.02893148 | 0.06131889 | 0.1537898 | 0.02612717 | 0.08885252 | 0.1538129 | 0.02567736
[5 empty] | 0.07735038 | 0.1583592 | 0.02857787 |  | 0.02882778 | 0.1551304 | 0.02869007 | 0.05982959 | 0.1545866 | 0.02640579 | 0.09344887 | 0.1546098 | 0.02596613
[5 empty] | 0.07696784 | 0.1591755 | 0.02895493 |  | 0.02814625 | 0.1559301 | 0.028665 | 0.06135712 | 0.1553834 | 0.02625001 | 0.09256772 | 0.1554068 | 0.02575142
[5 empty] | 0.07856449 | 0.1599918 | 0.0288458 |  | 0.02866345 | 0.1567297 | 0.02898225 | 0.06039975 | 0.1561803 | 0.02656125 | 0.08693197 | 0.1562037 | 0.02572301
[5 empty] | 0.07678693 | 0.160808 | 0.02898652 |  | 0.02880319 | 0.1575294 | 0.02899955 | 0.05999293 | 0.1569771 | 0.02624209 | 0.08944909 | 0.1570007 | 0.02601221
[5 empty] | 0.07693953 | 0.1616243 | 0.02890016 |  | 0.02843156 | 0.158329 | 0.02899397 | 0.06076895 | 0.157774 | 0.02643699 | 0.09111457 | 0.1577977 | 0.02560489
[5 empty] | 0.07729728 | 0.1624406 | 0.0287248 |  | 0.02874635 | 0.1591286 | 0.02880924 | 0.05933444 | 0.1585708 | 0.02625749 | 0.08826818 | 0.1585946 | 0.0258167